## BD GLOBAL
Referència | Biga | Acabat superficial | Nº fissures | Max/Mean/Una | Situació fissura | n·ρ | d/h | ø | fc | k ACI | k ISIS
Adam_2015 | A25-1 | Ribbed 2 | Hem suposat 1 | Max | Hem suposat a reforç i hem aplicat beta | 0.00316343 | 0.92 | 8 | 24.5 | 1.992629 | 1.90979
| A25-2 | Ribbed 2 |  |  |  | 0.005166493 | 0.9153846 | 12 i 8 | 24.5 | 1.064876 | 0.9825216 |  | ACI
| A25-3 | Ribbed 2 |  |  |  | 0.008751319 | 0.9145455 | 12 i 8 | 24.5 | 1.496983 | 1.092144
| A45-1 | Ribbed 2 |  |  |  | 0.004222535 | 0.9153846 | 12 i 8 | 48 | 1.515675 | 1.398458
| A45-2 | Ribbed 2 |  |  |  | 0.007152386 | 0.9145455 | 12 i 8 | 48 | 1.905594 | 1.390251
| A45-3 | Ribbed 2 |  |  |  | 0.01184917 | 0.9033333 | 12 | 48 | 1.244817 | 0.9865875
| A70-1 | Ribbed 2 |  |  |  | 0.006271211 | 0.9145455 | 12 i 8 | 74.4 | 1.499165 | 1.093735
| A70-2 | Ribbed 2 |  |  |  | 0.01038935 | 0.9033333 | 12 | 74.4 | 1.402072 | 1.111221
| A70-3 | Ribbed 2 |  |  |  | 0.01575848 | 0.8933333 | 12 | 74.4 | 0.9319793 | 0.818244
Kassem_2011 | C1-4 | Sand-coated | 12 | Només mesura 1 fissura amb LVDT | Hem suposat a reforç i hem aplicat beta | 0.02209514 | 0.7858333 | 9 | 39.9 | 1.248271 | 1.220857
| C1-4b | Sand-coated | 11 |  |  | 0.02209514 | 0.7858333 | 9 | 39.9 | 1.445 | 1.543625
| C1-6 | Sand-coated | 10 |  |  | 0.03270373 | 0.7858333 | 9 | 30.2 | 1.393465 | 1.153946
| C1-8 | Sand-coated | 8 |  |  | 0.04360498 | 0.7858333 | 9 | 30.2 | 1.511608 | 1.267772
| C2-4 | Ribbed-deformed | 12 |  |  | 0.01789174 | 0.7766667 | 12 | 39.05 | 1.296312 | 1.272533
| C2-4b | Ribbed-deformed | 10 |  |  | 0.02385565 | 0.7766667 | 12 | 39.05 | 1.544562 | 1.51623
| C2-6 | Ribbed-deformed | 12 |  |  | 0.02171671 | 0.785 | 9.5 | 40.4 | 1.346208 | 1.115227
| C2-8 | Ribbed-deformed | 11 |  |  | 0.0204163 | 0.835 | 9.5 | 40.4 | 1.351209 | 1.132157
| G1-6 | Sand-coated | 12 |  |  | 0.03454268 | 0.785 | 9.5 | 39.3 | 1.710289 | 1.402631
| G1-8 | Sand-coated | 10 |  |  | 0.04605691 | 0.785 | 9.5 | 39.3 | 1.331771 | 1.115198
| G2-6 | Ribbed-deformed | 12 |  |  | 0.02233375 | 0.7743333 | 12.7 | 39.05 | 1.230764 | 1.011369
| G2-8 | Ribbed-deformed | 10 |  |  | 0.02977834 | 0.7743333 | 12.7 | 39.05 | 1.27137 | 1.064895
| AR-6 | Sand-coated | 14 |  |  | 0.01602519 | 0.785 | 9.5 | 39.05 | 1.872055 | 1.550273
| AR-8 | Sand-coated | 9 |  |  | 0.02136692 | 0.785 | 9.5 | 39.05 | 2.346811 | 1.96825
Barris 2013 | N212D1A | Ribbed - Schoeck | cal mirar-ho | Max i Mean | A baix | 0.02411061 | 0.8631579 | 12 | 17.10722 | 1.105034 | 1.226472
| N212D1B | Ribbed - Schoeck |  |  |  | 0.02411061 | 0.8631579 | 12 | 17.10722 | 0.7378609 | 0.8189483
| N212D2A | Ribbed - Schoeck |  |  |  | 0.02745931 | 0.7578947 | 12 | 17.10722 | 0.7938843 | 0.7250448
| N212D2B | Ribbed - Schoeck |  |  |  | 0.02745931 | 0.7578947 | 12 | 17.10722 | 0.7758411 | 0.7085661
| N216D1A | Ribbed - Schoeck |  |  |  | 0.04461598 | 0.8473684 | 16 | 17.10722 | 1.072188 | 1.14885 | [25 empty] | TOTS
| N216D1B | Ribbed - Schoeck |  |  |  | 0.04461598 | 0.8473684 | 16 | 17.10722 | 0.7023566 | 0.7525756 | [25 empty] | k mitjana | 1.065375
| N216D2A | Ribbed - Schoeck |  |  |  | 0.05094449 | 0.7421053 | 16 | 17.10722 | 1.264574 | 0.950232 | [25 empty] | Desv. Estand. | 0.2611526
| N216D2B | Ribbed - Schoeck |  |  |  | 0.05094449 | 0.7421053 | 16 | 17.10722 | 1.484029 | 1.115136 | [25 empty] | CoV | 0.2451274
| N316D1A | Ribbed - Schoeck |  |  |  | 0.06692397 | 0.8473684 | 16 | 17.10722 | 1.450156 | 1.247799 | [25 empty] | k global = | 1.065375 | ± | 0.2451274
| N316D1B | Ribbed - Schoeck |  |  |  | 0.06692397 | 0.8473684 | 16 | 17.10722 | 0.8033857 | 0.6912797
| N316D2A | Ribbed - Schoeck |  |  |  | 0.07641673 | 0.7421053 | 16 | 17.10722 | 1.051168 | 0.8974157
| N316D2B | Ribbed - Schoeck |  |  |  | 0.07641673 | 0.7421053 | 16 | 17.10722 | 1.285599 | 1.097558
El_Nemr_2016 | N2#15G3 | Ribbed - Schoeck |  | UNA | Hem suposat a reforç i hem aplicat beta | 0.01090465 | 0.85625 | 15 | 33.8 | 1.244353 | 1.055873
| N2#25G3 | Ribbed - Schoeck |  |  |  | 0.02874194 | 0.84375 | 25 | 33.8 | 1.421762 | 1.145485
| H2#25G3 | Ribbed - Schoeck |  |  |  | 0.02249534 | 0.84375 | 25 | 76.5 | 1.271925 | 1.024764
| N2#15G1 | Sand-coated |  |  |  | 0 | 0.85625 | 15 | 38.9 |  |  | ELIMINADA
| N3#10C1 | Sand-coated |  |  |  | 0.01316233 | 0.8625 | 10 | 44.7 | 1.189114 | 0.9166338 | [8 empty] | Diàmetre | 12 | TOTS |  |  | Diàmetre | 9.5 | 12 | 12.7 | TOTS
| N2#22G1 | Sand-coated |  |  |  | 0.01572875 | 0.8475 | 22 | 38.9 | 0.805602 | 0.658391 |  |  | Diàmetre | 12 | 15 | 16 | 25 | TOTS | k mitjana | 0.9812654 | 0.9812654 |  |  | k mitjana | 1.348709 | 1.420437 | 1.251067 | 1.340071
| N2#25G1 | Sand-coated |  |  |  | 0.02281087 | 0.84375 | 25 | 48.1 | 1.251568 | 1.008363 |  |  | k mitjana | 0.9453234 | 1.244353 | 1.053358 | 1.346843 | 1.063213 | Desv. Estand. | 0.241026 | 0.241026 |  |  | Desv. Estand. | 0.003536356 | 0.1755395 | 0.02871289 | 0.1100555
| N2#25G2 | Sand-coated |  |  |  | 0.02842783 | 0.84375 | 25 | 48.1 | 0.8265344 | 0.6659222 |  |  | Desv. Estand. | 0.224991 | 0 | 0.2710054 | 0.1059509 | 0.256801 | CoV | 0.2456278 | 0.2456278 |  |  | CoV | 0.002622031 | 0.1235814 | 0.02295072 | 0.08212661
| N3#20G1 | Sand-coated |  |  |  | 0.01761279 | 0.85 | 20 | 42.1 | 1.25151 | 0.9590713 |  |  | CoV | 0.2380042 | 0 | 0.2572775 | 0.07866605 | 0.241533 | k dim 12 = | 0.9812654 | ± | 0.2456278 |  | k dim 9,5 = | 1.348709 | ± | 0.002622031
| N3#20G2 | Sand-coated |  |  |  | 0.01866482 | 0.85 | 20 | 48.1 | 1.378394 | 1.056307 |  |  | k dim 12 = | 0.9453234 | ± | 0.2380042 |  |  | k global = | 0.9812654 | ± | 0.2456278 |  | k dim 12 = | 1.420437 | ± | 0.1235814
| N3#13C1 | Sand-coated |  |  |  | 0.02303872 | 0.85875 | 13 | 44.7 | 1.344482 | 1.033778 |  |  | k dim 15 = | 1.244353 | ± | 0 | [7 empty] | k dim 12,7 = | 1.251067 | ± | 0.02295072
| H2#25G1 | Sand-coated |  |  |  | 0.01947323 | 0.84375 | 25 | 81.5 | 0.8572735 | 0.6906881 |  |  | k dim 16 = | 1.053358 | ± | 0.2572775 | [7 empty] | k global = | 1.340071 | ± | 0.08212661
| H2#25G2 | Sand-coated |  |  |  | 0.02426833 | 0.84375 | 25 | 81.5 | 0.7143194 | 0.5755129 |  |  | k dim 25 = | 1.346843 | ± | 0.07866605 |  |  |  | Es consideren diàmetres 12,3 i 12,7 = 12 mm
| H3#10C1 | Sand-coated |  |  |  | 0.0112028 | 0.8625 | 10 | 76.5 | 1.146579 | 0.8838454 |  |  | k global = | 1.063213 | ± | 0.241533
| H3#13C1 | Sand-coated |  |  |  | 0.01960885 | 0.85875 | 13 | 76.5 | 0.9269109 | 0.7127058 | [9 empty] | FALTA FER GRÀFIC NOMÉS PER DIAMETRE 12 |  |  |  | 12,7 = 12 ??
| H3#20G2 | Sand-coated |  |  |  | 0.01593382 | 0.85 | 20 | 81.5 | 0.8738313 | 0.6696444
Mias_2015 | N_L1_G12a | Ribbed - Shoeck | 7 | Max i Mean | Hem suposat a reforç i hem aplicat beta | 0.02472504 | 0.8631579 | 12 | 16.78939 | 0.801645 | 0.8173055
| N_L1_G12b | Ribbed - Shoeck | 7 |  |  | 0.02472504 | 0.8631579 | 12 | 16.78939 | 0.801645 | 0.8173055
| N_L2_G12a | Ribbed - Shoeck | 8 |  |  | 0.02472504 | 0.8631579 | 12 | 16.78939 | 1.054796 | 1.075402
| N_L2_G12b | Ribbed - Shoeck | 7 |  |  | 0.02472504 | 0.8631579 | 12 | 16.78939 | 0.801645 | 0.8173055
| N_L1_G16a | Ribbed - Shoeck | 9 |  |  | 0.04373941 | 0.8526316 | 16 | 16.78939 | 0.8555366 | 0.6858479
| N_L1_G16b | Ribbed - Shoeck | 9 |  |  | 0.04373941 | 0.8526316 | 16 | 16.78939 | 0.6925773 | 0.6858479
| N_L2_G16a | Ribbed - Shoeck | 8 |  |  | 0.04373941 | 0.8526316 | 16 | 16.78939 | 0.8555366 | 0.8199693
| N_L2_G16b | Ribbed - Shoeck | 8 |  |  | 0.04373941 | 0.8526316 | 16 | 16.78939 | 0.6925773 | 0.6637847
Lee_2010 | G2N0 | Wrapped | 2 | Max | Alçada barres | 0.002854752 | 0.8 | 6.4 | 43 | 0.6616073 | 0.5136448
| G2P1 | Wrapped | 2 |  |  | 0.003149201 | 0.8 | 6.4 | 31 | 0.4373489 | 0.3395398 | ELIMINADA
| G4N0 | Wrapped | 3 |  |  | 0.01396401 | 0.8 | 12.7 | 39 | 0.8171369 | 0.6176748 | [21 empty] | TOTS
| G4P1 | Wrapped | 6 |  |  | 0.01510752 | 0.8 | 12.7 | 30 | 0.5472806 | 0.4136901 | ELIMINADA | [20 empty] | k mitjana | 1.216477
| C2N0 | Smooth | 2 |  |  | 0.01071635 | 0.8 | 6.4 | 39 | 1.537532 | 1.193677 | [21 empty] | Desv. Estand. | 0.3243224
| C2P1 | Smooth | 3 |  |  | 0.01106996 | 0.8 | 6.4 | 35 | 0.8890468 | 0.6902196 | ELIMINADA | [20 empty] | CoV | 0.266608
| C4N0 | Smooth | 3 |  |  | 0.03962321 | 0.8 | 12.7 | 42 | 3.275266 | 2.475778 | [21 empty] | k global = | 1.216477 | ± | 0.266608
| C4P1 | Smooth | 4 |  |  | 0.04259614 | 0.8 | 12.7 | 33 | 0.9837536 | 0.7436206 | ELIMINADA
Barris_2017 | G1-216-25-150 | Ribbed - Schoeck | 9 | Max i Mean | A baix | 0.03017334 | 0.8595833 | 16 | 14.90836 | 1.186408 | 1.201351
| G1-216-25-250 | Ribbed - Schoeck | 11 |  |  | 0.03017334 | 0.8595833 | 16 | 14.90836 | 1.210059 | 1.225299
| G1-216-25-000 | Ribbed - Schoeck | 10 |  |  | 0.03017334 | 0.8595833 | 16 | 14.90836 | 1.194226 | 1.209267
| G1-212-40-150 | Ribbed - Schoeck | 12 |  |  | 0.01687341 | 0.8058333 | 12 | 14.90836 | 1.398272 | 1.107098
| G1-212-55-150 | Ribbed - Schoeck | 10 |  |  | 0.01829213 | 0.7433333 | 12 | 14.90836 | 1.18261 | 0.8280744
| G2-213-25-150 | Wrapped Aslan | 9 |  |  | 0.01165293 | 0.8677083 | 13.5 | 22.069 | 1.107667 | 1.17999
| G2-213-25-000 | Wrapped Aslan | 8 |  |  | 0.01165293 | 0.8677083 | 13.5 | 22.069 | 1.316973 | 1.402963
| G2-310-25-000 | Wrapped Aslan | 8 |  |  | 0.01021885 | 0.874375 | 10.3 | 22.069 | 1.526103 | 1.233448
| G2-213-25-150G | Wrapped Aslan | 9 |  |  | 0.01165293 | 0.8677083 | 13.5 | 22.069 | 1.468633 | 1.564525
| G2-213-25-250G | Wrapped Aslan | 11 |  |  | 0.01165293 | 0.8677083 | 13.5 | 22.069 | 1.066891 | 1.136552 |  |  | Diàmetre | 6.4 | 12.7 | TOTS |  |  | Diàmetre | 10.3 | 13.5 | 16.6 | TOTS
| G2-216-25-150 | Wrapped Aslan | 9 |  |  | 0.01890181 | 0.86125 | 16.6 | 22.069 | 1.394348 | 1.426231 |  |  | k mitjana | 0.6616073 | 0.8171369 | 0.7393721 |  |  | k mitjana | 1.526103 | 1.309819 | 1.394348 | 1.352792
| G2-313-25-150 | Wrapped Aslan | 9 |  |  | 0.0174794 | 0.8677083 | 13.5 | 22.069 | 1.588933 | 1.258396 |  |  | Desv. Estand. | 0 | 0 | 0.1099761 |  |  | Desv. Estand. | 0 | 0.2253093 | 0 | 0.2016821
Pecce_2000 | F1 | Ribbed - Marshall | 1 | Max | Alçada barres i s'aplica beta | 0.01679375 | 0.7837838 | 12.7 | 30 | 0.8623731 | 0.6815082 |  |  | CoV | 0 | 0 | 0.1487425 |  |  | CoV | 0 | 0.1720156 | 0 | 0.1490858
| F2 | Ribbed - Marshall | 1 |  |  | 0.009596426 | 0.7837838 | 12.7 | 30 | 1.050395 | 1.044873 |  |  | k dim 6,4 = | 0.6616073 | ± | 0 |  |  | k dim 10,3 = | 1.526103 | ± | 0
Matthys_2000 | Slab CS | Ribbed |  |  | Hem suposat a reforç i hem aplicat beta | 0.008944694 | 0.8166667 | 5 | 27.2 |  |  | ELIMINADA |  | k dim 12,7 = | 0.8171369 | ± | 0 |  |  | k dim 13,5 = | 1.309819 | ± | 0.1720156
| Slab H1 | Ribbed |  |  |  | 0.0008023199 | 0.7916667 | - | 96.7 |  |  | ELIMINADA |  | k glboal = | 0.7393721 | ± | 0.1487425 |  |  | k dim 16,6 = | 1.394348 | ± | 0
| Slab H3 | Sand-coated |  |  |  | 0.002784926 | 0.8133333 | - | 26.3 |  |  | ELIMINADA | [7 empty] | k global = | 1.352792 | ± | 0.1490858
Thériault_2000 | BC2NA | Ribbed - Marshall |  | Max | Hem suposat a reforç i hem aplicat beta | 0.01368229 | 0.8547222 | 12.3 | 38.63411 | 0.6755013 | 0.6443743
| BC2NB | Ribbed - Marshall |  |  |  | 0.01368229 | 0.8547222 | 12.3 | 38.63411 | 1.20801 | 1.152345
| BC2HA | Ribbed - Marshall |  |  |  | 0.01327987 | 0.8547222 | 12.3 | 42.67637 | 0.9893309 | 0.9437428
| BC2HB | Ribbed - Marshall |  |  |  | 0.01327987 | 0.8547222 | 12.3 | 42.67637 | 1.055413 | 1.00678
| BC2VA | Ribbed - Marshall |  |  |  | 0.01072484 | 0.8547222 | 12.3 | 87.00243 | 1.462904 | 1.395494 | [17 empty] | k mitjana | 2.406399
| BC4NA | Ribbed - Marshall |  |  |  | 0.03251895 | 0.7511111 | 12.3 | 33.43603 | 0.7339267 | 0.7371784 | [17 empty] | Desv. Estand. | 1.228764
| BC4HA | Ribbed - Marshall |  |  |  | 0.03095178 | 0.7511111 | 12.3 | 39.42013 | 0.6695498 | 0.6725164 | [17 empty] | CoV | 0.5106233
| BC4HB | Ribbed - Marshall |  |  |  | 0.03095178 | 0.7511111 | 12.3 | 39.42013 | 0.9691106 | 0.9734044 | [8 empty] | k mitjana | 1.267899 | [7 empty] | k global = | 2.406399 | ± | 0.5106233
| BC4VA | Ribbed - Marshall |  |  |  | 0.02482123 | 0.7511111 | 12.3 | 82.27329 | 0.8623682 | 0.8661891 | [8 empty] | Desv. Estand. | 0.3638318
| BC4VB | Ribbed - Marshall |  |  |  | 0.02482123 | 0.7511111 | 12.3 | 82.27329 | 1.236303 | 1.24178 | [8 empty] | CoV | 0.2869565
Noel_2014 | G1 | Sand-coated |  | Max | Alçada de les barres i s'aplica beta | 0.01321045 | 0.8733333 | 16 | 22.34178 | 1.312959 | 1.134039 | [8 empty] | k global = | 1.267899 | ± | 0.2869565
| G1-ST | Sand-coated |  |  |  | 0.01321045 | 0.8733333 | 16 | 22.34178 | 1.301635 | 1.124258
| G2 | Sand-coated |  |  |  | 0.0264209 | 0.8733333 | 16 | 22.34178 | 1.182636 | 1.286978
| G2-ST | Sand-coated |  |  |  | 0.0264209 | 0.8733333 | 16 | 22.34178 | 1.206949 | 1.313436
Alkhrdaji_2000 | SB5 | ? |  | Max | Falta mirar | 0.02103479 | 0.75 | 101.6 | 25.5115 | #VALUE! |  | ELIMINADA
| SB7 | ? |  |  |  | 0.01575857 | 0.75 | 127 | 25.5115 | 3.909569 |  | ELIMINADA
Toutanji_2000 | GB2 | ? |  | Max | Falta mirar | 0.009003331 | 0.8933333 | 12.7 | 47.00577 | 2.751596 |  | ELIMINADA
| GB3 | ? |  |  |  | 0.01261643 | 0.85 | 12.7 | 47.00577 | 1.444696 |  | ELIMINADA
| GB4 | ? |  |  |  | 0 | 0 | 12.7 | #NUM! | #DIV/0! |  | ELIMINADA
| GB2B | ? |  |  |  | 0.008407789 | 0.8751667 | 14.9 | 38.63411 | 1.360528 |  | ELIMINADA
| GB3B | ? |  |  |  | 0.01261168 | 0.8751667 | 14.9 | 38.63411 | 0.8983994 |  | ELIMINADA
| GB6B | ? |  |  |  | 0.03034 | 0.8003333 | 14.9 | 28.1187 | 0.8806922 |  | ELIMINADA
ISIS
TOTS
[37 empty] | k mitjana | 0.9789664
[37 empty] | Desv. Estand. | 0.2206952
[37 empty] | CoV | 0.225437
[37 empty] | k global = | 0.9789664 | ± | 0.225437
[20 empty] | Diàmetre | 12 | TOTS |  |  | Diàmetre | 9.5 | 12 | 12.7 | TOTS
[14 empty] | Diàmetre | 12 | 15 | 16 | 25 | TOTS | k mitjana | 0.9466821 | 0.9466821 |  |  | k mitjana | 1.123692 | 1.394381 | 1.038132 | 1.185402
[14 empty] | k mitjana | 0.8941522 | 1.055873 | 0.9594808 | 1.085125 | 0.9485663 | Desv. Estand. | 0.239703 | 0.239703 |  |  | Desv. Estand. | 0.01197154 | 0.1723196 | 0.03784876 | 0.1841782
[14 empty] | Desv. Estand. | 0.1761981 | 0 | 0.2282173 | 0.08536249 | 0.2014824 | CoV | 0.2532033 | 0.2532033 |  |  | CoV | 0.01065375 | 0.1235814 | 0.03645853 | 0.155372
[14 empty] | CoV | 0.197056 | 0 | 0.237855 | 0.07866605 | 0.2124073 | k dim 12 = | 0.9466821 | ± | 0.2532033 |  | k dim 9,5 = | 1.123692 | ± | 0.01065375
[14 empty] | k dim 12 = | 0.8941522 | ± | 0.197056 |  |  | k global = | 0.9466821 | ± | 0.2532033 |  | k dim 12 = | 1.394381 | ± | 0.1235814
[14 empty] | k dim 15 = | 1.055873 | ± | 0 | [7 empty] | k dim 12,7 = | 1.038132 | ± | 0.03645853
[14 empty] | k dim 16 = | 0.9594808 | ± | 0.237855 |  |  |  | Es consideren diàmetres 12,3 i 12,7 = 12 mm |  |  |  | k global = | 1.185402 | ± | 0.155372
[14 empty] | k dim 25 = | 1.085125 | ± | 0.07866605
[14 empty] | k global = | 0.9485663 | ± | 0.2124073 |  |  |  | FALTA FER GRAFIC NOMES PER DIAMETRE 12
12,7 = 12 ??
TOTS
[33 empty] | k mitjana | 1.148158
[33 empty] | Desv. Estand. | 0.3571074
[33 empty] | CoV | 0.3110263
[33 empty] | k global = | 1.148158 | ± | 0.3110263
[14 empty] | Diàmetre | 6.4 | 12.7 | TOTS |  |  | Diàmetre | 10.3 | 13.5 | 16.6 | TOTS
[14 empty] | k mitjana | 0.5136448 | 0.6176748 | 0.5656598 |  |  | k mitjana | 1.233448 | 1.308485 | 1.426231 | 1.314586
[14 empty] | Desv. Estand. | 0 | 0 | 0.07356029 |  |  | Desv. Estand. | 0 | 0.175402 | 0 | 0.1540008
[14 empty] | CoV | 0 | 0 | 0.1300433 |  |  | CoV | 0 | 0.1340497 | 0 | 0.1171477
[14 empty] | k dim 6,4 = | 0.5136448 | ± | 0 |  |  | k dim 10,3 = | 1.233448 | ± | 0
[14 empty] | k dim 12,7 = | 0.6176748 | ± | 0 |  |  | k dim 13,5 = | 1.308485 | ± | 0.1340497
[14 empty] | k glboal = | 0.5656598 | ± | 0.1300433 |  |  | k dim 16,6 = | 1.426231 | ± | 0
[20 empty] | k global = | 1.314586 | ± | 0.1171477
[29 empty] | k mitjana | 1.834728
[29 empty] | Desv. Estand. | 0.9065821
[29 empty] | CoV | 0.4941235
[20 empty] | k mitjana | 1.079672 | [7 empty] | k global = | 1.834728 | ± | 0.4941235
[20 empty] | Desv. Estand. | 0.3387572
[20 empty] | CoV | 0.3137594
[20 empty] | k global = | 1.079672 | ± | 0.3137594
Quan augmenta diametre tendència a disminuir la k
Note on C3: En comptes d'haver-hi ranures, hi ha com una capa amb forma de renura a sobre la barra, la qual se la menja el formigó i no dóna resultats tant bons.
Note on A62: Per a cada biga (que hi ha diferents cracks) s'ha agafat la w maxima de totes les corbes per a cada càrrega
Note on E62: The purpose of this study is to determine whether the use of FRC can improve the cracking response (as measured by maximum crack widths and number of cracks) of beams reinforced with FRP bars. I quan explica els gràfics parla de "maximum crack width".
Note on F62: The crack widths are taken at the height of the reinforcing bars, and all individual cracks are shown in the plots.
Note on M63: S'eliminen totes les bigues que tenen una "P" a la seva nomenclatura perquè el formigó ja ha estat barrejat amb fibres i es falsejen els resultats.
Note on F70: At the bottom of the beam
Note on C82: The reinforcing bars ara C-Bars (Marshall Industries Composites, Lima, Ohio)
Note on F82: pàg. 231: The transducer positioned at the level of the reinforcement gives the width of the central crack during the test, since the measurement base only one crack formed.
Note on A84: Descartem totes les bigues perquè k's molt petites. Això és degut a que són jàsseres planes i estan armades amb "grids", la qual cosa ens falseja els resultats.
Note on E85: Diu nº cracks, wmax… a la taula 6 però per una càrrega de 7kN
Note on C87: The rebars used were deformed E-glass-fiber-reinforced plastic (GFRP) C-BAR reinforcing rods manufactured by Marshall Industries Composites, Lima, Ohio
Note on F97: The crack widths were measured at the level of the reinforcement

## Pecce_2000
[8 empty] | Dimensions de la biga |  |  | Armadura | [23 empty] | ACI |  |  | ISIS |  |  |  |  | EUROCODI 2 - 2004
Specimen | P (kN) | wexp (mm) | wexp baix (mm) | w (ACI 440.1R-06) | Moment màx (kN·mm) | Moment màx (N·mm) | Material | b (mm) | h (mm) | L (mm) | Acabat | Número d'armadures | ø (mm) | Af (mm^2) | Ef (MPa) | fc (MPa) | Ec (MPa) | d (mm) | n | ρ | x (mm) | Icr (mm^4) | C (mm^-1) | epsilon f | rg lateral | s (mm) | dc (mm) | cover (mm) | beta | k ACI | w (ACI 440.1R-06) | A ISIS (mm^2) | k ISIS | w (ISIS Canada) | Ai | wi*Ai | Ai^2 | Ai | wi*Ai | Ai^2 | n·ρ | d/h | Ac,eff | ρ eff | Sr,max | σf | fct,eff | alfa e | epsilon m | w (EC2-04) | w_exp_tensile | Pcr | Mcr (kN·m) | Pu | Pcr,st | Ps_1 | Ps_2 | Ps_promig |  |  | SUMA(wi*Ai) | SUMA(Ai^2) | k
F1 | 12.426 | 0 | 0 | 0.1784351 | 7455.6 | 7455600 | GFRP (C-bars) | 500 | 185 | 3400 | Ribbed - Marshall | 7 | 12.7 | 886.7381 | 42000 | 30 | 30588.56 | 145 | 1.373062 | 1.223% | 24.25023 | 20129267.1 | 1.210865e-05 | 0.001462116 | 33.65 | 70 | 40 | 40 | 1.331264 | 0.8623731 | 0.1784351 | 5714.286 | 0.6815082 | 0.1784351 | 0.2069117 | 0 | 0.04281247 | 0.2618239 | 0 | 0.06855174 | 0.01679375 | 0.7837838 | 26791.63 | 3.31% | 179.6414 | 61.40888 | 2.598732 | 1.373062 | 0.0008772697 | 0.1575939 | 0 | 12.353 | 7.4118 | 96.4497 | 18.5295 | 49.412 | 38.57988 | 43.99594 | ACI | F1 | 1.470292 | 1.704937 | 0.8623731
| 12.426 | 0.083 | 0.1104949 | 0.1784351 | 7455.6 | 7455600 |  | 500 | 185 | 3400 |  |  | 12.7 | 886.7381 | 42000 | 30 | 30588.56 | 145 | 1.373062 | 1.223% | 24.25023 | 20129267.1 | 1.210865e-05 | 0.001462116 | 33.65 | 70 | 40 | 40 | 1.331264 | 0.8623731 | 0.1784351 | 5714.286 | 0.6815082 | 0.1784351 | 0.2069117 | 0.02286269 | 0.04281247 | 0.2618239 | 0.0289302 | 0.06855174 | 0.01679375 | 0.7837838 | 26791.63 | 3.31% | 179.6414 | 61.40888 | 2.598732 | 1.373062 | 0.0008772697 | 0.1575939 | 0.1104949 | [8 empty] | F2 | 6.862087 | 6.532863 | 1.050395
| 15.976 | 0.129 | 0.171733 | 0.2294125 | 9585.6 | 9585600 |  | 500 | 185 | 3400 |  |  | 12.7 | 886.7381 | 42000 | 30 | 30588.56 | 145 | 1.373062 | 1.223% | 24.25023 | 20129267.1 | 1.556798e-05 | 0.00187983 | 33.65 | 70 | 40 | 40 | 1.331264 | 0.8623731 | 0.2294125 | 5714.286 | 0.6815082 | 0.2294125 | 0.2660246 | 0.04568521 | 0.07076911 | 0.3366247 | 0.05780957 | 0.1133162 | 0.01679375 | 0.7837838 | 26791.63 | 3.31% | 179.6414 | 78.95286 | 2.598732 | 1.373062 | 0.001127898 | 0.2026171 | 0.171733 | [7 empty] | ISIS | F1 | 1.860491 | 2.729962 | 0.6815082
| 15.976 | 0.1436 | 0.1911695 | 0.2294125 | 9585.6 | 9585600 |  | 500 | 185 | 3400 |  |  | 12.7 | 886.7381 | 42000 | 30 | 30588.56 | 145 | 1.373062 | 1.223% | 24.25023 | 20129267.1 | 1.556798e-05 | 0.00187983 | 33.65 | 70 | 40 | 40 | 1.331264 | 0.8623731 | 0.2294125 | 5714.286 | 0.6815082 | 0.2294125 | 0.2660246 | 0.05085578 | 0.07076911 | 0.3366247 | 0.06435236 | 0.1133162 | 0.01679375 | 0.7837838 | 26791.63 | 3.31% | 179.6414 | 78.95286 | 2.598732 | 1.373062 | 0.001127898 | 0.2026171 | 0.1911695 | [8 empty] | F2 | 6.898355 | 6.602102 | 1.044873
| 17.1598 | 0.1436 | 0.1911695 | 0.2464117 | 10295.88 | 10295880 |  | 500 | 185 | 3400 |  |  | 12.7 | 886.7381 | 42000 | 30 | 30588.56 | 145 | 1.373062 | 1.223% | 24.25023 | 20129267.1 | 1.672155e-05 | 0.002019123 | 33.65 | 70 | 40 | 40 | 1.331264 | 0.8623731 | 0.2464117 | 5714.286 | 0.6815082 | 0.2464117 | 0.2857367 | 0.05462413 | 0.08164546 | 0.3615681 | 0.06912078 | 0.1307315 | 0.01679375 | 0.7837838 | 26791.63 | 3.31% | 179.6414 | 84.80316 | 2.598732 | 1.373062 | 0.001211474 | 0.2176308 | 0.1911695
| 40.2367 | 0.461 | 0.6137125 | 0.5777918 | 24142.02 | 24142020 |  | 500 | 185 | 3400 |  |  | 12.7 | 886.7381 | 42000 | 30 | 30588.56 | 145 | 1.373062 | 1.223% | 24.25023 | 20129267.1 | 3.920907e-05 | 0.004734486 | 33.65 | 70 | 40 | 40 | 1.331264 | 0.8623731 | 0.5777918 | 5714.286 | 0.6815082 | 0.5777918 | 0.6700021 | 0.4111887 | 0.4489028 | 0.8478134 | 0.5203137 | 0.7187875 | 0.01679375 | 0.7837838 | 26791.63 | 3.31% | 179.6414 | 198.8484 | 2.598732 | 1.373062 | 0.003561837 | 0.6398531 | 0.6137125
| 42.012 | 0.461 | 0.6137125 | 0.6032848 | 25207.2 | 25207200 |  | 500 | 185 | 3400 |  |  | 12.7 | 886.7381 | 42000 | 30 | 30588.56 | 145 | 1.373062 | 1.223% | 24.25023 | 20129267.1 | 4.093903e-05 | 0.004943379 | 33.65 | 70 | 40 | 40 | 1.331264 | 0.8623731 | 0.6032848 | 5714.286 | 0.6815082 | 0.6032848 | 0.6995635 | 0.4293309 | 0.4893891 | 0.8852201 | 0.5432706 | 0.7836146 | 0.01679375 | 0.7837838 | 26791.63 | 3.31% | 179.6414 | 207.6219 | 2.598732 | 1.373062 | 0.003770729 | 0.6773788 | 0.6137125
| 49.704 | 0.522 | 0.6949196 | 0.7137405 | 29822.4 | 29822400 |  | 500 | 185 | 3400 |  |  | 12.7 | 886.7381 | 42000 | 30 | 30588.56 | 145 | 1.373062 | 1.223% | 24.25023 | 20129267.1 | 4.843458e-05 | 0.005848465 | 33.65 | 70 | 40 | 40 | 1.331264 | 0.8623731 | 0.7137405 | 5714.286 | 0.6815082 | 0.7137405 | 0.827647 | 0.5751481 | 0.6849995 | 1.047296 | 0.7277862 | 1.096828 | 0.01679375 | 0.7837838 | 26791.63 | 3.31% | 179.6414 | 245.6355 | 2.598732 | 1.373062 | 0.004675815 | 0.8399697 | 0.6949196
| 55.6213 | 0.529 | 0.7042384 | 0.7987119 | 33372.78 | 33372780 |  | 500 | 185 | 3400 |  |  | 12.7 | 886.7381 | 42000 | 30 | 30588.56 | 145 | 1.373062 | 1.223% | 24.25023 | 20129267.1 | 5.420076e-05 | 0.006544729 | 33.65 | 70 | 40 | 40 | 1.331264 | 0.8623731 | 0.7987119 | 5714.286 | 0.6815082 | 0.7987119 | 0.926179 | 0.6522509 | 0.8578076 | 1.171977 | 0.8253512 | 1.37353 | 0.01679375 | 0.7837838 | 26791.63 | 3.31% | 179.6414 | 274.8786 | 2.598732 | 1.373062 | 0.005372079 | 0.9650475 | 0.7042384
| 67.4556 | 0.6199 | 0.8252503 | 0.9686503 | 40473.36 | 40473360 |  | 500 | 185 | 3400 |  |  | 12.7 | 886.7381 | 42000 | 30 | 30588.56 | 145 | 1.373062 | 1.223% | 24.25023 | 20129267.1 | 6.573282e-05 | 0.007937222 | 33.65 | 70 | 40 | 40 | 1.331264 | 0.8623731 | 0.9686503 | 5714.286 | 0.6815082 | 0.9686503 | 1.123238 | 0.9269525 | 1.261664 | 1.421333 | 1.172956 | 2.020188 | 0.01679375 | 0.7837838 | 26791.63 | 3.31% | 179.6414 | 333.3633 | 2.598732 | 1.373062 | 0.006764572 | 1.215197 | 0.8252503
| 76.331 | 0.703 | 0.9358783 | 1.096099 | 45798.6 | 45798600 |  | 500 | 185 | 3400 |  |  | 12.7 | 886.7381 | 42000 | 30 | 30588.56 | 145 | 1.373062 | 1.223% | 24.25023 | 20129267.1 | 7.438154e-05 | 0.008981554 | 33.65 | 70 | 40 | 40 | 1.331264 | 0.8623731 | 1.096099 | 5714.286 | 0.6815082 | 1.096099 | 1.271027 | 1.189527 | 1.615509 | 1.608344 | 1.505214 | 2.586769 | 0.01679375 | 0.7837838 | 26791.63 | 3.31% | 179.6414 | 377.2253 | 2.598732 | 1.373062 | 0.007808904 | 1.402802 | 0.9358783
| 84.024 | 0.786 | 1.046373 | 1.20657 | 50414.4 | 50414400 |  | 500 | 185 | 3400 |  |  | 12.7 | 886.7381 | 42000 | 30 | 30588.56 | 145 | 1.373062 | 1.223% | 24.25023 | 20129267.1 | 8.187807e-05 | 0.009886757 | 33.65 | 70 | 40 | 40 | 1.331264 | 0.8623731 | 1.20657 | 5714.286 | 0.6815082 | 1.20657 | 1.399127 | 1.464009 | 1.957557 | 1.77044 | 1.852541 | 3.134458 | 0.01679375 | 0.7837838 | 26791.63 | 3.31% | 179.6414 | 415.2438 | 2.598732 | 1.373062 | 0.008714108 | 1.565414 | 1.046373
| 89.349 | 0.8467 | 1.127181 | 1.283036 | 53609.4 | 53609400 |  | 500 | 185 | 3400 |  |  | 12.7 | 886.7381 | 42000 | 30 | 30588.56 | 145 | 1.373062 | 1.223% | 24.25023 | 20129267.1 | 8.706707e-05 | 0.01051333 | 33.65 | 70 | 40 | 40 | 1.331264 | 0.8623731 | 1.283036 | 5714.286 | 0.6815082 | 1.283036 | 1.487796 | 1.677016 | 2.213538 | 1.882641 | 2.122077 | 3.544339 | 0.01679375 | 0.7837838 | 26791.63 | 3.31% | 179.6414 | 441.5598 | 2.598732 | 1.373062 | 0.009340678 | 1.677972 | 1.127181
| 96.4497 | 0.945 | 1.258044 | 1.385 | 57869.82 | 57869820 |  | 500 | 185 | 3400 |  |  | 12.7 | 886.7381 | 42000 | 30 | 30588.56 | 145 | 1.373062 | 1.223% | 24.25023 | 20129267.1 | 9.398642e-05 | 0.01134884 | 33.65 | 70 | 40 | 40 | 1.331264 | 0.8623731 | 1.385 | 5714.286 | 0.6815082 | 1.385 | 1.606034 | 2.020461 | 2.579345 | 2.032258 | 2.55667 | 4.130072 | 0.01679375 | 0.7837838 | 26791.63 | 3.31% | 179.6414 | 476.6512 | 2.598732 | 1.373062 | 0.01017619 | 1.828064 | 1.258044
F2 | 4.734 | 0 | 0 | 0.2145357 | 2840.4 | 2840400 | GFRP (C-bars) | 500 | 185 | 3400 | Ribbed - Marshall | 4 | 12.7 | 506.7075 | 42000 | 30 | 30588.56 | 145 | 1.373062 | 0.6989% | 18.7447 | 12188090.6 | 7.618768e-06 | 0.0009619099 | 33.65 | 140 | 40 | 40 | 1.316818 | 1.050395 | 0.2145357 | 10000 | 1.044873 | 0.2145357 | 0.2042429 | 0 | 0.04171516 | 0.2053224 | 0 | 0.04215728 | 0.009596426 | 0.7837838 | 27709.22 | 1.829% | 232.4746 | 40.40021 | 1.361321 | 1.373062 | 0.0005771459 | 0.1341717 | 0 | 6.471 | 3.8826 | 56.213 | 9.7065 | 25.884 | 22.4852 | 24.1846
| 6.5088 | 0.015 | 0.01975228 | 0.2949662 | 3905.28 | 3905280 |  | 500 | 185 | 3400 |  |  | 12.7 | 506.7075 | 42000 | 30 | 30588.56 | 145 | 1.373062 | 0.6989% | 18.7447 | 12188090.6 | 1.047508e-05 | 0.001322535 | 33.65 | 140 | 40 | 40 | 1.316818 | 1.050395 | 0.2949662 | 10000 | 1.044873 | 0.2949662 | 0.2808146 | 0.005546727 | 0.07885681 | 0.2822987 | 0.005576043 | 0.07969258 | 0.009596426 | 0.7837838 | 27709.22 | 1.829% | 232.4746 | 55.54645 | 1.361321 | 1.373062 | 0.0007935208 | 0.1844734 | 0.01975228
| 6.5088 | 0.045 | 0.05925683 | 0.2949662 | 3905.28 | 3905280 |  | 500 | 185 | 3400 |  |  | 12.7 | 506.7075 | 42000 | 30 | 30588.56 | 145 | 1.373062 | 0.6989% | 18.7447 | 12188090.6 | 1.047508e-05 | 0.001322535 | 33.65 | 140 | 40 | 40 | 1.316818 | 1.050395 | 0.2949662 | 10000 | 1.044873 | 0.2949662 | 0.2808146 | 0.01664018 | 0.07885681 | 0.2822987 | 0.01672813 | 0.07969258 | 0.009596426 | 0.7837838 | 27709.22 | 1.829% | 232.4746 | 55.54645 | 1.361321 | 1.373062 | 0.0007935208 | 0.1844734 | 0.05925683
| 8.876 | 0.1285 | 0.1692112 | 0.4022431 | 5325.6 | 5325600 |  | 500 | 185 | 3400 |  |  | 12.7 | 506.7075 | 42000 | 30 | 30588.56 | 145 | 1.373062 | 0.6989% | 18.7447 | 12188090.6 | 1.428479e-05 | 0.00180353 | 33.65 | 140 | 40 | 40 | 1.316818 | 1.050395 | 0.4022431 | 10000 | 1.044873 | 0.4022431 | 0.3829446 | 0.06479851 | 0.1466466 | 0.3849686 | 0.06514099 | 0.1482008 | 0.009596426 | 0.7837838 | 27709.22 | 1.829% | 232.4746 | 75.74827 | 1.361321 | 1.373062 | 0.001082118 | 0.2515649 | 0.1692112
| 7.101 | 0.136 | 0.1790873 | 0.3218036 | 4260.6 | 4260600 |  | 500 | 185 | 3400 |  |  | 12.7 | 506.7075 | 42000 | 30 | 30588.56 | 145 | 1.373062 | 0.6989% | 18.7447 | 12188090.6 | 1.142815e-05 | 0.001442865 | 33.65 | 140 | 40 | 40 | 1.316818 | 1.050395 | 0.3218036 | 10000 | 1.044873 | 0.3218036 | 0.3063643 | 0.05486596 | 0.0938591 | 0.3079836 | 0.05515594 | 0.09485387 | 0.009596426 | 0.7837838 | 27709.22 | 1.829% | 232.4746 | 60.60032 | 1.361321 | 1.373062 | 0.0008657189 | 0.2012576 | 0.1790873
| 8.876 | 0.166 | 0.2185919 | 0.4022431 | 5325.6 | 5325600 |  | 500 | 185 | 3400 |  |  | 12.7 | 506.7075 | 42000 | 30 | 30588.56 | 145 | 1.373062 | 0.6989% | 18.7447 | 12188090.6 | 1.428479e-05 | 0.00180353 | 33.65 | 140 | 40 | 40 | 1.316818 | 1.050395 | 0.4022431 | 10000 | 1.044873 | 0.4022431 | 0.3829446 | 0.08370858 | 0.1466466 | 0.3849686 | 0.084151 | 0.1482008 | 0.009596426 | 0.7837838 | 27709.22 | 1.829% | 232.4746 | 75.74827 | 1.361321 | 1.373062 | 0.001082118 | 0.2515649 | 0.2185919
| 11.243 | 0.333 | 0.4385005 | 0.509511 | 6745.8 | 6745800 |  | 500 | 185 | 3400 |  |  | 12.7 | 506.7075 | 42000 | 30 | 30588.56 | 145 | 1.373062 | 0.6989% | 18.7447 | 12188090.6 | 1.809417e-05 | 0.002284485 | 33.65 | 140 | 40 | 40 | 1.316818 | 1.050395 | 0.509511 | 10000 | 1.044873 | 0.509511 | 0.4850661 | 0.2127017 | 0.2352891 | 0.4876298 | 0.2138259 | 0.2377828 | 0.009596426 | 0.7837838 | 27709.22 | 1.829% | 232.4746 | 95.94838 | 1.361321 | 1.373062 | 0.001370691 | 0.3186508 | 0.4385005
| 9.467 | 0.34 | 0.4477183 | 0.4290261 | 5680.2 | 5680200 |  | 500 | 185 | 3400 |  |  | 12.7 | 506.7075 | 42000 | 30 | 30588.56 | 145 | 1.373062 | 0.6989% | 18.7447 | 12188090.6 | 1.523593e-05 | 0.001923617 | 33.65 | 140 | 40 | 40 | 1.316818 | 1.050395 | 0.4290261 | 10000 | 1.044873 | 0.4290261 | 0.4084426 | 0.1828672 | 0.1668254 | 0.4106014 | 0.1838337 | 0.1685935 | 0.009596426 | 0.7837838 | 27709.22 | 1.829% | 232.4746 | 80.7919 | 1.361321 | 1.373062 | 0.00115417 | 0.2683152 | 0.4477183
| 11.834 | 0.355 | 0.4674705 | 0.536294 | 7100.4 | 7100400 |  | 500 | 185 | 3400 |  |  | 12.7 | 506.7075 | 42000 | 30 | 30588.56 | 145 | 1.373062 | 0.6989% | 18.7447 | 12188090.6 | 1.904531e-05 | 0.002404571 | 33.65 | 140 | 40 | 40 | 1.316818 | 1.050395 | 0.536294 | 10000 | 1.044873 | 0.536294 | 0.5105641 | 0.2386737 | 0.2606757 | 0.5132626 | 0.2399351 | 0.2634385 | 0.009596426 | 0.7837838 | 27709.22 | 1.829% | 232.4746 | 100.992 | 1.361321 | 1.373062 | 0.001442743 | 0.335401 | 0.4674705
| 14.793 | 0.476 | 0.6268056 | 0.6703901 | 8875.8 | 8875800 |  | 500 | 185 | 3400 |  |  | 12.7 | 506.7075 | 42000 | 30 | 30588.56 | 145 | 1.373062 | 0.6989% | 18.7447 | 12188090.6 | 2.380744e-05 | 0.003005816 | 33.65 | 140 | 40 | 40 | 1.316818 | 1.050395 | 0.6703901 | 10000 | 1.044873 | 0.6703901 | 0.6382267 | 0.400044 | 0.4073333 | 0.6415999 | 0.4021584 | 0.4116504 | 0.009596426 | 0.7837838 | 27709.22 | 1.829% | 232.4746 | 126.2443 | 1.361321 | 1.373062 | 0.001915633 | 0.445336 | 0.6268056
| 13.609 | 0.4838 | 0.6370767 | 0.6167335 | 8165.4 | 8165400 |  | 500 | 185 | 3400 |  |  | 12.7 | 506.7075 | 42000 | 30 | 30588.56 | 145 | 1.373062 | 0.6989% | 18.7447 | 12188090.6 | 2.190195e-05 | 0.002765237 | 33.65 | 140 | 40 | 40 | 1.316818 | 1.050395 | 0.6167335 | 10000 | 1.044873 | 0.6167335 | 0.5871444 | 0.374056 | 0.3447385 | 0.5902476 | 0.376033 | 0.3483922 | 0.009596426 | 0.7837838 | 27709.22 | 1.829% | 232.4746 | 116.1399 | 1.361321 | 1.373062 | 0.001675054 | 0.3894075 | 0.6370767
| 15.385 | 0.507 | 0.6676269 | 0.6972184 | 9231 | 9231000 |  | 500 | 185 | 3400 |  |  | 12.7 | 506.7075 | 42000 | 30 | 30588.56 | 145 | 1.373062 | 0.6989% | 18.7447 | 12188090.6 | 2.476019e-05 | 0.003126105 | 33.65 | 140 | 40 | 40 | 1.316818 | 1.050395 | 0.6972184 | 10000 | 1.044873 | 0.6972184 | 0.6637678 | 0.4431493 | 0.4405877 | 0.667276 | 0.4454914 | 0.4452573 | 0.009596426 | 0.7837838 | 27709.22 | 1.829% | 232.4746 | 131.2964 | 1.361321 | 1.373062 | 0.002035923 | 0.4733003 | 0.6676269
| 19.526 | 0.657 | 0.8651497 | 0.8848805 | 11715.6 | 11715600 |  | 500 | 185 | 3400 |  |  | 12.7 | 506.7075 | 42000 | 30 | 30588.56 | 145 | 1.373062 | 0.6989% | 18.7447 | 12188090.6 | 3.14246e-05 | 0.003967523 | 33.65 | 140 | 40 | 40 | 1.316818 | 1.050395 | 0.8848805 | 10000 | 1.044873 | 0.8848805 | 0.8424264 | 0.7288249 | 0.7096822 | 0.8468789 | 0.732677 | 0.7172039 | 0.009596426 | 0.7837838 | 27709.22 | 1.829% | 232.4746 | 166.636 | 1.361321 | 1.373062 | 0.00287734 | 0.6689084 | 0.8651497
| 18.343 | 0.665 | 0.8756842 | 0.8312692 | 11005.8 | 11005800 |  | 500 | 185 | 3400 |  |  | 12.7 | 506.7075 | 42000 | 30 | 30588.56 | 145 | 1.373062 | 0.6989% | 18.7447 | 12188090.6 | 2.952072e-05 | 0.003727147 | 33.65 | 140 | 40 | 40 | 1.316818 | 1.050395 | 0.8312692 | 10000 | 1.044873 | 0.8312692 | 0.7913873 | 0.6930053 | 0.6262938 | 0.79557 | 0.6966681 | 0.6329316 | 0.009596426 | 0.7837838 | 27709.22 | 1.829% | 232.4746 | 156.5402 | 1.361321 | 1.373062 | 0.002636964 | 0.6130271 | 0.8756842
| 19.527 | 0.68 | 0.8954365 | 0.8849258 | 11716.2 | 11716200 |  | 500 | 185 | 3400 |  |  | 12.7 | 506.7075 | 42000 | 30 | 30588.56 | 145 | 1.373062 | 0.6989% | 18.7447 | 12188090.6 | 3.142621e-05 | 0.003967726 | 33.65 | 140 | 40 | 40 | 1.316818 | 1.050395 | 0.8849258 | 10000 | 1.044873 | 0.8849258 | 0.8424695 | 0.754378 | 0.7097549 | 0.8469223 | 0.7583651 | 0.7172773 | 0.009596426 | 0.7837838 | 27709.22 | 1.829% | 232.4746 | 166.6445 | 1.361321 | 1.373062 | 0.002877543 | 0.6689556 | 0.8954365
| 21.894 | 0.756 | 0.9955147 | 0.9921937 | 13136.4 | 13136400 |  | 500 | 185 | 3400 |  |  | 12.7 | 506.7075 | 42000 | 30 | 30588.56 | 145 | 1.373062 | 0.6989% | 18.7447 | 12188090.6 | 3.52356e-05 | 0.004448681 | 33.65 | 140 | 40 | 40 | 1.316818 | 1.050395 | 0.9921937 | 10000 | 1.044873 | 0.9921937 | 0.944591 | 0.9403542 | 0.8922521 | 0.9495834 | 0.9453243 | 0.9017087 | 0.009596426 | 0.7837838 | 27709.22 | 1.829% | 232.4746 | 186.8446 | 1.361321 | 1.373062 | 0.003358498 | 0.7807654 | 0.9955147
| 20.71 | 0.764 | 1.006049 | 0.9385371 | 12426 | 12426000 |  | 500 | 185 | 3400 |  |  | 12.7 | 506.7075 | 42000 | 30 | 30588.56 | 145 | 1.373062 | 0.6989% | 18.7447 | 12188090.6 | 3.33301e-05 | 0.004208102 | 33.65 | 140 | 40 | 40 | 1.316818 | 1.050395 | 0.9385371 | 10000 | 1.044873 | 0.9385371 | 0.8935087 | 0.8989138 | 0.7983578 | 0.8982312 | 0.9036648 | 0.8068192 | 0.009596426 | 0.7837838 | 27709.22 | 1.829% | 232.4746 | 176.7403 | 1.361321 | 1.373062 | 0.003117919 | 0.7248369 | 1.006049
| 22.485 | 0.779 | 1.025802 | 1.018977 | 13491 | 13491000 |  | 500 | 185 | 3400 |  |  | 12.7 | 506.7075 | 42000 | 30 | 30588.56 | 145 | 1.373062 | 0.6989% | 18.7447 | 12188090.6 | 3.618674e-05 | 0.004568767 | 33.65 | 140 | 40 | 40 | 1.316818 | 1.050395 | 1.018977 | 10000 | 1.044873 | 1.018977 | 0.970089 | 0.9951188 | 0.9410727 | 0.9752162 | 1.000378 | 0.9510467 | 0.009596426 | 0.7837838 | 27709.22 | 1.829% | 232.4746 | 191.8882 | 1.361321 | 1.373062 | 0.003478585 | 0.8086824 | 1.025802
| 27.2189 | 0.953 | 1.254928 | 1.233508 | 16331.34 | 16331340 |  | 500 | 185 | 3400 |  |  | 12.7 | 506.7075 | 42000 | 30 | 30588.56 | 145 | 1.373062 | 0.6989% | 18.7447 | 12188090.6 | 4.380534e-05 | 0.005530657 | 33.65 | 140 | 40 | 40 | 1.316818 | 1.050395 | 1.233508 | 10000 | 1.044873 | 1.233508 | 1.174328 | 1.473696 | 1.379045 | 1.180534 | 1.481485 | 1.393661 | 0.009596426 | 0.7837838 | 27709.22 | 1.829% | 232.4746 | 232.2876 | 1.361321 | 1.373062 | 0.004440474 | 1.032297 | 1.254928
| 26.627 | 0.96 | 1.264146 | 1.206684 | 15976.2 | 15976200 |  | 500 | 185 | 3400 |  |  | 12.7 | 506.7075 | 42000 | 30 | 30588.56 | 145 | 1.373062 | 0.6989% | 18.7447 | 12188090.6 | 4.285276e-05 | 0.005410387 | 33.65 | 140 | 40 | 40 | 1.316818 | 1.050395 | 1.206684 | 10000 | 1.044873 | 1.206684 | 1.148791 | 1.452239 | 1.31972 | 1.154862 | 1.459914 | 1.333707 | 0.009596426 | 0.7837838 | 27709.22 | 1.829% | 232.4746 | 227.2363 | 1.361321 | 1.373062 | 0.004320205 | 1.004338 | 1.264146
| 37.278 | 1.323 | 1.742151 | 1.689367 | 22366.8 | 22366800 |  | 500 | 185 | 3400 |  |  | 12.7 | 506.7075 | 42000 | 30 | 30588.56 | 145 | 1.373062 | 0.6989% | 18.7447 | 12188090.6 | 5.999418e-05 | 0.007574583 | 33.65 | 140 | 40 | 40 | 1.316818 | 1.050395 | 1.689367 | 10000 | 1.044873 | 1.689367 | 1.608316 | 2.801928 | 2.586679 | 1.616816 | 2.816737 | 2.614094 | 0.009596426 | 0.7837838 | 27709.22 | 1.829% | 232.4746 | 318.1325 | 1.361321 | 1.373062 | 0.006484401 | 1.507458 | 1.742151
| 36.686 | 1.33 | 1.751368 | 1.662538 | 22011.6 | 22011600 |  | 500 | 185 | 3400 |  |  | 12.7 | 506.7075 | 42000 | 30 | 30588.56 | 145 | 1.373062 | 0.6989% | 18.7447 | 12188090.6 | 5.904143e-05 | 0.007454294 | 33.65 | 140 | 40 | 40 | 1.316818 | 1.050395 | 1.662538 | 10000 | 1.044873 | 1.662538 | 1.582775 | 2.772021 | 2.505175 | 1.59114 | 2.786672 | 2.531726 | 0.009596426 | 0.7837838 | 27709.22 | 1.829% | 232.4746 | 313.0803 | 1.361321 | 1.373062 | 0.006364111 | 1.479494 | 1.751368
| 52.663 | 1.89 | 2.488787 | 2.386585 | 31597.8 | 31597800 |  | 500 | 185 | 3400 |  |  | 12.7 | 506.7075 | 42000 | 30 | 30588.56 | 145 | 1.373062 | 0.6989% | 18.7447 | 12188090.6 | 8.475437e-05 | 0.01070069 | 33.65 | 140 | 40 | 40 | 1.316818 | 1.050395 | 2.386585 | 10000 | 1.044873 | 2.386585 | 2.272083 | 5.654731 | 5.162363 | 2.284092 | 5.684618 | 5.217077 | 0.009596426 | 0.7837838 | 27709.22 | 1.829% | 232.4746 | 449.4289 | 1.361321 | 1.373062 | 0.009610506 | 2.234198 | 2.488787
| 56.213 | 2.049 | 2.698161 | 2.547464 | 33727.8 | 33727800 |  | 500 | 185 | 3400 |  |  | 12.7 | 506.7075 | 42000 | 30 | 30588.56 | 145 | 1.373062 | 0.6989% | 18.7447 | 12188090.6 | 9.046764e-05 | 0.01142202 | 33.65 | 140 | 40 | 40 | 1.316818 | 1.050395 | 2.547464 | 10000 | 1.044873 | 2.547464 | 2.425244 | 6.543699 | 5.881809 | 2.438062 | 6.578284 | 5.944147 | 0.009596426 | 0.7837838 | 27709.22 | 1.829% | 232.4746 | 479.7248 | 1.361321 | 1.373062 | 0.01033184 | 2.401889 | 2.698161
[44 empty] | barres corrugades | barres llises
[43 empty] | k1 | 0.8 | 1.6
[44 empty] | Flexió | Tracció
[43 empty] | k2 | 0.5 | 1
[43 empty] | k3 | 3.4
[43 empty] | k4 | 0.425
[43 empty] | Càrrega | instantania o curta durada | permanents o repetides
[43 empty] | kt | 0.6 | 0.4
[44 empty] | barres corrugades | barres llises
[43 empty] | beta1 | 1 | 0.5
[43 empty] | Càrrega | curta durada | llarga durada
[43 empty] | beta2 | 1 | 0.5
Note on B4: Pecce_2000_Experimental response and code models of GFRP RC beams in bending
Note on J5: Fabricant de les C-bars: Marshall Composites

## Thériault_2000
[7 empty] | Dimensions de la biga |  |  | Armadura | [25 empty] | ACI |  |  | ISIS |  |  |  |  | EUROCODI 2 - 2004
Specimen | Moment (kN·m) | wexp (mm) | wexp baix (mm) | w (ACI 440.1R-06) | Moment (N·mm) | Material | b (mm) | h (mm) | L (mm) | Acabat | Número d'armadures | ø (mm) | Af (mm^2) | Ef (MPa) | fc (MPa) | Ec (MPa) | d (mm) | n | ρ | x (mm) | Icr (mm^4) | C (mm^-1) | epsilon f | rg (mm) | s (mm) | dc (mm) | c1 (mm) | c2 (mm) | cover (mm) | beta | k ACI | w (ACI 440.1R-06) | A ISIS (mm^2) | k ISIS | w (ISIS Canada) | Ai | wi*Ai | Ai^2 | Ai | wi*Ai | Ai^2 | n·ρ | d/h | Ac,eff | ρ eff | Sr,max | σf | fct,eff | alfa e | epsilon m | w (EC2-04) | w_exp_tensile | Mcr (kN/m) | Mu (kN/m) | Mcr,st | Ms_1 | Ms_2 | Ms_promig |  |  | SUMA(wi*Ai) | SUMA(Ai^2) | k | k agafant tots punts
BC2NA | 3.125 | 0 | 0 | 0.1799791 | 3125000 | GFRP C-BAR | 130 | 180 | 1500 | Ribbed - Marshall | 2 | 12.3 | 237.6458 | 38000 | 38.63411 | 33000 | 153.85 | 1.151515 | 1.188% | 23.43213 | 5212026.0 | 1.816894e-05 | 0.002369554 | 20 | 77.7 | 26.15 | - | - | 26.15 | 1.200509 | 0.6755013 | 0.1799791 | 3399.5 | 0.6443743 | 0.1799791 | 0.2664378 | 0 | 0.0709891 | 0.2793082 | 0 | 0.07801309 | 0.01368229 | 0.8547222 | 6784.608 | 3.503% | 127.6965 | 90.04305 | 4.68661 | 1.151515 | 0.001421732 | 0.1815502 | 0 | 3.29 | 21.9 | 4.935 | 13.16 | 8.76 | 10.96 | ACI | BC2NA | 0.7600751 | 1.125202 | 0.6755013 | 0.6983644
| 3.389 | 0.1077 | 0.1292949 | 0.1951837 | 3389000 |  | 130 | 180 | 1500 |  |  | 12.3 | 237.6458 | 38000 | 38.63411 | 33000 | 153.85 | 1.151515 | 1.188% | 23.43213 | 5212026.0 | 1.970385e-05 | 0.002569734 | 20 | 77.7 | 26.15 | - | - | 26.15 | 1.200509 | 0.6755013 | 0.1951837 | 3399.5 | 0.6443743 | 0.1951837 | 0.2889465 | 0.03735929 | 0.08349005 | 0.3029042 | 0.03916395 | 0.09175095 | 0.01368229 | 0.8547222 | 6784.608 | 3.503% | 127.6965 | 97.64989 | 4.68661 | 1.151515 | 0.00154184 | 0.1968876 | 0.1292949 | [7 empty] | BC2NB | 1.355646 | 1.122214 | 1.20801 | 1.501
| 5.886 | 0.1778 | 0.2134506 | 0.3389942 | 5886000 |  | 130 | 180 | 1500 |  |  | 12.3 | 237.6458 | 38000 | 38.63411 | 33000 | 153.85 | 1.151515 | 1.188% | 23.43213 | 5212026.0 | 3.422156e-05 | 0.004463102 | 20 | 77.7 | 26.15 | - | - | 26.15 | 1.200509 | 0.6755013 | 0.3389942 | 3399.5 | 0.6443743 | 0.3389942 | 0.5018409 | 0.1071182 | 0.2518443 | 0.5260827 | 0.1122926 | 0.276763 | 0.01368229 | 0.8547222 | 6784.608 | 3.503% | 127.6965 | 169.5979 | 4.68661 | 1.151515 | 0.002677861 | 0.3419535 | 0.2134506 | [7 empty] | BC2HA | 1.084585 | 1.096282 | 0.9893309 | 0.9680977
| 10.961 | 0.582 | 0.6986964 | 0.6312802 | 10961000 |  | 130 | 180 | 1500 |  |  | 12.3 | 237.6458 | 38000 | 38.63411 | 33000 | 153.85 | 1.151515 | 1.188% | 23.43213 | 5212026.0 | 6.372791e-05 | 0.008311258 | 20 | 77.7 | 26.15 | - | - | 26.15 | 1.200509 | 0.6755013 | 0.6312802 | 3399.5 | 0.6443743 | 0.6312802 | 0.9345359 | 0.6529569 | 0.8733573 | 0.9796792 | 0.6844984 | 0.9597714 | 0.01368229 | 0.8547222 | 6784.608 | 3.503% | 127.6965 | 315.8278 | 4.68661 | 1.151515 | 0.004986755 | 0.636791 | 0.6986964 | [7 empty] | BC2HB | 1.146937 | 1.086718 | 1.055413 | 1.109
| 13.4575 | 0.6896 | 0.8278712 | 0.7750618 | 13457500 |  | 130 | 180 | 1500 |  |  | 12.3 | 237.6458 | 38000 | 38.63411 | 33000 | 153.85 | 1.151515 | 1.188% | 23.43213 | 5212026.0 | 7.824271e-05 | 0.01020425 | 20 | 77.7 | 26.15 | - | - | 26.15 | 1.200509 | 0.6755013 | 0.7750618 | 3399.5 | 0.6443743 | 0.7750618 | 1.147388 | 0.9498893 | 1.316499 | 1.202813 | 0.9957743 | 1.446759 | 0.01368229 | 0.8547222 | 6784.608 | 3.503% | 127.6965 | 387.7614 | 4.68661 | 1.151515 | 0.006122548 | 0.7818278 | 0.8278712 | [7 empty] | BC2VA | 1.363079 | 0.9317625 | 1.462904 | 1.295
| 15.9525 | 0.8297 | 0.9960626 | 0.9187571 | 15952500 |  | 130 | 180 | 1500 |  |  | 12.3 | 237.6458 | 38000 | 38.63411 | 33000 | 153.85 | 1.151515 | 1.188% | 23.43213 | 5212026.0 | 9.274879e-05 | 0.0120961 | 20 | 77.7 | 26.15 | - | - | 26.15 | 1.200509 | 0.6755013 | 0.9187571 | 3399.5 | 0.6443743 | 0.9187571 | 1.360112 | 1.354756 | 1.849904 | 1.425813 | 1.420199 | 2.032942 | 0.01368229 | 0.8547222 | 6784.608 | 3.503% | 127.6965 | 459.6518 | 4.68661 | 1.151515 | 0.00725766 | 0.9267775 | 0.9960626 | [7 empty] | BC4NA | 1.222527 | 1.665735 | 0.7339267 | 0.731
| 18.5385 | 0.921 | 1.105669 | 1.067693 | 18538500 |  | 130 | 180 | 1500 |  |  | 12.3 | 237.6458 | 38000 | 38.63411 | 33000 | 153.85 | 1.151515 | 1.188% | 23.43213 | 5212026.0 | 0.0001077839 | 0.01405695 | 20 | 77.7 | 26.15 | - | - | 26.15 | 1.200509 | 0.6755013 | 1.067693 | 3399.5 | 0.6443743 | 1.067693 | 1.580594 | 1.747614 | 2.498278 | 1.656946 | 1.832034 | 2.74547 | 0.01368229 | 0.8547222 | 6784.608 | 3.503% | 127.6965 | 534.1642 | 4.68661 | 1.151515 | 0.008434172 | 1.077014 | 1.105669 | [7 empty] | BC4HA | 0.3404611 | 0.5084926 | 0.6695498 | 0.748
BC2NB | 3.3928 | 0 | 0 | 0.3494415 | 3392800 | GFRP C-BAR | 130 | 180 | 1500 | Ribbed - Marshall | 2 | 12.3 | 237.6458 | 38000 | 38.63411 | 33000 | 153.85 | 1.151515 | 1.188% | 23.43213 | 5212026.0 | 1.972594e-05 | 0.002572615 | 20 | 77.7 | 26.15 | - | - | 26.15 | 1.200509 | 1.20801 | 0.3494415 | 3399.5 | 1.152345 | 0.3494415 | 0.2892704 | 0 | 0.08367739 | 0.3032438 | 0 | 0.09195682 | 0.01368229 | 0.8547222 | 6784.608 | 3.503% | 127.6965 | 97.75938 | 4.68661 | 1.151515 | 0.001543569 | 0.1971083 | 0 | 3.29 | 20 | 4.935 | 13.16 | 8 | 10.58 |  | BC4HB | 0.5397429 | 0.5569466 | 0.9691106 | 1.117
| 5.879 | 0.377 | 0.452592 | 0.6055077 | 5879000 |  | 130 | 180 | 1500 |  |  | 12.3 | 237.6458 | 38000 | 38.63411 | 33000 | 153.85 | 1.151515 | 1.188% | 23.43213 | 5212026.0 | 3.418086e-05 | 0.004457795 | 20 | 77.7 | 26.15 | - | - | 26.15 | 1.200509 | 1.20801 | 0.6055077 | 3399.5 | 1.152345 | 0.6055077 | 0.5012441 | 0.2268591 | 0.2512456 | 0.525457 | 0.2378176 | 0.2761051 | 0.01368229 | 0.8547222 | 6784.608 | 3.503% | 127.6965 | 169.3962 | 4.68661 | 1.151515 | 0.002674677 | 0.3415468 | 0.452592 | [7 empty] | BC4VA | 0.9806732 | 1.137186 | 0.8623682 | 1.068
| 10.946 | 1.0075 | 1.209513 | 1.127383 | 10946000 |  | 130 | 180 | 1500 |  |  | 12.3 | 237.6458 | 38000 | 38.63411 | 33000 | 153.85 | 1.151515 | 1.188% | 23.43213 | 5212026.0 | 6.36407e-05 | 0.008299884 | 20 | 77.7 | 26.15 | - | - | 26.15 | 1.200509 | 1.20801 | 1.127383 | 3399.5 | 1.152345 | 1.127383 | 0.933257 | 1.128787 | 0.8709686 | 0.9783386 | 1.183313 | 0.9571463 | 0.01368229 | 0.8547222 | 6784.608 | 3.503% | 127.6965 | 315.3956 | 4.68661 | 1.151515 | 0.004979931 | 0.6359196 | 1.209513 | [7 empty] | BC4VB | 0.6464917 | 0.5229235 | 1.236303 | 1.203
| 13.436 | 1.298 | 1.558261 | 1.383841 | 13436000 |  | 130 | 180 | 1500 |  |  | 12.3 | 237.6458 | 38000 | 38.63411 | 33000 | 153.85 | 1.151515 | 1.188% | 23.43213 | 5212026.0 | 7.811771e-05 | 0.01018794 | 20 | 77.7 | 26.15 | - | - | 26.15 | 1.200509 | 1.20801 | 1.383841 | 3399.5 | 1.152345 | 1.383841 | 1.145555 | 1.785073 | 1.312295 | 1.200891 | 1.871302 | 1.44214 | 0.01368229 | 0.8547222 | 6784.608 | 3.503% | 127.6965 | 387.1419 | 4.68661 | 1.151515 | 0.006112767 | 0.7805788 | 1.558261 | [6 empty] | ISIS | BC2NA | 0.796791 | 1.236534 | 0.6443743
| 15.9175 | 1.81 | 2.172922 | 1.639423 | 15917500 |  | 130 | 180 | 1500 |  |  | 12.3 | 237.6458 | 38000 | 38.63411 | 33000 | 153.85 | 1.151515 | 1.188% | 23.43213 | 5212026.0 | 9.254529e-05 | 0.01206956 | 20 | 77.7 | 26.15 | - | - | 26.15 | 1.200509 | 1.20801 | 1.639423 | 3399.5 | 1.152345 | 1.639423 | 1.357128 | 2.948932 | 1.841795 | 1.422684 | 3.091382 | 2.024031 | 0.01368229 | 0.8547222 | 6784.608 | 3.503% | 127.6965 | 458.6433 | 4.68661 | 1.151515 | 0.007241736 | 0.9247442 | 2.172922 | [7 empty] | BC2NB | 1.421131 | 1.233251 | 1.152345
| 18.403 | 2.204 | 2.645923 | 1.895417 | 18403000 |  | 130 | 180 | 1500 |  |  | 12.3 | 237.6458 | 38000 | 38.63411 | 33000 | 153.85 | 1.151515 | 1.188% | 23.43213 | 5212026.0 | 0.0001069961 | 0.01395421 | 20 | 77.7 | 26.15 | - | - | 26.15 | 1.200509 | 1.20801 | 1.895417 | 3399.5 | 1.152345 | 1.895417 | 1.569041 | 4.151562 | 2.461891 | 1.644835 | 4.352106 | 2.705482 | 0.01368229 | 0.8547222 | 6784.608 | 3.503% | 127.6965 | 530.2599 | 4.68661 | 1.151515 | 0.008372525 | 1.069142 | 2.645923 | [7 empty] | BC2HA | 1.136977 | 1.204753 | 0.9437428
BC2HA | 3.404 | 0 | 0 | 0.2868031 | 3404000 | GFRP C-BAR | 130 | 180 | 1500 | Ribbed - Marshall | 2 | 12.3 | 237.6458 | 38000 | 42.67637 | 34000 | 153.85 | 1.117647 | 1.188% | 23.11318 | 5074794.6 | 1.972841e-05 | 0.00257923 | 20 | 77.7 | 26.15 | - | - | 26.15 | 1.20002 | 0.9893309 | 0.2868031 | 3399.5 | 0.9437428 | 0.2868031 | 0.2898961 | 0 | 0.08403972 | 0.3038997 | 0 | 0.09235501 | 0.01327987 | 0.8547222 | 6798.429 | 3.496% | 127.8181 | 98.01074 | 4.786325 | 1.117647 | 0.001547538 | 0.1978033 | 0 | 3.36 | 19.7 | 5.04 | 13.44 | 7.88 | 10.66 |  | BC2HB | 1.20234 | 1.194243 | 1.00678
| 3.465 | 0.1398 | 0.1677628 | 0.2919427 | 3465000 |  | 130 | 180 | 1500 |  |  | 12.3 | 237.6458 | 38000 | 42.67637 | 34000 | 153.85 | 1.117647 | 1.188% | 23.11318 | 5074794.6 | 2.008195e-05 | 0.00262545 | 20 | 77.7 | 26.15 | - | - | 26.15 | 1.20002 | 0.9893309 | 0.2919427 | 3399.5 | 0.9437428 | 0.2919427 | 0.295091 | 0.0495053 | 0.08707871 | 0.3093456 | 0.05189669 | 0.09569469 | 0.01327987 | 0.8547222 | 6798.429 | 3.496% | 127.8181 | 99.76711 | 4.786325 | 1.117647 | 0.00157527 | 0.201348 | 0.1677628 | [7 empty] | BC2VA | 1.428924 | 1.023955 | 1.395494
| 5.836 | 0.3355 | 0.4026068 | 0.4917106 | 5836000 |  | 130 | 180 | 1500 |  |  | 12.3 | 237.6458 | 38000 | 42.67637 | 34000 | 153.85 | 1.117647 | 1.188% | 23.11318 | 5074794.6 | 3.382345e-05 | 0.00442197 | 20 | 77.7 | 26.15 | - | - | 26.15 | 1.20002 | 0.9893309 | 0.4917106 | 3399.5 | 0.9437428 | 0.4917106 | 0.4970133 | 0.2001009 | 0.2470222 | 0.5210219 | 0.2097669 | 0.2714638 | 0.01327987 | 0.8547222 | 6798.429 | 3.496% | 127.8181 | 168.0349 | 4.786325 | 1.117647 | 0.002653182 | 0.3391247 | 0.4026068 | [7 empty] | BC4NA | 1.217135 | 1.651072 | 0.7371784
| 10.821 | 0.7998 | 0.9597761 | 0.9117205 | 10821000 |  | 130 | 180 | 1500 |  |  | 12.3 | 237.6458 | 38000 | 42.67637 | 34000 | 153.85 | 1.117647 | 1.188% | 23.11318 | 5074794.6 | 6.27148e-05 | 0.008199133 | 20 | 77.7 | 26.15 | - | - | 26.15 | 1.20002 | 0.9893309 | 0.9117205 | 3399.5 | 0.9437428 | 0.9117205 | 0.9215526 | 0.8844842 | 0.8492593 | 0.9660688 | 0.9272098 | 0.933289 | 0.01327987 | 0.8547222 | 6798.429 | 3.496% | 127.8181 | 311.5671 | 4.786325 | 1.117647 | 0.00491948 | 0.6287985 | 0.9597761 | [7 empty] | BC4HA | 0.3389593 | 0.5040164 | 0.6725164
| 13.252 | 0.993 | 1.19162 | 1.116544 | 13252000 |  | 130 | 180 | 1500 |  |  | 12.3 | 237.6458 | 38000 | 42.67637 | 34000 | 153.85 | 1.117647 | 1.188% | 23.11318 | 5074794.6 | 7.680404e-05 | 0.01004112 | 20 | 77.7 | 26.15 | - | - | 26.15 | 1.20002 | 0.9893309 | 1.116544 | 3399.5 | 0.9437428 | 1.116544 | 1.128585 | 1.344844 | 1.273704 | 1.183102 | 1.409808 | 1.39973 | 0.01327987 | 0.8547222 | 6798.429 | 3.496% | 127.8181 | 381.5624 | 4.786325 | 1.117647 | 0.006024669 | 0.7700617 | 1.19162 | [7 empty] | BC4HB | 0.537362 | 0.5520439 | 0.9734044
| 15.8055 | 1.092 | 1.310422 | 1.331688 | 15805500 |  | 130 | 180 | 1500 |  |  | 12.3 | 237.6458 | 38000 | 42.67637 | 34000 | 153.85 | 1.117647 | 1.188% | 23.11318 | 5074794.6 | 9.160324e-05 | 0.01197592 | 20 | 77.7 | 26.15 | - | - | 26.15 | 1.20002 | 0.9893309 | 1.331688 | 3399.5 | 0.9437428 | 1.331688 | 1.346049 | 1.763893 | 1.811849 | 1.411071 | 1.849099 | 1.991122 | 0.01327987 | 0.8547222 | 6798.429 | 3.496% | 127.8181 | 455.0848 | 4.786325 | 1.117647 | 0.00718555 | 0.9184433 | 1.310422 | [7 empty] | BC4VA | 0.9763474 | 1.127176 | 0.8661891
| 18.3587 | 1.246 | 1.495225 | 1.546807 | 18358700 |  | 130 | 180 | 1500 |  |  | 12.3 | 237.6458 | 38000 | 42.67637 | 34000 | 153.85 | 1.117647 | 1.188% | 23.11318 | 5074794.6 | 0.0001064007 | 0.01391049 | 20 | 77.7 | 26.15 | - | - | 26.15 | 1.20002 | 0.9893309 | 1.546807 | 3399.5 | 0.9437428 | 1.546807 | 1.563488 | 2.337767 | 2.444496 | 1.639014 | 2.450695 | 2.686366 | 0.01327987 | 0.8547222 | 6798.429 | 3.496% | 127.8181 | 528.5987 | 4.786325 | 1.117647 | 0.008346295 | 1.066807 | 1.495225 | [7 empty] | BC4VB | 0.6436399 | 0.5183203 | 1.24178
BC2HB | 3.222 | 0 | 0 | 0.2896015 | 3222000 | GFRP C-BAR | 130 | 180 | 1500 | Ribbed - Marshall | 2 | 12.3 | 237.6458 | 38000 | 42.67637 | 34000 | 153.85 | 1.117647 | 1.188% | 23.11318 | 5074794.6 | 1.86736e-05 | 0.002441328 | 20 | 77.7 | 26.15 | - | - | 26.15 | 1.20002 | 1.055413 | 0.2896015 | 3399.5 | 1.00678 | 0.2896015 | 0.2743963 | 0 | 0.07529334 | 0.2876512 | 0 | 0.08274322 | 0.01327987 | 0.8547222 | 6798.429 | 3.496% | 127.8181 | 92.77045 | 4.786325 | 1.117647 | 0.001464797 | 0.1872275 | 0 | 3.36 | 20.6 | 5.04 | 13.44 | 8.24 | 10.84
| 3.343 | 0.2159 | 0.2590844 | 0.3004773 | 3343000 |  | 130 | 180 | 1500 |  |  | 12.3 | 237.6458 | 38000 | 42.67637 | 34000 | 153.85 | 1.117647 | 1.188% | 23.11318 | 5074794.6 | 1.937488e-05 | 0.00253301 | 20 | 77.7 | 26.15 | - | - | 26.15 | 1.20002 | 1.055413 | 0.3004773 | 3399.5 | 1.00678 | 0.3004773 | 0.2847011 | 0.0737616 | 0.08105471 | 0.2984538 | 0.0773247 | 0.08907465 | 0.01327987 | 0.8547222 | 6798.429 | 3.496% | 127.8181 | 96.25438 | 4.786325 | 1.117647 | 0.001519806 | 0.1942587 | 0.2590844
| 5.836 | 0.2858 | 0.3429658 | 0.5245545 | 5836000 |  | 130 | 180 | 1500 |  |  | 12.3 | 237.6458 | 38000 | 42.67637 | 34000 | 153.85 | 1.117647 | 1.188% | 23.11318 | 5074794.6 | 3.382345e-05 | 0.00442197 | 20 | 77.7 | 26.15 | - | - | 26.15 | 1.20002 | 1.055413 | 0.5245545 | 3399.5 | 1.00678 | 0.5245545 | 0.4970133 | 0.1704586 | 0.2470222 | 0.5210219 | 0.1786927 | 0.2714638 | 0.01327987 | 0.8547222 | 6798.429 | 3.496% | 127.8181 | 168.0349 | 4.786325 | 1.117647 | 0.002653182 | 0.3391247 | 0.3429658
| 10.7599 | 0.888 | 1.065618 | 0.9671271 | 10759900 |  | 130 | 180 | 1500 |  |  | 12.3 | 237.6458 | 38000 | 42.67637 | 34000 | 153.85 | 1.117647 | 1.188% | 23.11318 | 5074794.6 | 6.236068e-05 | 0.008152837 | 20 | 77.7 | 26.15 | - | - | 26.15 | 1.20002 | 1.055413 | 0.9671271 | 3399.5 | 1.00678 | 0.9671271 | 0.9163492 | 0.9764781 | 0.8396958 | 0.960614 | 1.023647 | 0.9227792 | 0.01327987 | 0.8547222 | 6798.429 | 3.496% | 127.8181 | 309.8078 | 4.786325 | 1.117647 | 0.004891702 | 0.625248 | 1.065618
| 13.252 | 1.092 | 1.310422 | 1.191123 | 13252000 |  | 130 | 180 | 1500 |  |  | 12.3 | 237.6458 | 38000 | 42.67637 | 34000 | 153.85 | 1.117647 | 1.188% | 23.11318 | 5074794.6 | 7.680404e-05 | 0.01004112 | 20 | 77.7 | 26.15 | - | - | 26.15 | 1.20002 | 1.055413 | 1.191123 | 3399.5 | 1.00678 | 1.191123 | 1.128585 | 1.478922 | 1.273704 | 1.183102 | 1.550363 | 1.39973 | 0.01327987 | 0.8547222 | 6798.429 | 3.496% | 127.8181 | 381.5624 | 4.786325 | 1.117647 | 0.006024669 | 0.7700617 | 1.310422
| 15.745 | 1.296 | 1.555226 | 1.4152 | 15745000 |  | 130 | 180 | 1500 |  |  | 12.3 | 237.6458 | 38000 | 42.67637 | 34000 | 153.85 | 1.117647 | 1.188% | 23.11318 | 5074794.6 | 9.125261e-05 | 0.01193008 | 20 | 77.7 | 26.15 | - | - | 26.15 | 1.20002 | 1.055413 | 1.4152 | 3399.5 | 1.00678 | 1.4152 | 1.340897 | 2.085398 | 1.798005 | 1.40567 | 2.186135 | 1.975908 | 0.01327987 | 0.8547222 | 6798.429 | 3.496% | 127.8181 | 453.3429 | 4.786325 | 1.117647 | 0.007158045 | 0.9149277 | 1.555226
| 18.3587 | 1.445 | 1.734029 | 1.650126 | 18358700 |  | 130 | 180 | 1500 |  |  | 12.3 | 237.6458 | 38000 | 42.67637 | 34000 | 153.85 | 1.117647 | 1.188% | 23.11318 | 5074794.6 | 0.0001064007 | 0.01391049 | 20 | 77.7 | 26.15 | - | - | 26.15 | 1.20002 | 1.055413 | 1.650126 | 3399.5 | 1.00678 | 1.650126 | 1.563488 | 2.711134 | 2.444496 | 1.639014 | 2.842098 | 2.686366 | 0.01327987 | 0.8547222 | 6798.429 | 3.496% | 127.8181 | 528.5987 | 4.786325 | 1.117647 | 0.008346295 | 1.066807 | 1.734029
BC2VA | 3.321 | 0 | 0 | 0.4105907 | 3321000 | GFRP C-BAR | 130 | 180 | 1500 | Ribbed - Marshall | 2 | 12.3 | 237.6458 | 38000 | 87.00243 | 42100 | 153.85 | 0.9026128 | 1.188% | 20.94274 | 4187074.7 | 1.883979e-05 | 0.002503945 | 20 | 77.7 | 26.15 | - | - | 26.15 | 1.196754 | 1.462904 | 0.4105907 | 3399.5 | 1.395494 | 0.4105907 | 0.2806682 | 0 | 0.07877465 | 0.2942261 | 0 | 0.08656899 | 0.01072484 | 0.8547222 | 6892.481 | 3.448% | 128.6456 | 95.14991 | 4.957265 | 0.9026128 | 0.001502367 | 0.193273 | 0 | 3.48 | 22.7 | 5.22 | 13.92 | 9.08 | 11.5
| 3.364 | 0.356 | 0.4260443 | 0.415907 | 3364000 |  | 130 | 180 | 1500 |  |  | 12.3 | 237.6458 | 38000 | 87.00243 | 42100 | 153.85 | 0.9026128 | 1.188% | 20.94274 | 4187074.7 | 1.908373e-05 | 0.002536366 | 20 | 77.7 | 26.15 | - | - | 26.15 | 1.196754 | 1.462904 | 0.415907 | 3399.5 | 1.395494 | 0.415907 | 0.2843023 | 0.1211254 | 0.08082779 | 0.2980357 | 0.1269764 | 0.08882528 | 0.01072484 | 0.8547222 | 6892.481 | 3.448% | 128.6456 | 96.3819 | 4.957265 | 0.9026128 | 0.00152182 | 0.1957754 | 0.4260443
| 10.915 | 1.125 | 1.346348 | 1.349472 | 10915000 |  | 130 | 180 | 1500 |  |  | 12.3 | 237.6458 | 38000 | 87.00243 | 42100 | 153.85 | 0.9026128 | 1.188% | 20.94274 | 4187074.7 | 6.192e-05 | 0.008229617 | 20 | 77.7 | 26.15 | - | - | 26.15 | 1.196754 | 1.462904 | 1.349472 | 3399.5 | 1.395494 | 1.349472 | 0.9224612 | 1.241954 | 0.8509347 | 0.9670213 | 1.301947 | 0.9351302 | 0.01072484 | 0.8547222 | 6892.481 | 3.448% | 128.6456 | 312.7255 | 4.957265 | 0.9026128 | 0.00493777 | 0.6352226 | 1.346348
| 13.0266 | 1.194 | 1.428924 | 1.610539 | 13026600 |  | 130 | 180 | 1500 |  |  | 12.3 | 237.6458 | 38000 | 87.00243 | 42100 | 153.85 | 0.9026128 | 1.188% | 20.94274 | 4187074.7 | 7.389895e-05 | 0.009821707 | 20 | 77.7 | 26.15 | - | - | 26.15 | 1.196754 | 1.462904 | 1.610539 | 3399.5 | 1.395494 | 1.610539 | 1.100919 | 1.57313 | 1.212023 | 1.1541 | 1.649121 | 1.331946 | 0.01072484 | 0.8547222 | 6892.481 | 3.448% | 128.6456 | 373.2249 | 4.957265 | 0.9026128 | 0.005893024 | 0.7581118 | 1.428924
| 14.034 | 1.251 | 1.497139 | 1.735089 | 14034000 |  | 130 | 180 | 1500 |  |  | 12.3 | 237.6458 | 38000 | 87.00243 | 42100 | 153.85 | 0.9026128 | 1.188% | 20.94274 | 4187074.7 | 7.961386e-05 | 0.01058126 | 20 | 77.7 | 26.15 | - | - | 26.15 | 1.196754 | 1.462904 | 1.735089 | 3399.5 | 1.395494 | 1.735089 | 1.186058 | 1.775693 | 1.406733 | 1.243351 | 1.861469 | 1.545922 | 0.01072484 | 0.8547222 | 6892.481 | 3.448% | 128.6456 | 402.0879 | 4.957265 | 0.9026128 | 0.006348756 | 0.8167397 | 1.497139
| 18.14 | 1.573 | 1.882494 | 2.242733 | 18140000 |  | 130 | 180 | 1500 |  |  | 12.3 | 237.6458 | 38000 | 87.00243 | 42100 | 153.85 | 0.9026128 | 1.188% | 20.94274 | 4187074.7 | 0.0001029069 | 0.01367707 | 20 | 77.7 | 26.15 | - | - | 26.15 | 1.196754 | 1.462904 | 2.242733 | 3399.5 | 1.395494 | 2.242733 | 1.533069 | 2.885992 | 2.3503 | 1.607125 | 3.025402 | 2.58285 | 0.01072484 | 0.8547222 | 6892.481 | 3.448% | 128.6456 | 519.7288 | 4.957265 | 0.9026128 | 0.008206244 | 1.055697 | 1.882494
| 19.2265 | 1.723 | 2.062007 | 2.377062 | 19226500 |  | 130 | 180 | 1500 |  |  | 12.3 | 237.6458 | 38000 | 87.00243 | 42100 | 153.85 | 0.9026128 | 1.188% | 20.94274 | 4187074.7 | 0.0001090705 | 0.01449627 | 20 | 77.7 | 26.15 | - | - | 26.15 | 1.196754 | 1.462904 | 2.377062 | 3399.5 | 1.395494 | 2.377062 | 1.624892 | 3.350539 | 2.640275 | 1.703384 | 3.512389 | 2.901517 | 0.01072484 | 0.8547222 | 6892.481 | 3.448% | 128.6456 | 550.8581 | 4.957265 | 0.9026128 | 0.008697759 | 1.118929 | 2.062007
| 20.755 | 2 | 2.393507 | 2.566037 | 20755000 |  | 130 | 180 | 1500 |  |  | 12.3 | 237.6458 | 38000 | 87.00243 | 42100 | 153.85 | 0.9026128 | 1.188% | 20.94274 | 4187074.7 | 0.0001177416 | 0.01564871 | 20 | 77.7 | 26.15 | - | - | 26.15 | 1.196754 | 1.462904 | 2.566037 | 3399.5 | 1.395494 | 2.566037 | 1.754071 | 4.198381 | 3.076764 | 1.838802 | 4.401187 | 3.381194 | 0.01072484 | 0.8547222 | 6892.481 | 3.448% | 128.6456 | 594.6511 | 4.957265 | 0.9026128 | 0.009389228 | 1.207883 | 2.393507
BC4NA | 3.597 | 0 | 0 | 0.1562251 | 3597000 | GFRP C-BAR | 130 | 180 | 1500 | Ribbed - Marshall | 4 | 12.3 | 475.2916 | 38000 | 33.43603 | 31600 | 135.2 | 1.202532 | 2.704% | 30.36204 | 7494811.2 | 1.518772e-05 | 0.00159225 | 20 | 77.7 | 26.15 | 26.15 | 63.45 | 44.8 | 1.427326 | 0.7339267 | 0.1562251 | 2912 | 0.7371784 | 0.1562251 | 0.212862 | 0 | 0.04531023 | 0.211923 | 0 | 0.04491137 | 0.03251895 | 0.7511111 | 6484.312 | 7.33% | 96.52711 | 60.5055 | 5.099715 | 1.202532 | 0.0009553499 | 0.09221717 | 0 | 3.58 | 22.4 | 5.37 | 14.32 | 8.96 | 11.64
| 4.703 | 0.0117 | 0.01669972 | 0.2042609 | 4703000 |  | 130 | 180 | 1500 |  |  | 12.3 | 475.2916 | 38000 | 33.43603 | 31600 | 135.2 | 1.202532 | 2.704% | 30.36204 | 7494811.2 | 1.985762e-05 | 0.002081832 | 20 | 77.7 | 26.15 | 26.15 | 63.45 | 44.8 | 1.427326 | 0.7339267 | 0.2042609 | 2912 | 0.7371784 | 0.2042609 | 0.2783125 | 0.004647739 | 0.07745783 | 0.2770848 | 0.004627237 | 0.07677598 | 0.03251895 | 0.7511111 | 6484.312 | 7.33% | 96.52711 | 79.10963 | 5.099715 | 1.202532 | 0.001249099 | 0.120572 | 0.01669972
| 5.347 | 0.0249 | 0.03554042 | 0.2322312 | 5347000 |  | 130 | 180 | 1500 |  |  | 12.3 | 475.2916 | 38000 | 33.43603 | 31600 | 135.2 | 1.202532 | 2.704% | 30.36204 | 7494811.2 | 2.25768e-05 | 0.002366906 | 20 | 77.7 | 26.15 | 26.15 | 63.45 | 44.8 | 1.427326 | 0.7339267 | 0.2322312 | 2912 | 0.7371784 | 0.2322312 | 0.3164229 | 0.0112458 | 0.1001234 | 0.3150271 | 0.0111962 | 0.09924206 | 0.03251895 | 0.7511111 | 6484.312 | 7.33% | 96.52711 | 89.94242 | 5.099715 | 1.202532 | 0.001420143 | 0.1370824 | 0.03554042
| 5.9886 | 0.055 | 0.07850294 | 0.2600972 | 5988600 |  | 130 | 180 | 1500 |  |  | 12.3 | 475.2916 | 38000 | 33.43603 | 31600 | 135.2 | 1.202532 | 2.704% | 30.36204 | 7494811.2 | 2.528585e-05 | 0.002650917 | 20 | 77.7 | 26.15 | 26.15 | 63.45 | 44.8 | 1.427326 | 0.7339267 | 0.2600972 | 2912 | 0.7371784 | 0.2600972 | 0.3543912 | 0.02782075 | 0.1255932 | 0.352828 | 0.02769803 | 0.1244876 | 0.03251895 | 0.7511111 | 6484.312 | 7.33% | 96.52711 | 100.7348 | 5.099715 | 1.202532 | 0.00159055 | 0.1535312 | 0.07850294
| 7.3599 | 0.1457 | 0.2079614 | 0.3196556 | 7359900 |  | 130 | 180 | 1500 |  |  | 12.3 | 475.2916 | 38000 | 33.43603 | 31600 | 135.2 | 1.202532 | 2.704% | 30.36204 | 7494811.2 | 3.107593e-05 | 0.003257937 | 20 | 77.7 | 26.15 | 26.15 | 63.45 | 44.8 | 1.427326 | 0.7339267 | 0.3196556 | 2912 | 0.7371784 | 0.3196556 | 0.4355415 | 0.09057584 | 0.1896964 | 0.4336203 | 0.0901763 | 0.1880266 | 0.03251895 | 0.7511111 | 6484.312 | 7.33% | 96.52711 | 123.8016 | 5.099715 | 1.202532 | 0.001954762 | 0.1886876 | 0.2079614
| 9.095 | 0.275 | 0.3925147 | 0.3950145 | 9095000 |  | 130 | 180 | 1500 |  |  | 12.3 | 475.2916 | 38000 | 33.43603 | 31600 | 135.2 | 1.202532 | 2.704% | 30.36204 | 7494811.2 | 3.84021e-05 | 0.004025997 | 20 | 77.7 | 26.15 | 26.15 | 63.45 | 44.8 | 1.427326 | 0.7339267 | 0.3950145 | 2912 | 0.7371784 | 0.3950145 | 0.5382207 | 0.2112595 | 0.2896815 | 0.5358465 | 0.2103276 | 0.2871315 | 0.03251895 | 0.7511111 | 6484.312 | 7.33% | 96.52711 | 152.9879 | 5.099715 | 1.202532 | 0.002415598 | 0.2331707 | 0.3925147
| 11.196 | 0.421 | 0.6009043 | 0.4862652 | 11196000 |  | 130 | 180 | 1500 |  |  | 12.3 | 475.2916 | 38000 | 33.43603 | 31600 | 135.2 | 1.202532 | 2.704% | 30.36204 | 7494811.2 | 4.727321e-05 | 0.004956027 | 20 | 77.7 | 26.15 | 26.15 | 63.45 | 44.8 | 1.427326 | 0.7339267 | 0.4862652 | 2912 | 0.7371784 | 0.4862652 | 0.6625529 | 0.3981309 | 0.4389764 | 0.6596303 | 0.3963747 | 0.4351121 | 0.03251895 | 0.7511111 | 6484.312 | 7.33% | 96.52711 | 188.329 | 5.099715 | 1.202532 | 0.002973616 | 0.2870346 | 0.6009043
| 12.205 | 0.469 | 0.669416 | 0.5300882 | 12205000 |  | 130 | 180 | 1500 |  |  | 12.3 | 475.2916 | 38000 | 33.43603 | 31600 | 135.2 | 1.202532 | 2.704% | 30.36204 | 7494811.2 | 5.153354e-05 | 0.005402672 | 20 | 77.7 | 26.15 | 26.15 | 63.45 | 44.8 | 1.427326 | 0.7339267 | 0.5300882 | 2912 | 0.7371784 | 0.5300882 | 0.7222632 | 0.4834945 | 0.5216641 | 0.7190772 | 0.4813617 | 0.517072 | 0.03251895 | 0.7511111 | 6484.312 | 7.33% | 96.52711 | 205.3015 | 5.099715 | 1.202532 | 0.003241603 | 0.3129026 | 0.669416
| 13.767 | 0.508 | 0.7250817 | 0.597929 | 13767000 |  | 130 | 180 | 1500 |  |  | 12.3 | 475.2916 | 38000 | 33.43603 | 31600 | 135.2 | 1.202532 | 2.704% | 30.36204 | 7494811.2 | 5.812882e-05 | 0.006094107 | 20 | 77.7 | 26.15 | 26.15 | 63.45 | 44.8 | 1.427326 | 0.7339267 | 0.597929 | 2912 | 0.7371784 | 0.597929 | 0.8146986 | 0.590723 | 0.6637339 | 0.8111049 | 0.5881173 | 0.6578911 | 0.03251895 | 0.7511111 | 6484.312 | 7.33% | 96.52711 | 231.5761 | 5.099715 | 1.202532 | 0.003656464 | 0.352948 | 0.7250817
| 15.519 | 0.514 | 0.7336456 | 0.674022 | 15519000 |  | 130 | 180 | 1500 |  |  | 12.3 | 475.2916 | 38000 | 33.43603 | 31600 | 135.2 | 1.202532 | 2.704% | 30.36204 | 7494811.2 | 6.552635e-05 | 0.006869649 | 20 | 77.7 | 26.15 | 26.15 | 63.45 | 44.8 | 1.427326 | 0.7339267 | 0.674022 | 2912 | 0.7371784 | 0.674022 | 0.9183779 | 0.6737639 | 0.8434179 | 0.9143268 | 0.6707918 | 0.8359935 | 0.03251895 | 0.7511111 | 6484.312 | 7.33% | 96.52711 | 261.0466 | 5.099715 | 1.202532 | 0.004121789 | 0.3978644 | 0.7336456
| 17.361 | 0.541 | 0.7721834 | 0.7540238 | 17361000 |  | 130 | 180 | 1500 |  |  | 12.3 | 475.2916 | 38000 | 33.43603 | 31600 | 135.2 | 1.202532 | 2.704% | 30.36204 | 7494811.2 | 7.330388e-05 | 0.007685029 | 20 | 77.7 | 26.15 | 26.15 | 63.45 | 44.8 | 1.427326 | 0.7339267 | 0.7540238 | 2912 | 0.7371784 | 0.7540238 | 1.027383 | 0.7933282 | 1.055516 | 1.022851 | 0.7898287 | 1.046225 | 0.03251895 | 0.7511111 | 6484.312 | 7.33% | 96.52711 | 292.0311 | 5.099715 | 1.202532 | 0.004611018 | 0.4450882 | 0.7721834
| 19.202 | 0.567 | 0.8092939 | 0.8339822 | 19202000 |  | 130 | 180 | 1500 |  |  | 12.3 | 475.2916 | 38000 | 33.43603 | 31600 | 135.2 | 1.202532 | 2.704% | 30.36204 | 7494811.2 | 8.107719e-05 | 0.008499967 | 20 | 77.7 | 26.15 | 26.15 | 63.45 | 44.8 | 1.427326 | 0.7339267 | 0.8339822 | 2912 | 0.7371784 | 0.8339822 | 1.136329 | 0.9196242 | 1.291244 | 1.131317 | 0.9155677 | 1.279877 | 0.03251895 | 0.7511111 | 6484.312 | 7.33% | 96.52711 | 322.9988 | 5.099715 | 1.202532 | 0.00509998 | 0.4922864 | 0.8092939
| 20.952 | 0.5899 | 0.8419797 | 0.9099883 | 20952000 |  | 130 | 180 | 1500 |  |  | 12.3 | 475.2916 | 38000 | 33.43603 | 31600 | 135.2 | 1.202532 | 2.704% | 30.36204 | 7494811.2 | 8.846627e-05 | 0.009274623 | 20 | 77.7 | 26.15 | 26.15 | 63.45 | 44.8 | 1.427326 | 0.7339267 | 0.9099883 | 2912 | 0.7371784 | 0.9099883 | 1.23989 | 1.043962 | 1.537327 | 1.234421 | 1.039357 | 1.523794 | 0.03251895 | 0.7511111 | 6484.312 | 7.33% | 96.52711 | 352.4357 | 5.099715 | 1.202532 | 0.005564774 | 0.5371516 | 0.8419797
BC4HA | 4.436 | 0 | 0 | 0.1751381 | 4436000 | GFRP C-BAR | 130 | 180 | 1500 | Ribbed - Marshall | 4 | 12.3 | 475.2916 | 38000 | 39.42013 | 33200 | 135.2 | 1.144578 | 2.704% | 29.71295 | 7190198.6 | 1.858286e-05 | 0.001960251 | 20 | 77.7 | 26.15 | 26.15 | 63.45 | 44.8 | 1.424697 | 0.6695498 | 0.1751381 | 2912 | 0.6725164 | 0.1751381 | 0.2615759 | 0 | 0.06842198 | 0.2604221 | 0 | 0.06781967 | 0.03095178 | 0.7511111 | 6512.439 | 7.298% | 96.65086 | 74.48955 | 5.840456 | 1.144578 | 0.001176151 | 0.113676 | 0 | 4.1 | 21 | 6.15 | 16.4 | 8.4 | 12.4
| 4.6699 | 0.0989 | 0.1409025 | 0.1843728 | 4669900 |  | 130 | 180 | 1500 |  |  | 12.3 | 475.2916 | 38000 | 39.42013 | 33200 | 135.2 | 1.144578 | 2.704% | 29.71295 | 7190198.6 | 1.956269e-05 | 0.002063611 | 20 | 77.7 | 26.15 | 26.15 | 63.45 | 44.8 | 1.424697 | 0.6695498 | 0.1843728 | 2912 | 0.6725164 | 0.1843728 | 0.2753682 | 0.03880007 | 0.07582767 | 0.2741536 | 0.03862892 | 0.07516017 | 0.03095178 | 0.7511111 | 6512.439 | 7.298% | 96.65086 | 78.41721 | 5.840456 | 1.144578 | 0.001238166 | 0.1196698 | 0.1409025
| 11.155 | 0.3219 | 0.4586099 | 0.4404116 | 11155000 |  | 130 | 180 | 1500 |  |  | 12.3 | 475.2916 | 38000 | 39.42013 | 33200 | 135.2 | 1.144578 | 2.704% | 29.71295 | 7190198.6 | 4.672944e-05 | 0.004929351 | 20 | 77.7 | 26.15 | 26.15 | 63.45 | 44.8 | 1.424697 | 0.6695498 | 0.4404116 | 2912 | 0.6725164 | 0.4404116 | 0.6577727 | 0.301661 | 0.4326649 | 0.6548712 | 0.3003304 | 0.4288563 | 0.03095178 | 0.7511111 | 6512.439 | 7.298% | 96.65086 | 187.3153 | 5.840456 | 1.144578 | 0.002957611 | 0.2858556 | 0.4586099
| 13.802 | 0.506 | 0.7208965 | 0.544918 | 13802000 |  | 130 | 180 | 1500 |  |  | 12.3 | 475.2916 | 38000 | 39.42013 | 33200 | 135.2 | 1.144578 | 2.704% | 29.71295 | 7190198.6 | 5.7818e-05 | 0.00609905 | 20 | 77.7 | 26.15 | 26.15 | 63.45 | 44.8 | 1.424697 | 0.6695498 | 0.544918 | 2912 | 0.6725164 | 0.544918 | 0.8138574 | 0.5867069 | 0.6623638 | 0.8102673 | 0.5841189 | 0.6565331 | 0.03095178 | 0.7511111 | 6512.439 | 7.298% | 96.65086 | 231.7639 | 5.840456 | 1.144578 | 0.00365943 | 0.3536871 | 0.7208965
BC4HB | 3.609 | 0 | 0 | 0.206237 | 3609000 | GFRP C-BAR | 130 | 180 | 1500 | Ribbed - Marshall | 4 | 12.3 | 475.2916 | 38000 | 39.42013 | 33200 | 135.2 | 1.144578 | 2.704% | 29.71295 | 7190198.6 | 1.511847e-05 | 0.001594803 | 20 | 77.7 | 26.15 | 26.15 | 63.45 | 44.8 | 1.424697 | 0.9691106 | 0.206237 | 2912 | 0.9734044 | 0.206237 | 0.2128105 | 0 | 0.04528833 | 0.2118718 | 0 | 0.04488967 | 0.03095178 | 0.7511111 | 6512.439 | 7.298% | 96.65086 | 60.60252 | 5.840456 | 1.144578 | 0.0009568819 | 0.09248345 | 0 | 4.1 | 21.4 | 6.15 | 16.4 | 8.56 | 12.48
| 3.844 | 0.1086 | 0.1547221 | 0.2196661 | 3844000 |  | 130 | 180 | 1500 |  |  | 12.3 | 475.2916 | 38000 | 39.42013 | 33200 | 135.2 | 1.144578 | 2.704% | 29.71295 | 7190198.6 | 1.610291e-05 | 0.001698649 | 20 | 77.7 | 26.15 | 26.15 | 63.45 | 44.8 | 1.424697 | 0.9691106 | 0.2196661 | 2912 | 0.9734044 | 0.2196661 | 0.2266677 | 0.03507049 | 0.05137825 | 0.2256678 | 0.03491579 | 0.05092598 | 0.03095178 | 0.7511111 | 6512.439 | 7.298% | 96.65086 | 64.54865 | 5.840456 | 1.144578 | 0.001019189 | 0.09850551 | 0.1547221
| 5.958 | 0.217 | 0.3091592 | 0.340471 | 5958000 |  | 130 | 180 | 1500 |  |  | 12.3 | 475.2916 | 38000 | 39.42013 | 33200 | 135.2 | 1.144578 | 2.704% | 29.71295 | 7190198.6 | 2.495868e-05 | 0.002632817 | 20 | 77.7 | 26.15 | 26.15 | 63.45 | 44.8 | 1.424697 | 0.9691106 | 0.340471 | 2912 | 0.9734044 | 0.340471 | 0.3513232 | 0.1086148 | 0.123428 | 0.3497734 | 0.1081357 | 0.1223414 | 0.03095178 | 0.7511111 | 6512.439 | 7.298% | 96.65086 | 100.0471 | 5.840456 | 1.144578 | 0.00157969 | 0.1526784 | 0.3091592
| 11.166 | 0.4596 | 0.6547906 | 0.6380831 | 11166000 |  | 130 | 180 | 1500 |  |  | 12.3 | 475.2916 | 38000 | 39.42013 | 33200 | 135.2 | 1.144578 | 2.704% | 29.71295 | 7190198.6 | 4.677552e-05 | 0.004934212 | 20 | 77.7 | 26.15 | 26.15 | 63.45 | 44.8 | 1.424697 | 0.9691106 | 0.6380831 | 2912 | 0.9734044 | 0.6380831 | 0.6584213 | 0.4311281 | 0.4335187 | 0.655517 | 0.4292263 | 0.4297025 | 0.03095178 | 0.7511111 | 6512.439 | 7.298% | 96.65086 | 187.5001 | 5.840456 | 1.144578 | 0.002960527 | 0.2861375 | 0.6547906
| 16.3098 | 0.828 | 1.179649 | 0.9320265 | 16309800 |  | 130 | 180 | 1500 |  |  | 12.3 | 475.2916 | 38000 | 39.42013 | 33200 | 135.2 | 1.144578 | 2.704% | 29.71295 | 7190198.6 | 6.832343e-05 | 0.007207237 | 20 | 77.7 | 26.15 | 26.15 | 63.45 | 44.8 | 1.424697 | 0.9691106 | 0.9320265 | 2912 | 0.9734044 | 0.9320265 | 0.9617339 | 1.134508 | 0.924932 | 0.9574915 | 1.129504 | 0.91679 | 0.03095178 | 0.7511111 | 6512.439 | 7.298% | 96.65086 | 273.875 | 5.840456 | 1.144578 | 0.004324342 | 0.4179514 | 1.179649
| 18.797 | 0.904 | 1.287926 | 1.074158 | 18797000 |  | 130 | 180 | 1500 |  |  | 12.3 | 475.2916 | 38000 | 39.42013 | 33200 | 135.2 | 1.144578 | 2.704% | 29.71295 | 7190198.6 | 7.874257e-05 | 0.008306321 | 20 | 77.7 | 26.15 | 26.15 | 63.45 | 44.8 | 1.424697 | 0.9691106 | 1.074158 | 2912 | 0.9734044 | 1.074158 | 1.108396 | 1.427531 | 1.228541 | 1.103506 | 1.421234 | 1.217726 | 0.03095178 | 0.7511111 | 6512.439 | 7.298% | 96.65086 | 315.6402 | 5.840456 | 1.144578 | 0.004983793 | 0.4816879 | 1.287926
BC4VA | 4.412 | 0 | 0 | 0.2210273 | 4412000 | GFRP C-BAR | 130 | 180 | 1500 | Ribbed - Marshall | 4 | 12.3 | 475.2916 | 38000 | 82.27329 | 41400 | 135.2 | 0.9178744 | 2.704% | 26.95387 | 5960298.1 | 1.787999e-05 | 0.001935439 | 20 | 77.7 | 26.15 | 26.15 | 63.45 | 44.8 | 1.413872 | 0.8623682 | 0.2210273 | 2912 | 0.8661891 | 0.2210273 | 0.2563027 | 0 | 0.06569108 | 0.2551721 | 0 | 0.06511281 | 0.02482123 | 0.7511111 | 6631.999 | 7.167% | 97.17685 | 73.54669 | 5.584046 | 0.9178744 | 0.001161264 | 0.1128479 | 0 | 3.92 | 28.4 | 5.88 | 15.68 | 11.36 | 13.52
| 4.577 | 0.0814 | 0.1150891 | 0.2292933 | 4577000 |  | 130 | 180 | 1500 |  |  | 12.3 | 475.2916 | 38000 | 82.27329 | 41400 | 135.2 | 0.9178744 | 2.704% | 26.95387 | 5960298.1 | 1.854866e-05 | 0.002007821 | 20 | 77.7 | 26.15 | 26.15 | 63.45 | 44.8 | 1.413872 | 0.8623682 | 0.2292933 | 2912 | 0.8661891 | 0.2292933 | 0.2658879 | 0.03060081 | 0.07069638 | 0.2647151 | 0.03046583 | 0.07007406 | 0.02482123 | 0.7511111 | 6631.999 | 7.167% | 97.17685 | 76.29719 | 5.584046 | 0.9178744 | 0.001204692 | 0.1170682 | 0.1150891
| 5.975 | 0.1209 | 0.1709371 | 0.2993287 | 5975000 |  | 130 | 180 | 1500 |  |  | 12.3 | 475.2916 | 38000 | 82.27329 | 41400 | 135.2 | 0.9178744 | 2.704% | 26.95387 | 5960298.1 | 2.421417e-05 | 0.00262109 | 20 | 77.7 | 26.15 | 26.15 | 63.45 | 44.8 | 1.413872 | 0.8623682 | 0.2993287 | 2912 | 0.8661891 | 0.2993287 | 0.3471008 | 0.05933239 | 0.120479 | 0.3455697 | 0.05907067 | 0.1194184 | 0.02482123 | 0.7511111 | 6631.999 | 7.167% | 97.17685 | 99.60142 | 5.584046 | 0.9178744 | 0.001572654 | 0.1528256 | 0.1709371
| 10.964 | 0.3929 | 0.5555102 | 0.5492619 | 10964000 |  | 130 | 180 | 1500 |  |  | 12.3 | 475.2916 | 38000 | 82.27329 | 41400 | 135.2 | 0.9178744 | 2.704% | 26.95387 | 5960298.1 | 4.44325e-05 | 0.004809646 | 20 | 77.7 | 26.15 | 26.15 | 63.45 | 44.8 | 1.413872 | 0.8623682 | 0.5492619 | 2912 | 0.8661891 | 0.5492619 | 0.6369227 | 0.353817 | 0.4056705 | 0.6341131 | 0.3522563 | 0.4020995 | 0.02482123 | 0.7511111 | 6631.999 | 7.167% | 97.17685 | 182.7665 | 5.584046 | 0.9178744 | 0.002885787 | 0.2804317 | 0.5555102
| 13.456 | 0.5135 | 0.7260231 | 0.6741032 | 13456000 |  | 130 | 180 | 1500 |  |  | 12.3 | 475.2916 | 38000 | 82.27329 | 41400 | 135.2 | 0.9178744 | 2.704% | 26.95387 | 5960298.1 | 5.453153e-05 | 0.005902827 | 20 | 77.7 | 26.15 | 26.15 | 63.45 | 44.8 | 1.413872 | 0.8623682 | 0.6741032 | 2912 | 0.8661891 | 0.6741032 | 0.7816884 | 0.5675238 | 0.6110368 | 0.7782403 | 0.5650204 | 0.6056579 | 0.02482123 | 0.7511111 | 6631.999 | 7.167% | 97.17685 | 224.3074 | 5.584046 | 0.9178744 | 0.003541696 | 0.3441708 | 0.7260231
| 15.9608 | 0.728 | 1.029299 | 0.7995858 | 15960800 |  | 130 | 180 | 1500 |  |  | 12.3 | 475.2916 | 38000 | 82.27329 | 41400 | 135.2 | 0.9178744 | 2.704% | 26.95387 | 5960298.1 | 6.468243e-05 | 0.007001623 | 20 | 77.7 | 26.15 | 26.15 | 63.45 | 44.8 | 1.413872 | 0.8623682 | 0.7995858 | 2912 | 0.8661891 | 0.7995858 | 0.9271977 | 0.9543632 | 0.8596956 | 0.9231077 | 0.9501534 | 0.8521278 | 0.02482123 | 0.7511111 | 6631.999 | 7.167% | 97.17685 | 266.0617 | 5.584046 | 0.9178744 | 0.004200974 | 0.4082374 | 1.029299
| 18.454 | 0.8578 | 1.212819 | 0.9244873 | 18454000 |  | 130 | 180 | 1500 |  |  | 12.3 | 475.2916 | 38000 | 82.27329 | 41400 | 135.2 | 0.9178744 | 2.704% | 26.95387 | 5960298.1 | 7.478633e-05 | 0.00809533 | 20 | 77.7 | 26.15 | 26.15 | 63.45 | 44.8 | 1.413872 | 0.8623682 | 0.9244873 | 2912 | 0.8661891 | 0.9244873 | 1.072033 | 1.300182 | 1.149255 | 1.067304 | 1.294447 | 1.139138 | 0.02482123 | 0.7511111 | 6631.999 | 7.167% | 97.17685 | 307.6225 | 5.584046 | 0.9178744 | 0.004857198 | 0.4720072 | 1.212819
| 20.957 | 1.0595 | 1.497997 | 1.04988 | 20957000 |  | 130 | 180 | 1500 |  |  | 12.3 | 475.2916 | 38000 | 82.27329 | 41400 | 135.2 | 0.9178744 | 2.704% | 26.95387 | 5960298.1 | 8.492993e-05 | 0.009193337 | 20 | 77.7 | 26.15 | 26.15 | 63.45 | 44.8 | 1.413872 | 0.8623682 | 1.04988 | 2912 | 0.8661891 | 1.04988 | 1.217438 | 1.823718 | 1.482155 | 1.212068 | 1.815674 | 1.469108 | 0.02482123 | 0.7511111 | 6631.999 | 7.167% | 97.17685 | 349.3468 | 5.584046 | 0.9178744 | 0.005516002 | 0.5360277 | 1.497997
BC4VB | 3.4058 | 0 | 0 | 0.2446029 | 3405800 | GFRP C-BAR | 130 | 180 | 1500 | Ribbed - Marshall | 4 | 12.3 | 475.2916 | 38000 | 82.27329 | 41400 | 135.2 | 0.9178744 | 2.704% | 26.95387 | 5960298.1 | 1.380228e-05 | 0.001494043 | 20 | 77.7 | 26.15 | 26.15 | 63.45 | 44.8 | 1.413872 | 1.236303 | 0.2446029 | 2912 | 1.24178 | 0.2446029 | 0.1978504 | 0 | 0.03914476 | 0.1969776 | 0 | 0.03880018 | 0.02482123 | 0.7511111 | 6631.999 | 7.167% | 97.17685 | 56.77365 | 5.584046 | 0.9178744 | 0.000896426 | 0.08711185 | 0 | 3.92 | 29.5 | 5.88 | 15.68 | 11.8 | 13.74
| 3.578 | 0.14 | 0.197942 | 0.2569702 | 3578000 |  | 130 | 180 | 1500 |  |  | 12.3 | 475.2916 | 38000 | 82.27329 | 41400 | 135.2 | 0.9178744 | 2.704% | 26.95387 | 5960298.1 | 1.450013e-05 | 0.001569583 | 20 | 77.7 | 26.15 | 26.15 | 63.45 | 44.8 | 1.413872 | 1.236303 | 0.2569702 | 2912 | 1.24178 | 0.2569702 | 0.2078538 | 0.04114301 | 0.04320321 | 0.206937 | 0.04096152 | 0.0428229 | 0.02482123 | 0.7511111 | 6631.999 | 7.167% | 97.17685 | 59.64417 | 5.584046 | 0.9178744 | 0.00094175 | 0.0915163 | 0.197942
| 5.992 | 0.252 | 0.3562956 | 0.4303426 | 5992000 |  | 130 | 180 | 1500 |  |  | 12.3 | 475.2916 | 38000 | 82.27329 | 41400 | 135.2 | 0.9178744 | 2.704% | 26.95387 | 5960298.1 | 2.428306e-05 | 0.002628548 | 20 | 77.7 | 26.15 | 26.15 | 63.45 | 44.8 | 1.413872 | 1.236303 | 0.4303426 | 2912 | 1.24178 | 0.4303426 | 0.3480884 | 0.1240224 | 0.1211655 | 0.3465529 | 0.1234753 | 0.1200989 | 0.02482123 | 0.7511111 | 6631.999 | 7.167% | 97.17685 | 99.88481 | 5.584046 | 0.9178744 | 0.001577129 | 0.1532604 | 0.3562956
| 10.911 | 0.583 | 0.8242872 | 0.7836228 | 10911000 |  | 130 | 180 | 1500 |  |  | 12.3 | 475.2916 | 38000 | 82.27329 | 41400 | 135.2 | 0.9178744 | 2.704% | 26.95387 | 5960298.1 | 4.421771e-05 | 0.004786396 | 20 | 77.7 | 26.15 | 26.15 | 63.45 | 44.8 | 1.413872 | 1.236303 | 0.7836228 | 2912 | 1.24178 | 0.7836228 | 0.6338438 | 0.5224693 | 0.401758 | 0.6310478 | 0.5201646 | 0.3982214 | 0.02482123 | 0.7511111 | 6631.999 | 7.167% | 97.17685 | 181.883 | 5.584046 | 0.9178744 | 0.002871837 | 0.2790761 | 0.8242872
| 15.983 | 0.897 | 1.268243 | 1.147891 | 15983000 |  | 130 | 180 | 1500 |  |  | 12.3 | 475.2916 | 38000 | 82.27329 | 41400 | 135.2 | 0.9178744 | 2.704% | 26.95387 | 5960298.1 | 6.47724e-05 | 0.007011361 | 20 | 77.7 | 26.15 | 26.15 | 63.45 | 44.8 | 1.413872 | 1.236303 | 1.147891 | 2912 | 1.24178 | 1.147891 | 0.9284873 | 1.177547 | 0.8620888 | 0.9243917 | 1.172353 | 0.8545 | 0.02482123 | 0.7511111 | 6631.999 | 7.167% | 97.17685 | 266.4317 | 5.584046 | 0.9178744 | 0.004206817 | 0.4088052 | 1.268243
| 18.474 | 1.0067 | 1.423345 | 1.326794 | 18474000 |  | 130 | 180 | 1500 |  |  | 12.3 | 475.2916 | 38000 | 82.27329 | 41400 | 135.2 | 0.9178744 | 2.704% | 26.95387 | 5960298.1 | 7.486738e-05 | 0.008104104 | 20 | 77.7 | 26.15 | 26.15 | 63.45 | 44.8 | 1.413872 | 1.236303 | 1.326794 | 2912 | 1.24178 | 1.326794 | 1.073195 | 1.527526 | 1.151747 | 1.068461 | 1.520788 | 1.141609 | 0.02482123 | 0.7511111 | 6631.999 | 7.167% | 97.17685 | 307.9559 | 5.584046 | 0.9178744 | 0.004862462 | 0.4725187 | 1.423345
| 20.95 | 1.0069 | 1.423627 | 1.504619 | 20950000 |  | 130 | 180 | 1500 |  |  | 12.3 | 475.2916 | 38000 | 82.27329 | 41400 | 135.2 | 0.9178744 | 2.704% | 26.95387 | 5960298.1 | 8.490157e-05 | 0.009190266 | 20 | 77.7 | 26.15 | 26.15 | 63.45 | 44.8 | 1.413872 | 1.236303 | 1.504619 | 2912 | 1.24178 | 1.504619 | 1.217031 | 1.732599 | 1.481165 | 1.211663 | 1.724956 | 1.468127 | 0.02482123 | 0.7511111 | 6631.999 | 7.167% | 97.17685 | 349.2301 | 5.584046 | 0.9178744 | 0.005514159 | 0.5358486 | 1.423627
| 23.434 | 1.0597 | 1.49828 | 1.683019 | 23434000 |  | 130 | 180 | 1500 |  |  | 12.3 | 475.2916 | 38000 | 82.27329 | 41400 | 135.2 | 0.9178744 | 2.704% | 26.95387 | 5960298.1 | 9.496818e-05 | 0.01027994 | 20 | 77.7 | 26.15 | 26.15 | 63.45 | 44.8 | 1.413872 | 1.236303 | 1.683019 | 2912 | 1.24178 | 1.683019 | 1.361332 | 2.039656 | 1.853225 | 1.355327 | 2.030659 | 1.836912 | 0.02482123 | 0.7511111 | 6631.999 | 7.167% | 97.17685 | 390.6376 | 5.584046 | 0.9178744 | 0.006167962 | 0.5993831 | 1.49828
[45 empty] | barres corrugades | barres llises
[44 empty] | k1 | 0.8 | 1.6
[45 empty] | Flexió | Tracció
[44 empty] | k2 | 0.5 | 1
[44 empty] | k3 | 3.4
[44 empty] | k4 | 0.425
[44 empty] | Càrrega | instantania o curta durada | permanents o repetides
[44 empty] | kt | 0.6 | 0.4
[45 empty] | barres corrugades | barres llises
[44 empty] | beta1 | 1 | 0.5
[44 empty] | Càrrega | curta durada | llarga durada
[44 empty] | beta2 | 1 | 0.5
Note on B3: Thériault_2000_Effects of FRP reinforcement ratio and concrete strength on flexural behavior of concrete beams
Note on AA3: En aquest cas tant el rg inferior com el lateral són de 20 mm.
Note on BD3: Taula 3
Note on BE3: Taula 7.
Note on I4: Fabricant de les C-BAR: Marshall Industries Composites, Lima, Ohio

## Lee_2010_wmax
[7 empty] | Dimensions de la biga |  |  | Armadura | [23 empty] | ACI |  |  | ISIS |  |  |  |  | EUROCODI 2 - 2004
Specimen | Moment (kN·m) | Moment (N·mm) | wexp (mm) | w_exp_tensile | w (ACI 440,1R-06) | Material | b (mm) | h (mm) | L (mm) | Acabat | Reinforcement configuration | ø nominal (mm) | Af (mm^2) | Ef (MPa) | fc | Ec (MPa) | d (mm) | n | ρ | x (mm) | Icr (mm^4) | C (mm^-1) | epsilon f | s (mm) | dc (mm) | cover | rg (mm) | beta | k ACI | w (ACI 440,1R-06) | A ISIS (mm^2) | k ISIS | w (ISIS Canada) | Ai | wi*Ai | Ai^2 | Ai | wi*Ai | Ai^2 | n·ρ | d/h | Ac,eff | ρ eff | Sr,max | σf | fct,eff | alfa e | epsilon m | w (EC2-04) | w_exp_tensile | Mcr | Mu | Mcr,st | Ms_1 | Ms_2 | Ms_promig |  |  | SUMA(wi·Ai) | SUMA(Ai^2) | k
G2N0 | 3.171 | 3171000 | 0.216 | 0.2742374 | 0.6504783 | GFRP | 125 | 250 | 1830 | Wrapped | 2 armadures dim 6 | 6.4 | 64.33982 | 37800 | 43 | 34077.15 | 200 | 1.109248 | 0.2574% | 14.55208 | 2582839.2 | 3.602763e-05 | 0.006681248 | 58.6 | 50 | 50 | 46.8 | 1.269617 | 0.6616073 | 0.6504783 | 6250 | 0.5136448 | 0.6504783 | 0.9831788 | 0.2696244 | 0.9666406 | 1.266397 | 0.3472934 | 1.603761 | 0.002854752 | 0.8 | 9810.33 | 0.6558% | 325.0148 | 252.5512 | 2.435328 | 1.109248 | 0.004008749 | 1.302903 | 0.2742374 | 3.171 | 5.686 | 4.7565 | 12.684 | 2.2744 | 7.4792 | ACI | G2N0 | 7.164392 | 10.82877 | 0.6616073
| 3.457 | 3457000 | 0.357 | 0.4532534 | 0.7091464 |  | 125 | 250 | 1830 |  |  | 6.4 | 64.33982 | 37800 | 43 | 34077.15 | 200 | 1.109248 | 0.2574% | 14.55208 | 2582839.2 | 3.927704e-05 | 0.007283846 | 58.6 | 50 | 50 | 46.8 | 1.269617 | 0.6616073 | 0.7091464 | 6250 | 0.5136448 | 0.7091464 | 1.071854 | 0.4858215 | 1.148871 | 1.380616 | 0.6257691 | 1.906101 | 0.002854752 | 0.8 | 9810.33 | 0.6558% | 325.0148 | 275.3294 | 2.435328 | 1.109248 | 0.004370307 | 1.420414 | 0.4532534 | [7 empty] | G2P1 | 6.742075 | 15.41578 | 0.4373489
| 3.857 | 3857000 | 0.486 | 0.6170341 | 0.7911998 |  | 125 | 250 | 1830 |  |  | 6.4 | 64.33982 | 37800 | 43 | 34077.15 | 200 | 1.109248 | 0.2574% | 14.55208 | 2582839.2 | 4.382168e-05 | 0.00812664 | 58.6 | 50 | 50 | 46.8 | 1.269617 | 0.6616073 | 0.7911998 | 6250 | 0.5136448 | 0.7911998 | 1.195875 | 0.7378959 | 1.430118 | 1.540364 | 0.9504569 | 2.37272 | 0.002854752 | 0.8 | 9810.33 | 0.6558% | 325.0148 | 307.187 | 2.435328 | 1.109248 | 0.004875984 | 1.584767 | 0.6170341 | [7 empty] | G4N0 | 1.632831 | 1.998234 | 0.8171369
| 4 | 4000000 | 0.508 | 0.6449657 | 0.8205339 |  | 125 | 250 | 1830 |  |  | 6.4 | 64.33982 | 37800 | 43 | 34077.15 | 200 | 1.109248 | 0.2574% | 14.55208 | 2582839.2 | 4.544639e-05 | 0.008427938 | 58.6 | 50 | 50 | 46.8 | 1.269617 | 0.6616073 | 0.8205339 | 6250 | 0.5136448 | 0.8205339 | 1.240213 | 0.7998948 | 1.538128 | 1.597473 | 1.030315 | 2.551921 | 0.002854752 | 0.8 | 9810.33 | 0.6558% | 325.0148 | 318.5761 | 2.435328 | 1.109248 | 0.005056763 | 1.643523 | 0.6449657 | [7 empty] | G4P1 | 2.223954 | 4.063645 | 0.5472806
| 4.457 | 4457000 | 0.605 | 0.7681186 | 0.9142799 |  | 125 | 250 | 1830 |  |  | 6.4 | 64.33982 | 37800 | 43 | 34077.15 | 200 | 1.109248 | 0.2574% | 14.55208 | 2582839.2 | 5.063864e-05 | 0.00939083 | 58.6 | 50 | 50 | 46.8 | 1.269617 | 0.6616073 | 0.9142799 | 6250 | 0.5136448 | 0.9142799 | 1.381907 | 1.061469 | 1.909668 | 1.779985 | 1.367239 | 3.168345 | 0.002854752 | 0.8 | 9810.33 | 0.6558% | 325.0148 | 354.9734 | 2.435328 | 1.109248 | 0.005634498 | 1.831295 | 0.7681186 | [7 empty] | C2N0 | 5.370811 | 3.493137 | 1.537532
| 4.714 | 4714000 | 0.681 | 0.8646095 | 0.9669992 |  | 125 | 250 | 1830 |  |  | 6.4 | 64.33982 | 37800 | 43 | 34077.15 | 200 | 1.109248 | 0.2574% | 14.55208 | 2582839.2 | 5.355857e-05 | 0.009932325 | 58.6 | 50 | 50 | 46.8 | 1.269617 | 0.6616073 | 0.9669992 | 6250 | 0.5136448 | 0.9669992 | 1.461591 | 1.263705 | 2.136248 | 1.882622 | 1.627733 | 3.544267 | 0.002854752 | 0.8 | 9810.33 | 0.6558% | 325.0148 | 375.4419 | 2.435328 | 1.109248 | 0.005959395 | 1.936891 | 0.8646095 | [7 empty] | C2P1 | 6.03642 | 6.789766 | 0.8890468
| 5 | 5000000 | 0.741 | 0.9407866 | 1.025667 |  | 125 | 250 | 1830 |  |  | 6.4 | 64.33982 | 37800 | 43 | 34077.15 | 200 | 1.109248 | 0.2574% | 14.55208 | 2582839.2 | 5.680799e-05 | 0.01053492 | 58.6 | 50 | 50 | 46.8 | 1.269617 | 0.6616073 | 1.025667 | 6250 | 0.5136448 | 1.025667 | 1.550266 | 1.45847 | 2.403325 | 1.996842 | 1.878602 | 3.987376 | 0.002854752 | 0.8 | 9810.33 | 0.6558% | 325.0148 | 398.2201 | 2.435328 | 1.109248 | 0.006320954 | 2.054403 | 0.9407866 | [7 empty] | C4N0 | 0.8580431 | 0.2619766 | 3.275266
| 5.114 | 5114000 | 0.841 | 1.067748 | 1.049053 |  | 125 | 250 | 1830 |  |  | 6.4 | 64.33982 | 37800 | 43 | 34077.15 | 200 | 1.109248 | 0.2574% | 14.55208 | 2582839.2 | 5.810321e-05 | 0.01077512 | 58.6 | 50 | 50 | 46.8 | 1.269617 | 0.6616073 | 1.049053 | 6250 | 0.5136448 | 1.049053 | 1.585612 | 1.693035 | 2.514166 | 2.04237 | 2.180737 | 4.171274 | 0.002854752 | 0.8 | 9810.33 | 0.6558% | 325.0148 | 407.2995 | 2.435328 | 1.109248 | 0.006465072 | 2.101244 | 1.067748 | [7 empty] | C4P1 | 0.5860913 | 0.5957704 | 0.9837536
| 5.4 | 5400000 | 0.878 | 1.114724 | 1.107721 |  | 125 | 250 | 1830 |  |  | 6.4 | 64.33982 | 37800 | 43 | 34077.15 | 200 | 1.109248 | 0.2574% | 14.55208 | 2582839.2 | 6.135263e-05 | 0.01137772 | 58.6 | 50 | 50 | 46.8 | 1.269617 | 0.6616073 | 1.107721 | 6250 | 0.5136448 | 1.107721 | 1.674288 | 1.866369 | 2.803239 | 2.156589 | 2.404002 | 4.650876 | 0.002854752 | 0.8 | 9810.33 | 0.6558% | 325.0148 | 430.0777 | 2.435328 | 1.109248 | 0.00682663 | 2.218756 | 1.114724 | [6 empty] | ISIS | G2N0 | 9.228193 | 17.9661 | 0.5136448
| 5.686 | 5686000 | 0.959 | 1.217563 | 1.166389 |  | 125 | 250 | 1830 |  |  | 6.4 | 64.33982 | 37800 | 43 | 34077.15 | 200 | 1.109248 | 0.2574% | 14.55208 | 2582839.2 | 6.460204e-05 | 0.01198031 | 58.6 | 50 | 50 | 46.8 | 1.269617 | 0.6616073 | 1.166389 | 6250 | 0.5136448 | 1.166389 | 1.762963 | 2.146519 | 3.108038 | 2.270808 | 2.764853 | 5.15657 | 0.002854752 | 0.8 | 9810.33 | 0.6558% | 325.0148 | 452.8559 | 2.435328 | 1.109248 | 0.007188189 | 2.336267 | 1.217563 | [7 empty] | G2P1 | 8.684222 | 25.57644 | 0.3395398
G2P1 | 4 | 4000000 | 0.057 | 0.07242668 | 0.5434968 | GFRP | 125 | 250 | 1830 | Wrapped | 2 armadures dim 6 | 6.4 | 64.33982 | 37800 | 31 | 30890.94 | 200 | 1.22366 | 0.2574% | 15.25515 | 2835031.8 | 4.567419e-05 | 0.008438072 | 58.6 | 50 | 50 | 46.8 | 1.270644 | 0.4373489 | 0.5434968 | 6250 | 0.3395398 | 0.5434968 | 1.242708 | 0.09000519 | 1.544322 | 1.600687 | 0.1159324 | 2.562197 | 0.003149201 | 0.8 | 9781.036 | 0.6578% | 324.5194 | 318.9591 | 3.072 | 1.22366 | 0.005062843 | 1.642991 | 0.07242668 | 4 | 6.629 | 6 | 16 | 2.6516 | 9.3258 |  | G4N0 | 2.160111 | 3.497166 | 0.6176748
| 4.171 | 4171000 | 0.1297 | 0.1648025 | 0.5667313 |  | 125 | 250 | 1830 |  |  | 6.4 | 64.33982 | 37800 | 31 | 30890.94 | 200 | 1.22366 | 0.2574% | 15.25515 | 2835031.8 | 4.762676e-05 | 0.008798799 | 58.6 | 50 | 50 | 46.8 | 1.270644 | 0.4373489 | 0.5667313 | 6250 | 0.3395398 | 0.5667313 | 1.295833 | 0.2135565 | 1.679184 | 1.669116 | 0.2750744 | 2.785948 | 0.003149201 | 0.8 | 9781.036 | 0.6578% | 324.5194 | 332.5946 | 3.072 | 1.22366 | 0.00527928 | 1.713229 | 0.1648025 | [7 empty] | G4P1 | 2.942122 | 7.111899 | 0.4136901
| 4.571 | 4571000 | 0.205 | 0.2604819 | 0.621081 |  | 125 | 250 | 1830 |  |  | 6.4 | 64.33982 | 37800 | 31 | 30890.94 | 200 | 1.22366 | 0.2574% | 15.25515 | 2835031.8 | 5.219418e-05 | 0.009642606 | 58.6 | 50 | 50 | 46.8 | 1.270644 | 0.4373489 | 0.621081 | 6250 | 0.3395398 | 0.621081 | 1.420104 | 0.3699115 | 2.016696 | 1.829185 | 0.4764695 | 3.345916 | 0.003149201 | 0.8 | 9781.036 | 0.6578% | 324.5194 | 364.4905 | 3.072 | 1.22366 | 0.005785564 | 1.877528 | 0.2604819 | [7 empty] | C2N0 | 6.917947 | 5.795492 | 1.193677
| 5 | 5000000 | 0.297 | 0.3773811 | 0.6793711 |  | 125 | 250 | 1830 |  |  | 6.4 | 64.33982 | 37800 | 31 | 30890.94 | 200 | 1.22366 | 0.2574% | 15.25515 | 2835031.8 | 5.709274e-05 | 0.01054759 | 58.6 | 50 | 50 | 46.8 | 1.270644 | 0.4373489 | 0.6793711 | 6250 | 0.3395398 | 0.6793711 | 1.553385 | 0.586218 | 2.413004 | 2.000858 | 0.7550861 | 4.003434 | 0.003149201 | 0.8 | 9781.036 | 0.6578% | 324.5194 | 398.6989 | 3.072 | 1.22366 | 0.006328554 | 2.053738 | 0.3773811 | [7 empty] | C2P1 | 7.775293 | 11.26496 | 0.6902196
| 5.371 | 5371000 | 0.376 | 0.477762 | 0.7297804 |  | 125 | 250 | 1830 |  |  | 6.4 | 64.33982 | 37800 | 31 | 30890.94 | 200 | 1.22366 | 0.2574% | 15.25515 | 2835031.8 | 6.132902e-05 | 0.01133022 | 58.6 | 50 | 50 | 46.8 | 1.270644 | 0.4373489 | 0.7297804 | 6250 | 0.3395398 | 0.7297804 | 1.668646 | 0.7972154 | 2.784378 | 2.149322 | 1.026864 | 4.619585 | 0.003149201 | 0.8 | 9781.036 | 0.6578% | 324.5194 | 428.2823 | 3.072 | 1.22366 | 0.006798132 | 2.206126 | 0.477762 | [7 empty] | C4N0 | 1.135126 | 0.4584926 | 2.475778
| 5.686 | 5686000 | 0.449 | 0.5705189 | 0.7725808 |  | 125 | 250 | 1830 |  |  | 6.4 | 64.33982 | 37800 | 31 | 30890.94 | 200 | 1.22366 | 0.2574% | 15.25515 | 2835031.8 | 6.492586e-05 | 0.01199472 | 58.6 | 50 | 50 | 46.8 | 1.270644 | 0.4373489 | 0.7725808 | 6250 | 0.3395398 | 0.7725808 | 1.766509 | 1.007827 | 3.120554 | 2.275376 | 1.298145 | 5.177336 | 0.003149201 | 0.8 | 9781.036 | 0.6578% | 324.5194 | 453.4004 | 3.072 | 1.22366 | 0.007196831 | 2.335511 | 0.5705189 | [7 empty] | C4P1 | 0.7753543 | 1.042675 | 0.7436206
| 6 | 6000000 | 0.549 | 0.6975833 | 0.8152453 |  | 125 | 250 | 1830 |  |  | 6.4 | 64.33982 | 37800 | 31 | 30890.94 | 200 | 1.22366 | 0.2574% | 15.25515 | 2835031.8 | 6.851129e-05 | 0.01265711 | 58.6 | 50 | 50 | 46.8 | 1.270644 | 0.4373489 | 0.8152453 | 6250 | 0.3395398 | 0.8152453 | 1.864061 | 1.300338 | 3.474725 | 2.40103 | 1.674918 | 5.764944 | 0.003149201 | 0.8 | 9781.036 | 0.6578% | 324.5194 | 478.4387 | 3.072 | 1.22366 | 0.007594265 | 2.464486 | 0.6975833
| 6.2 | 6200000 | 0.619 | 0.7865283 | 0.8424201 |  | 125 | 250 | 1830 |  |  | 6.4 | 64.33982 | 37800 | 31 | 30890.94 | 200 | 1.22366 | 0.2574% | 15.25515 | 2835031.8 | 7.0795e-05 | 0.01307901 | 58.6 | 50 | 50 | 46.8 | 1.270644 | 0.4373489 | 0.8424201 | 6250 | 0.3395398 | 0.8424201 | 1.926197 | 1.515008 | 3.710234 | 2.481064 | 1.951427 | 6.155679 | 0.003149201 | 0.8 | 9781.036 | 0.6578% | 324.5194 | 494.3866 | 3.072 | 1.22366 | 0.007847407 | 2.546636 | 0.7865283
| 6.429 | 6429000 | 0.711 | 0.9034276 | 0.8735353 |  | 125 | 250 | 1830 |  |  | 6.4 | 64.33982 | 37800 | 31 | 30890.94 | 200 | 1.22366 | 0.2574% | 15.25515 | 2835031.8 | 7.340984e-05 | 0.01356209 | 58.6 | 50 | 50 | 46.8 | 1.270644 | 0.4373489 | 0.8735353 | 6250 | 0.3395398 | 0.8735353 | 1.997342 | 1.804454 | 3.989374 | 2.572703 | 2.324251 | 6.618803 | 0.003149201 | 0.8 | 9781.036 | 0.6578% | 324.5194 | 512.647 | 3.072 | 1.22366 | 0.008137254 | 2.640697 | 0.9034276
| 6.629 | 6629000 | 0.811 | 1.030492 | 0.9007101 |  | 125 | 250 | 1830 |  |  | 6.4 | 64.33982 | 37800 | 31 | 30890.94 | 200 | 1.22366 | 0.2574% | 15.25515 | 2835031.8 | 7.569355e-05 | 0.01398399 | 58.6 | 50 | 50 | 46.8 | 1.270644 | 0.4373489 | 0.9007101 | 6250 | 0.3395398 | 0.9007101 | 2.059477 | 2.122275 | 4.241447 | 2.652738 | 2.733625 | 7.037018 | 0.003149201 | 0.8 | 9781.036 | 0.6578% | 324.5194 | 528.595 | 3.072 | 1.22366 | 0.008390397 | 2.722846 | 1.030492
G4N0 | 3.822 | 3822000 | 0.056 | 0.07254328 | 0.2082682 | GFRP | 125 | 250 | 1830 | Wrapped | 2 armadures dim 13 | 12.7 | 253.3537 | 45600 | 39 | 33093.45 | 200 | 1.377916 | 1.013% | 30.74703 | 11211673.5 | 1.030097e-05 | 0.00174347 | 52.3 | 50 | 50 | 43.65 | 1.295416 | 0.8171369 | 0.2082682 | 6250 | 0.6176748 | 0.2082682 | 0.2548755 | 0.01848951 | 0.06496152 | 0.3371809 | 0.02446021 | 0.113691 | 0.01396401 | 0.8 | 9135.54 | 2.773% | 226.2602 | 79.50223 | 2.935296 | 1.377916 | 0.001046082 | 0.2366867 | 0.07254328 | 3.822 | 9.904 | 5.733 | 15.288 | 3.9616 | 9.6248
| 4.603 | 4603000 | 0.088 | 0.1139966 | 0.2508264 |  | 125 | 250 | 1830 |  |  | 12.7 | 253.3537 | 45600 | 39 | 33093.45 | 200 | 1.377916 | 1.013% | 30.74703 | 11211673.5 | 1.240591e-05 | 0.002099736 | 52.3 | 50 | 50 | 43.65 | 1.295416 | 0.8171369 | 0.2508264 | 6250 | 0.6176748 | 0.2508264 | 0.3069576 | 0.03499212 | 0.09422296 | 0.4060816 | 0.04629192 | 0.1649023 | 0.01396401 | 0.8 | 9135.54 | 2.773% | 226.2602 | 95.74798 | 2.935296 | 1.377916 | 0.001259842 | 0.285052 | 0.1139966
| 5.219 | 5219000 | 0.128 | 0.1658132 | 0.2843934 |  | 125 | 250 | 1830 |  |  | 12.7 | 253.3537 | 45600 | 39 | 33093.45 | 200 | 1.377916 | 1.013% | 30.74703 | 11211673.5 | 1.406614e-05 | 0.002380735 | 52.3 | 50 | 50 | 43.65 | 1.295416 | 0.8171369 | 0.2843934 | 6250 | 0.6176748 | 0.2843934 | 0.3480364 | 0.05770904 | 0.1211293 | 0.4604258 | 0.07634468 | 0.2119919 | 0.01396401 | 0.8 | 9135.54 | 2.773% | 226.2602 | 108.5615 | 2.935296 | 1.377916 | 0.001428441 | 0.3231993 | 0.1658132
| 5.877 | 5877000 | 0.187 | 0.2422428 | 0.3202491 |  | 125 | 250 | 1830 |  |  | 12.7 | 253.3537 | 45600 | 39 | 33093.45 | 200 | 1.377916 | 1.013% | 30.74703 | 11211673.5 | 1.583956e-05 | 0.002680893 | 52.3 | 50 | 50 | 43.65 | 1.295416 | 0.8171369 | 0.3202491 | 6250 | 0.6176748 | 0.3202491 | 0.3919161 | 0.09493883 | 0.1535982 | 0.5184752 | 0.1255969 | 0.2688166 | 0.01396401 | 0.8 | 9135.54 | 2.773% | 226.2602 | 122.2487 | 2.935296 | 1.377916 | 0.001608536 | 0.3639476 | 0.2422428
| 6.534 | 6534000 | 0.238 | 0.308309 | 0.3560503 |  | 125 | 250 | 1830 |  |  | 12.7 | 253.3537 | 45600 | 39 | 33093.45 | 200 | 1.377916 | 1.013% | 30.74703 | 11211673.5 | 1.761029e-05 | 0.002980595 | 52.3 | 50 | 50 | 43.65 | 1.295416 | 0.8171369 | 0.3560503 | 6250 | 0.6176748 | 0.3560503 | 0.4357291 | 0.1343392 | 0.1898598 | 0.5764365 | 0.1777205 | 0.332279 | 0.01396401 | 0.8 | 9135.54 | 2.773% | 226.2602 | 135.9151 | 2.935296 | 1.377916 | 0.001788357 | 0.4046339 | 0.308309
| 7.192 | 7192000 | 0.309 | 0.4002835 | 0.391906 |  | 125 | 250 | 1830 |  |  | 12.7 | 253.3537 | 45600 | 39 | 33093.45 | 200 | 1.377916 | 1.013% | 30.74703 | 11211673.5 | 1.938372e-05 | 0.003280752 | 52.3 | 50 | 50 | 43.65 | 1.295416 | 0.8171369 | 0.391906 | 6250 | 0.6176748 | 0.391906 | 0.4796087 | 0.1919794 | 0.2300245 | 0.634486 | 0.2539742 | 0.4025724 | 0.01396401 | 0.8 | 9135.54 | 2.773% | 226.2602 | 149.6023 | 2.935296 | 1.377916 | 0.001968451 | 0.4453822 | 0.4002835
| 7.89 | 7890000 | 0.351 | 0.4546909 | 0.4299414 |  | 125 | 250 | 1830 |  |  | 12.7 | 253.3537 | 45600 | 39 | 33093.45 | 200 | 1.377916 | 1.013% | 30.74703 | 11211673.5 | 2.126496e-05 | 0.003599157 | 52.3 | 50 | 50 | 43.65 | 1.295416 | 0.8171369 | 0.4299414 | 6250 | 0.6176748 | 0.4299414 | 0.5261558 | 0.2392383 | 0.27684 | 0.6960643 | 0.3164941 | 0.4845055 | 0.01396401 | 0.8 | 9135.54 | 2.773% | 226.2602 | 164.1216 | 2.935296 | 1.377916 | 0.002159494 | 0.4886075 | 0.4546909
| 8.589 | 8589000 | 0.381 | 0.4935534 | 0.4680312 |  | 125 | 250 | 1830 |  |  | 12.7 | 253.3537 | 45600 | 39 | 33093.45 | 200 | 1.377916 | 1.013% | 30.74703 | 11211673.5 | 2.314889e-05 | 0.003918018 | 52.3 | 50 | 50 | 43.65 | 1.295416 | 0.8171369 | 0.4680312 | 6250 | 0.6176748 | 0.4680312 | 0.5727697 | 0.2826924 | 0.3280651 | 0.7577308 | 0.3739806 | 0.5741559 | 0.01396401 | 0.8 | 9135.54 | 2.773% | 226.2602 | 178.6616 | 2.935296 | 1.377916 | 0.002472139 | 0.5593466 | 0.4935534
| 9.288 | 9288000 | 0.401 | 0.5194617 | 0.5061211 |  | 125 | 250 | 1830 |  |  | 12.7 | 253.3537 | 45600 | 39 | 33093.45 | 200 | 1.377916 | 1.013% | 30.74703 | 11211673.5 | 2.503282e-05 | 0.004236878 | 52.3 | 50 | 50 | 43.65 | 1.295416 | 0.8171369 | 0.5061211 | 6250 | 0.6176748 | 0.5061211 | 0.6193835 | 0.321746 | 0.3836359 | 0.8193973 | 0.4256456 | 0.671412 | 0.01396401 | 0.8 | 9135.54 | 2.773% | 226.2602 | 193.2017 | 2.935296 | 1.377916 | 0.002791 | 0.6314921 | 0.5194617
| 9.904 | 9904000 | 0.43 | 0.5570288 | 0.5396881 |  | 125 | 250 | 1830 |  |  | 12.7 | 253.3537 | 45600 | 39 | 33093.45 | 200 | 1.377916 | 1.013% | 30.74703 | 11211673.5 | 2.669305e-05 | 0.004517877 | 52.3 | 50 | 50 | 43.65 | 1.295416 | 0.8171369 | 0.5396881 | 6250 | 0.6176748 | 0.5396881 | 0.6604623 | 0.3678965 | 0.4362104 | 0.8737415 | 0.4866992 | 0.7634242 | 0.01396401 | 0.8 | 9135.54 | 2.773% | 226.2602 | 206.0152 | 2.935296 | 1.377916 | 0.003071998 | 0.6950709 | 0.5570288
G4P1 | 4.644 | 4644000 | 0.031 | 0.0402193 | 0.1700843 | GFRP | 125 | 250 | 1830 | Wrapped | 2 armadures dim 13 | 12.7 | 253.3537 | 45600 | 30 | 30588.56 | 200 | 1.490753 | 1.013% | 31.8745 | 12025128.6 | 1.262535e-05 | 0.002122643 | 52.3 | 50 | 50 | 43.65 | 1.297397 | 0.5472806 | 0.1700843 | 6250 | 0.4136901 | 0.1700843 | 0.3107809 | 0.01249939 | 0.09658475 | 0.4111395 | 0.01653574 | 0.1690357 | 0.01510752 | 0.8 | 9088.563 | 2.788% | 225.8598 | 96.79253 | 3.566592 | 1.490753 | 0.001273586 | 0.2876519 | 0.0402193 | 4.644 | 12.863 | 6.966 | 18.576 | 5.1452 | 11.8606
| 5.26 | 5260000 | 0.041 | 0.05319327 | 0.1926451 |  | 125 | 250 | 1830 |  |  | 12.7 | 253.3537 | 45600 | 30 | 30588.56 | 200 | 1.490753 | 1.013% | 31.8745 | 12025128.6 | 1.430003e-05 | 0.0024042 | 52.3 | 50 | 50 | 43.65 | 1.297397 | 0.5472806 | 0.1926451 | 6250 | 0.4136901 | 0.1926451 | 0.3520042 | 0.01872425 | 0.1239069 | 0.4656748 | 0.02477077 | 0.216853 | 0.01510752 | 0.8 | 9088.563 | 2.788% | 225.8598 | 109.6315 | 3.566592 | 1.490753 | 0.00144252 | 0.3258073 | 0.05319327
| 5.795 | 5795000 | 0.107 | 0.1388215 | 0.2122392 |  | 125 | 250 | 1830 |  |  | 12.7 | 253.3537 | 45600 | 30 | 30588.56 | 200 | 1.490753 | 1.013% | 31.8745 | 12025128.6 | 1.57545e-05 | 0.002648733 | 52.3 | 50 | 50 | 43.65 | 1.297397 | 0.5472806 | 0.2122392 | 6250 | 0.4136901 | 0.2122392 | 0.3878069 | 0.05383592 | 0.1503942 | 0.5130391 | 0.07122084 | 0.2632091 | 0.01510752 | 0.8 | 9088.563 | 2.788% | 225.8598 | 120.7822 | 3.566592 | 1.490753 | 0.00158924 | 0.3589455 | 0.1388215
| 6.986 | 6986000 | 0.155 | 0.2010965 | 0.255859 |  | 125 | 250 | 1830 |  |  | 12.7 | 253.3537 | 45600 | 30 | 30588.56 | 200 | 1.490753 | 1.013% | 31.8745 | 12025128.6 | 1.89924e-05 | 0.003193106 | 52.3 | 50 | 50 | 43.65 | 1.297397 | 0.5472806 | 0.255859 | 6250 | 0.4136901 | 0.255859 | 0.4675097 | 0.09401458 | 0.2185654 | 0.6184799 | 0.1243742 | 0.3825174 | 0.01510752 | 0.8 | 9088.563 | 2.788% | 225.8598 | 145.6057 | 3.566592 | 1.490753 | 0.001915864 | 0.4327167 | 0.2010965
| 7.644 | 7644000 | 0.193 | 0.2503976 | 0.2799579 |  | 125 | 250 | 1830 |  |  | 12.7 | 253.3537 | 45600 | 30 | 30588.56 | 200 | 1.490753 | 1.013% | 31.8745 | 12025128.6 | 2.078126e-05 | 0.00349386 | 52.3 | 50 | 50 | 43.65 | 1.297397 | 0.5472806 | 0.2799579 | 6250 | 0.4136901 | 0.2799579 | 0.5115437 | 0.1280893 | 0.261677 | 0.6767335 | 0.1694524 | 0.4579683 | 0.01510752 | 0.8 | 9088.563 | 2.788% | 225.8598 | 159.32 | 3.566592 | 1.490753 | 0.002096316 | 0.4734736 | 0.2503976
| 8.671 | 8671000 | 0.242 | 0.31397 | 0.3175713 |  | 125 | 250 | 1830 |  |  | 12.7 | 253.3537 | 45600 | 30 | 30588.56 | 200 | 1.490753 | 1.013% | 31.8745 | 12025128.6 | 2.35733e-05 | 0.003963273 | 52.3 | 50 | 50 | 43.65 | 1.297397 | 0.5472806 | 0.3175713 | 6250 | 0.4136901 | 0.3175713 | 0.5802715 | 0.1821879 | 0.336715 | 0.7676552 | 0.2410207 | 0.5892945 | 0.01510752 | 0.8 | 9088.563 | 2.788% | 225.8598 | 180.7253 | 3.566592 | 1.490753 | 0.002377964 | 0.5370865 | 0.31397
| 9.247 | 9247000 | 0.251 | 0.3256466 | 0.3386671 |  | 125 | 250 | 1830 |  |  | 12.7 | 253.3537 | 45600 | 30 | 30588.56 | 200 | 1.490753 | 1.013% | 31.8745 | 12025128.6 | 2.513924e-05 | 0.004226547 | 52.3 | 50 | 50 | 43.65 | 1.297397 | 0.5472806 | 0.3386671 | 6250 | 0.4136901 | 0.3386671 | 0.618818 | 0.201516 | 0.3829357 | 0.8186493 | 0.2665904 | 0.6701866 | 0.01510752 | 0.8 | 9088.563 | 2.788% | 225.8598 | 192.7305 | 3.566592 | 1.490753 | 0.002535928 | 0.5727643 | 0.3256466
| 9.616 | 9616000 | 0.274 | 0.3554867 | 0.3521815 |  | 125 | 250 | 1830 |  |  | 12.7 | 253.3537 | 45600 | 30 | 30588.56 | 200 | 1.490753 | 1.013% | 31.8745 | 12025128.6 | 2.614241e-05 | 0.004395206 | 52.3 | 50 | 50 | 43.65 | 1.297397 | 0.5472806 | 0.3521815 | 6250 | 0.4136901 | 0.3521815 | 0.6435118 | 0.2287599 | 0.4141075 | 0.8513173 | 0.302632 | 0.7247412 | 0.01510752 | 0.8 | 9088.563 | 2.788% | 225.8598 | 200.4214 | 3.566592 | 1.490753 | 0.002641768 | 0.5966693 | 0.3554867
| 10.4795 | 10479500 | 0.307 | 0.3983008 | 0.3838068 |  | 125 | 250 | 1830 |  |  | 12.7 | 253.3537 | 45600 | 30 | 30588.56 | 200 | 1.490753 | 1.013% | 31.8745 | 12025128.6 | 2.848996e-05 | 0.004789888 | 52.3 | 50 | 50 | 43.65 | 1.297397 | 0.5472806 | 0.3838068 | 6250 | 0.4136901 | 0.3838068 | 0.7012981 | 0.2793276 | 0.491819 | 0.9277641 | 0.3695292 | 0.8607463 | 0.01510752 | 0.8 | 9088.563 | 2.788% | 225.8598 | 218.4189 | 3.566592 | 1.490753 | 0.00303645 | 0.685812 | 0.3983008
| 11.301 | 11301000 | 0.323 | 0.4190592 | 0.4138939 |  | 125 | 250 | 1830 |  |  | 12.7 | 253.3537 | 45600 | 30 | 30588.56 | 200 | 1.490753 | 1.013% | 31.8745 | 12025128.6 | 3.072332e-05 | 0.005165373 | 52.3 | 50 | 50 | 43.65 | 1.297397 | 0.5472806 | 0.4138939 | 6250 | 0.4136901 | 0.4138939 | 0.7562736 | 0.3169234 | 0.5719498 | 1.000493 | 0.4192656 | 1.000985 | 0.01510752 | 0.8 | 9088.563 | 2.788% | 225.8598 | 235.541 | 3.566592 | 1.490753 | 0.003411935 | 0.770619 | 0.4190592
| 12 | 12000000 | 0.355 | 0.4605759 | 0.4394944 |  | 125 | 250 | 1830 |  |  | 12.7 | 253.3537 | 45600 | 30 | 30588.56 | 200 | 1.490753 | 1.013% | 31.8745 | 12025128.6 | 3.262364e-05 | 0.005484866 | 52.3 | 50 | 50 | 43.65 | 1.297397 | 0.5472806 | 0.4394944 | 6250 | 0.4136901 | 0.4394944 | 0.8030514 | 0.3698661 | 0.6448915 | 1.062376 | 0.4893048 | 1.128643 | 0.01510752 | 0.8 | 9088.563 | 2.788% | 225.8598 | 250.1099 | 3.566592 | 1.490753 | 0.003731428 | 0.8427797 | 0.4605759
| 12.863 | 12863000 | 0.379 | 0.4917134 | 0.4711014 |  | 125 | 250 | 1830 |  |  | 12.7 | 253.3537 | 45600 | 30 | 30588.56 | 200 | 1.490753 | 1.013% | 31.8745 | 12025128.6 | 3.496983e-05 | 0.00587932 | 52.3 | 50 | 50 | 43.65 | 1.297397 | 0.5472806 | 0.4711014 | 6250 | 0.4136901 | 0.4711014 | 0.8608041 | 0.4232689 | 0.7409838 | 1.138779 | 0.5599527 | 1.296817 | 0.01510752 | 0.8 | 9088.563 | 2.788% | 225.8598 | 268.097 | 3.566592 | 1.490753 | 0.004125881 | 0.9318709 | 0.4917134
C2N0 | 3.662 | 3662000 | 0.079 | 0.1018608 | 0.4970785 | CFRP | 125 | 250 | 1830 | Smooth | 2 armadures dim 6 | 6.4 | 64.33982 | 137800 | 39 | 33093.45 | 200 | 4.163966 | 0.2574% | 27.21489 | 8838198.4 | 1.252024e-05 | 0.00216331 | 58.6 | 50 | 50 | 46.8 | 1.289377 | 1.537532 | 0.4970785 | 6250 | 1.193677 | 0.4970785 | 0.3232963 | 0.03293121 | 0.1045205 | 0.4164262 | 0.04241749 | 0.1734108 | 0.01071635 | 0.8 | 9282.713 | 0.6931% | 316.0926 | 298.1042 | 2.812416 | 4.163966 | 0.001297986 | 0.4102839 | 0.1018608 | 3.662 | 14.366 | 5.493 | 14.648 | 5.7464 | 10.1972
| 4 | 4000000 | 0.174 | 0.2243516 | 0.5429585 |  | 125 | 250 | 1830 |  |  | 6.4 | 64.33982 | 137800 | 39 | 33093.45 | 200 | 4.163966 | 0.2574% | 27.21489 | 8838198.4 | 1.367585e-05 | 0.002362982 | 58.6 | 50 | 50 | 46.8 | 1.289377 | 1.537532 | 0.5429585 | 6250 | 1.193677 | 0.5429585 | 0.3531363 | 0.07922668 | 0.1247052 | 0.454862 | 0.102049 | 0.2068995 | 0.01071635 | 0.8 | 9282.713 | 0.6931% | 316.0926 | 325.619 | 2.812416 | 4.163966 | 0.001417789 | 0.4481528 | 0.2243516
| 4.394 | 4394000 | 0.315 | 0.4061537 | 0.5964399 |  | 125 | 250 | 1830 |  |  | 6.4 | 64.33982 | 137800 | 39 | 33093.45 | 200 | 4.163966 | 0.2574% | 27.21489 | 8838198.4 | 1.502292e-05 | 0.002595736 | 58.6 | 50 | 50 | 46.8 | 1.289377 | 1.537532 | 0.5964399 | 6250 | 1.193677 | 0.5964399 | 0.3879202 | 0.1575552 | 0.1504821 | 0.4996659 | 0.2029412 | 0.2496661 | 0.01071635 | 0.8 | 9282.713 | 0.6931% | 316.0926 | 357.6924 | 2.812416 | 4.163966 | 0.001557442 | 0.4922959 | 0.4061537
| 5.239 | 5239000 | 0.433 | 0.5583002 | 0.7111398 |  | 125 | 250 | 1830 |  |  | 6.4 | 64.33982 | 137800 | 39 | 33093.45 | 200 | 4.163966 | 0.2574% | 27.21489 | 8838198.4 | 1.791194e-05 | 0.003094916 | 58.6 | 50 | 50 | 46.8 | 1.289377 | 1.537532 | 0.7111398 | 6250 | 1.193677 | 0.7111398 | 0.4625203 | 0.2582251 | 0.213925 | 0.5957556 | 0.3326104 | 0.3549247 | 0.01071635 | 0.8 | 9282.713 | 0.6931% | 316.0926 | 426.4795 | 2.812416 | 4.163966 | 0.00185695 | 0.5869682 | 0.5583002
| 6.366 | 6366000 | 0.623 | 0.8032817 | 0.8641184 |  | 125 | 250 | 1830 |  |  | 6.4 | 64.33982 | 137800 | 39 | 33093.45 | 200 | 4.163966 | 0.2574% | 27.21489 | 8838198.4 | 2.176511e-05 | 0.003760686 | 58.6 | 50 | 50 | 46.8 | 1.289377 | 1.537532 | 0.8641184 | 6250 | 1.193677 | 0.8641184 | 0.5620164 | 0.4514575 | 0.3158625 | 0.7239129 | 0.581506 | 0.5240499 | 0.01071635 | 0.8 | 9282.713 | 0.6931% | 316.0926 | 518.2226 | 2.812416 | 4.163966 | 0.002256412 | 0.7132352 | 0.8032817
| 7.324 | 7324000 | 0.721 | 0.9296407 | 0.9941569 |  | 125 | 250 | 1830 |  |  | 6.4 | 64.33982 | 137800 | 39 | 33093.45 | 200 | 4.163966 | 0.2574% | 27.21489 | 8838198.4 | 2.504047e-05 | 0.004326621 | 58.6 | 50 | 50 | 46.8 | 1.289377 | 1.537532 | 0.9941569 | 6250 | 1.193677 | 0.9941569 | 0.6465926 | 0.6010987 | 0.4180819 | 0.8328524 | 0.7742534 | 0.6936431 | 0.01071635 | 0.8 | 9282.713 | 0.6931% | 316.0926 | 596.2083 | 2.812416 | 4.163966 | 0.002595972 | 0.8205678 | 0.9296407
| 8 | 8000000 | 0.816 | 1.052131 | 1.085917 |  | 125 | 250 | 1830 |  |  | 6.4 | 64.33982 | 137800 | 39 | 33093.45 | 200 | 4.163966 | 0.2574% | 27.21489 | 8838198.4 | 2.735169e-05 | 0.004725965 | 58.6 | 50 | 50 | 46.8 | 1.289377 | 1.537532 | 1.085917 | 6250 | 1.193677 | 1.085917 | 0.7062726 | 0.7430916 | 0.498821 | 0.9097241 | 0.9571493 | 0.8275979 | 0.01071635 | 0.8 | 9282.713 | 0.6931% | 316.0926 | 651.2379 | 2.812416 | 4.163966 | 0.002908218 | 0.9192663 | 1.052131
| 8.901 | 8901000 | 0.938 | 1.209435 | 1.208218 |  | 125 | 250 | 1830 |  |  | 6.4 | 64.33982 | 137800 | 39 | 33093.45 | 200 | 4.163966 | 0.2574% | 27.21489 | 8838198.4 | 3.043217e-05 | 0.005258227 | 58.6 | 50 | 50 | 46.8 | 1.289377 | 1.537532 | 1.208218 | 6250 | 1.193677 | 1.208218 | 0.7858165 | 0.9503944 | 0.6175076 | 1.012182 | 1.224168 | 1.024512 | 0.01071635 | 0.8 | 9282.713 | 0.6931% | 316.0926 | 724.5836 | 2.812416 | 4.163966 | 0.00344048 | 1.08751 | 1.209435
| 9.746 | 9746000 | 1.052 | 1.356424 | 1.322918 |  | 125 | 250 | 1830 |  |  | 6.4 | 64.33982 | 137800 | 39 | 33093.45 | 200 | 4.163966 | 0.2574% | 27.21489 | 8838198.4 | 3.33212e-05 | 0.005757407 | 58.6 | 50 | 50 | 46.8 | 1.289377 | 1.537532 | 1.322918 | 6250 | 1.193677 | 1.322918 | 0.8604166 | 1.16709 | 0.7403167 | 1.108271 | 1.503286 | 1.228265 | 0.01071635 | 0.8 | 9282.713 | 0.6931% | 316.0926 | 793.3706 | 2.812416 | 4.163966 | 0.00393966 | 1.245297 | 1.356424
| 10.761 | 10761000 | 1.19 | 1.534358 | 1.460694 |  | 125 | 250 | 1830 |  |  | 6.4 | 64.33982 | 137800 | 39 | 33093.45 | 200 | 4.163966 | 0.2574% | 27.21489 | 8838198.4 | 3.679144e-05 | 0.006357013 | 58.6 | 50 | 50 | 46.8 | 1.289377 | 1.537532 | 1.460694 | 6250 | 1.193677 | 1.460694 | 0.9500249 | 1.457679 | 0.9025474 | 1.223693 | 1.877583 | 1.497424 | 0.01071635 | 0.8 | 9282.713 | 0.6931% | 316.0926 | 875.9964 | 2.812416 | 4.163966 | 0.004539267 | 1.434829 | 1.534358
| 12 | 12000000 | 1.348 | 1.73808 | 1.628875 |  | 125 | 250 | 1830 |  |  | 6.4 | 64.33982 | 137800 | 39 | 33093.45 | 200 | 4.163966 | 0.2574% | 27.21489 | 8838198.4 | 4.102754e-05 | 0.007088947 | 58.6 | 50 | 50 | 46.8 | 1.289377 | 1.537532 | 1.628875 | 6250 | 1.193677 | 1.628875 | 1.059409 | 1.841337 | 1.122347 | 1.364586 | 2.37176 | 1.862095 | 0.01071635 | 0.8 | 9282.713 | 0.6931% | 316.0926 | 976.8569 | 2.812416 | 4.163966 | 0.0052712 | 1.666188 | 1.73808
| 12.676 | 12676000 | 1.439 | 1.855413 | 1.720635 |  | 125 | 250 | 1830 |  |  | 6.4 | 64.33982 | 137800 | 39 | 33093.45 | 200 | 4.163966 | 0.2574% | 27.21489 | 8838198.4 | 4.333875e-05 | 0.007488291 | 58.6 | 50 | 50 | 46.8 | 1.289377 | 1.537532 | 1.720635 | 6250 | 1.193677 | 1.720635 | 1.119089 | 2.076372 | 1.25236 | 1.441458 | 2.6745 | 2.077801 | 0.01071635 | 0.8 | 9282.713 | 0.6931% | 316.0926 | 1031.887 | 2.812416 | 4.163966 | 0.005670544 | 1.792417 | 1.855413
| 13.239 | 13239000 | 1.508 | 1.94438 | 1.797057 |  | 125 | 250 | 1830 |  |  | 6.4 | 64.33982 | 137800 | 39 | 33093.45 | 200 | 4.163966 | 0.2574% | 27.21489 | 8838198.4 | 4.526363e-05 | 0.007820881 | 58.6 | 50 | 50 | 46.8 | 1.289377 | 1.537532 | 1.797057 | 6250 | 1.193677 | 1.797057 | 1.168793 | 2.272578 | 1.366077 | 1.50548 | 2.927225 | 2.266469 | 0.01071635 | 0.8 | 9282.713 | 0.6931% | 316.0926 | 1077.717 | 2.812416 | 4.163966 | 0.006003134 | 1.897547 | 1.94438
| 13.972 | 13972000 | 1.564 | 2.016585 | 1.896554 |  | 125 | 250 | 1830 |  |  | 6.4 | 64.33982 | 137800 | 39 | 33093.45 | 200 | 4.163966 | 0.2574% | 27.21489 | 8838198.4 | 4.776973e-05 | 0.008253898 | 58.6 | 50 | 50 | 46.8 | 1.289377 | 1.537532 | 1.896554 | 6250 | 1.193677 | 1.896554 | 1.233505 | 2.487468 | 1.521535 | 1.588833 | 3.204017 | 2.524391 | 0.01071635 | 0.8 | 9282.713 | 0.6931% | 316.0926 | 1137.387 | 2.812416 | 4.163966 | 0.006436151 | 2.03442 | 2.016585
| 14.366 | 14366000 | 1.636 | 2.10942 | 1.950035 |  | 125 | 250 | 1830 |  |  | 6.4 | 64.33982 | 137800 | 39 | 33093.45 | 200 | 4.163966 | 0.2574% | 27.21489 | 8838198.4 | 4.91168e-05 | 0.008486651 | 58.6 | 50 | 50 | 46.8 | 1.289377 | 1.537532 | 1.950035 | 6250 | 1.193677 | 1.950035 | 1.268289 | 2.675355 | 1.608557 | 1.633637 | 3.446027 | 2.66877 | 0.01071635 | 0.8 | 9282.713 | 0.6931% | 316.0926 | 1169.461 | 2.812416 | 4.163966 | 0.006668904 | 2.107992 | 2.10942
C2P1 | 5.239 | 5239000 | 0.069 | 0.08901476 | 0.4117193 | CFRP | 125 | 250 | 1830 | Smooth | 2 armadures dim 6 | 6.4 | 64.33982 | 137800 | 35 | 32036.35 | 200 | 4.301363 | 0.2574% | 27.62723 | 9101486.5 | 1.796772e-05 | 0.003097146 | 58.6 | 50 | 50 | 46.8 | 1.290069 | 0.8890468 | 0.4117193 | 6250 | 0.6902196 | 0.4117193 | 0.463102 | 0.04122291 | 0.2144634 | 0.5965048 | 0.05309773 | 0.355818 | 0.01106996 | 0.8 | 9265.532 | 0.6944% | 315.8021 | 426.7867 | 4.023552 | 4.301363 | 0.001858287 | 0.5868511 | 0.08901476 | 5.239 | 19.775 | 7.8585 | 20.956 | 7.91 | 14.433
| 6.197 | 6197000 | 0.203 | 0.261884 | 0.487006 |  | 125 | 250 | 1830 |  |  | 6.4 | 64.33982 | 137800 | 35 | 32036.35 | 200 | 4.301363 | 0.2574% | 27.62723 | 9101486.5 | 2.125329e-05 | 0.003663488 | 58.6 | 50 | 50 | 46.8 | 1.290069 | 0.8890468 | 0.487006 | 6250 | 0.6902196 | 0.487006 | 0.5477845 | 0.143456 | 0.3000678 | 0.7055813 | 0.1847805 | 0.4978449 | 0.01106996 | 0.8 | 9265.532 | 0.6944% | 315.8021 | 504.8286 | 4.023552 | 4.301363 | 0.002198093 | 0.6941623 | 0.261884
| 7.155 | 7155000 | 0.305 | 0.393471 | 0.5622927 |  | 125 | 250 | 1830 |  |  | 6.4 | 64.33982 | 137800 | 35 | 32036.35 | 200 | 4.301363 | 0.2574% | 27.62723 | 9101486.5 | 2.453885e-05 | 0.00422983 | 58.6 | 50 | 50 | 46.8 | 1.290069 | 0.8890468 | 0.5622927 | 6250 | 0.6902196 | 0.5622927 | 0.632467 | 0.2488574 | 0.4000145 | 0.8146577 | 0.3205442 | 0.6636672 | 0.01106996 | 0.8 | 9265.532 | 0.6944% | 315.8021 | 582.8705 | 4.023552 | 4.301363 | 0.002537898 | 0.8014735 | 0.393471
| 8 | 8000000 | 0.38 | 0.4902262 | 0.6286991 |  | 125 | 250 | 1830 |  |  | 6.4 | 64.33982 | 137800 | 35 | 32036.35 | 200 | 4.301363 | 0.2574% | 27.62723 | 9101486.5 | 2.743687e-05 | 0.004729369 | 58.6 | 50 | 50 | 46.8 | 1.290069 | 0.8890468 | 0.6286991 | 6250 | 0.6902196 | 0.6286991 | 0.7071608 | 0.3466688 | 0.5000765 | 0.9108682 | 0.4465315 | 0.8296808 | 0.01106996 | 0.8 | 9265.532 | 0.6944% | 315.8021 | 651.7071 | 4.023552 | 4.301363 | 0.002837622 | 0.8961269 | 0.4902262
| 8.789 | 8789000 | 0.472 | 0.6089126 | 0.6907045 |  | 125 | 250 | 1830 |  |  | 6.4 | 64.33982 | 137800 | 35 | 32036.35 | 200 | 4.301363 | 0.2574% | 27.62723 | 9101486.5 | 3.014283e-05 | 0.005195803 | 58.6 | 50 | 50 | 46.8 | 1.290069 | 0.8890468 | 0.6907045 | 6250 | 0.6902196 | 0.6907045 | 0.7769046 | 0.473067 | 0.6035807 | 1.000703 | 0.6093404 | 1.001406 | 0.01106996 | 0.8 | 9265.532 | 0.6944% | 315.8021 | 715.9817 | 4.023552 | 4.301363 | 0.003117482 | 0.9845074 | 0.6089126
| 9.69 | 9690000 | 0.551 | 0.710828 | 0.7615117 |  | 125 | 250 | 1830 |  |  | 6.4 | 64.33982 | 137800 | 35 | 32036.35 | 200 | 4.301363 | 0.2574% | 27.62723 | 9101486.5 | 3.323291e-05 | 0.005728449 | 58.6 | 50 | 50 | 46.8 | 1.290069 | 0.8890468 | 0.7615117 | 6250 | 0.6902196 | 0.7615117 | 0.8565486 | 0.6088587 | 0.7336754 | 1.103289 | 0.7842488 | 1.217247 | 0.01106996 | 0.8 | 9265.532 | 0.6944% | 315.8021 | 789.3802 | 4.023552 | 4.301363 | 0.003437069 | 1.085434 | 0.710828
| 10.704 | 10704000 | 0.646 | 0.8333846 | 0.8411993 |  | 125 | 250 | 1830 |  |  | 6.4 | 64.33982 | 137800 | 35 | 32036.35 | 200 | 4.301363 | 0.2574% | 27.62723 | 9101486.5 | 3.671053e-05 | 0.006327896 | 58.6 | 50 | 50 | 46.8 | 1.290069 | 0.8890468 | 0.8411993 | 6250 | 0.6902196 | 0.8411993 | 0.9461812 | 0.7885328 | 0.8952589 | 1.218742 | 1.01568 | 1.485331 | 0.01106996 | 0.8 | 9265.532 | 0.6944% | 315.8021 | 871.9841 | 4.023552 | 4.301363 | 0.003796738 | 1.199018 | 0.8333846
| 12 | 12000000 | 0.761 | 0.9817425 | 0.9430486 |  | 125 | 250 | 1830 |  |  | 6.4 | 64.33982 | 137800 | 35 | 32036.35 | 200 | 4.301363 | 0.2574% | 27.62723 | 9101486.5 | 4.11553e-05 | 0.007094054 | 58.6 | 50 | 50 | 46.8 | 1.290069 | 0.8890468 | 0.9430486 | 6250 | 0.6902196 | 0.9430486 | 1.060741 | 1.041375 | 1.125172 | 1.366302 | 1.341357 | 1.866782 | 0.01106996 | 0.8 | 9265.532 | 0.6944% | 315.8021 | 977.5606 | 4.023552 | 4.301363 | 0.004495785 | 1.419779 | 0.9817425
| 13.239 | 13239000 | 0.852 | 1.099139 | 1.040418 |  | 125 | 250 | 1830 |  |  | 6.4 | 64.33982 | 137800 | 35 | 32036.35 | 200 | 4.301363 | 0.2574% | 27.62723 | 9101486.5 | 4.540459e-05 | 0.007826515 | 58.6 | 50 | 50 | 46.8 | 1.290069 | 0.8890468 | 1.040418 | 6250 | 0.6902196 | 1.040418 | 1.170263 | 1.286281 | 1.369515 | 1.507373 | 1.656812 | 2.272173 | 0.01106996 | 0.8 | 9265.532 | 0.6944% | 315.8021 | 1078.494 | 4.023552 | 4.301363 | 0.005228247 | 1.651091 | 1.099139
| 14.141 | 14141000 | 0.925 | 1.193314 | 1.111304 |  | 125 | 250 | 1830 |  |  | 6.4 | 64.33982 | 137800 | 35 | 32036.35 | 200 | 4.301363 | 0.2574% | 27.62723 | 9101486.5 | 4.84981e-05 | 0.008359751 | 58.6 | 50 | 50 | 46.8 | 1.290069 | 0.8890468 | 1.111304 | 6250 | 0.6902196 | 1.111304 | 1.249995 | 1.491637 | 1.562488 | 1.610073 | 1.921323 | 2.592336 | 0.01106996 | 0.8 | 9265.532 | 0.6944% | 315.8021 | 1151.974 | 4.023552 | 4.301363 | 0.005761483 | 1.819489 | 1.193314
| 15.155 | 15155000 | 1.0098 | 1.302712 | 1.190992 |  | 125 | 250 | 1830 |  |  | 6.4 | 64.33982 | 137800 | 35 | 32036.35 | 200 | 4.301363 | 0.2574% | 27.62723 | 9101486.5 | 5.197572e-05 | 0.008959199 | 58.6 | 50 | 50 | 46.8 | 1.290069 | 0.8890468 | 1.190992 | 6250 | 0.6902196 | 1.190992 | 1.339628 | 1.745149 | 1.794603 | 1.725526 | 2.247863 | 2.97744 | 0.01106996 | 0.8 | 9265.532 | 0.6944% | 315.8021 | 1234.578 | 4.023552 | 4.301363 | 0.006360931 | 2.008795 | 1.302712
| 16 | 16000000 | 1.092 | 1.408755 | 1.257398 |  | 125 | 250 | 1830 |  |  | 6.4 | 64.33982 | 137800 | 35 | 32036.35 | 200 | 4.301363 | 0.2574% | 27.62723 | 9101486.5 | 5.487374e-05 | 0.009458739 | 58.6 | 50 | 50 | 46.8 | 1.290069 | 0.8890468 | 1.257398 | 6250 | 0.6902196 | 1.257398 | 1.414322 | 1.992433 | 2.000306 | 1.821736 | 2.566381 | 3.318723 | 0.01106996 | 0.8 | 9265.532 | 0.6944% | 315.8021 | 1303.414 | 4.023552 | 4.301363 | 0.00686047 | 2.166551 | 1.408755
| 17.07 | 17070000 | 1.19 | 1.535182 | 1.341487 |  | 125 | 250 | 1830 |  |  | 6.4 | 64.33982 | 137800 | 35 | 32036.35 | 200 | 4.301363 | 0.2574% | 27.62723 | 9101486.5 | 5.854342e-05 | 0.01009129 | 58.6 | 50 | 50 | 46.8 | 1.290069 | 0.8890468 | 1.341487 | 6250 | 0.6902196 | 1.341487 | 1.508904 | 2.316443 | 2.276793 | 1.943565 | 2.983726 | 3.777445 | 0.01106996 | 0.8 | 9265.532 | 0.6944% | 315.8021 | 1390.58 | 4.023552 | 4.301363 | 0.007493023 | 2.366313 | 1.535182
| 18.085 | 18085000 | 1.279 | 1.649998 | 1.421253 |  | 125 | 250 | 1830 |  |  | 6.4 | 64.33982 | 137800 | 35 | 32036.35 | 200 | 4.301363 | 0.2574% | 27.62723 | 9101486.5 | 6.202447e-05 | 0.01069133 | 58.6 | 50 | 50 | 46.8 | 1.290069 | 0.8890468 | 1.421253 | 6250 | 0.6902196 | 1.421253 | 1.598625 | 2.637729 | 2.555603 | 2.059131 | 3.397563 | 4.240022 | 0.01106996 | 0.8 | 9265.532 | 0.6944% | 315.8021 | 1473.265 | 4.023552 | 4.301363 | 0.008093062 | 2.555806 | 1.649998
| 19.042 | 19042000 | 1.367 | 1.763524 | 1.496461 |  | 125 | 250 | 1830 |  |  | 6.4 | 64.33982 | 137800 | 35 | 32036.35 | 200 | 4.301363 | 0.2574% | 27.62723 | 9101486.5 | 6.530661e-05 | 0.01125708 | 58.6 | 50 | 50 | 46.8 | 1.290069 | 0.8890468 | 1.496461 | 6250 | 0.6902196 | 1.496461 | 1.68322 | 2.968399 | 2.833228 | 2.168094 | 3.823487 | 4.700632 | 0.01106996 | 0.8 | 9265.532 | 0.6944% | 315.8021 | 1551.226 | 4.023552 | 4.301363 | 0.008658813 | 2.734471 | 1.763524
| 19.775 | 19775000 | 1.433 | 1.848669 | 1.554065 |  | 125 | 250 | 1830 |  |  | 6.4 | 64.33982 | 137800 | 35 | 32036.35 | 200 | 4.301363 | 0.2574% | 27.62723 | 9101486.5 | 6.782051e-05 | 0.01169041 | 58.6 | 50 | 50 | 46.8 | 1.290069 | 0.8890468 | 1.554065 | 6250 | 0.6902196 | 1.554065 | 1.748013 | 3.231498 | 3.05555 | 2.251552 | 4.162375 | 5.069488 | 0.01106996 | 0.8 | 9265.532 | 0.6944% | 315.8021 | 1610.938 | 4.023552 | 4.301363 | 0.009092141 | 2.871318 | 1.848669
C4N0 | 3.455 | 3455000 | 0.013 | 0.01730269 | 0.2760566 | CFRP | 125 | 250 | 1830 | Smooth | 2 armadures dim 13 | 12.7 | 253.3537 | 132300 | 42 | 33837.44 | 200 | 3.909871 | 1.013% | 48.93182 | 27488230.5 | 3.714529e-06 | 0.0005611472 | 52.3 | 50 | 50 | 43.65 | 1.330976 | 3.275266 | 0.2760566 | 6250 | 2.475778 | 0.2760566 | 0.08428525 | 0.001458362 | 0.007104003 | 0.111503 | 0.001929302 | 0.01243292 | 0.03962321 | 0.8 | 8377.841 | 3.024% | 219.8033 | 74.23978 | 2.65344 | 3.909871 | 0.0003366883 | 0.0740052 | 0.01730269 | 3.455 | 22.546 | 5.1825 | 13.82 | 9.0184 | 11.4192
| 4.364 | 4364000 | 0.161 | 0.2142872 | 0.3486863 |  | 125 | 250 | 1830 |  |  | 12.7 | 253.3537 | 132300 | 42 | 33837.44 | 200 | 3.909871 | 1.013% | 48.93182 | 27488230.5 | 4.691811e-06 | 0.0007087833 | 52.3 | 50 | 50 | 43.65 | 1.330976 | 3.275266 | 0.3486863 | 6250 | 2.475778 | 0.3486863 | 0.1064604 | 0.02281311 | 0.01133383 | 0.1408391 | 0.03018001 | 0.01983565 | 0.03962321 | 0.8 | 8377.841 | 3.024% | 219.8033 | 93.77203 | 2.65344 | 3.909871 | 0.00042527 | 0.09347575 | 0.2142872
| 5 | 5000000 | 0.215 | 0.2861599 | 0.3995031 |  | 125 | 250 | 1830 |  |  | 12.7 | 253.3537 | 132300 | 42 | 33837.44 | 200 | 3.909871 | 1.013% | 48.93182 | 27488230.5 | 5.375585e-06 | 0.0008120799 | 52.3 | 50 | 50 | 43.65 | 1.330976 | 3.275266 | 0.3995031 | 6250 | 2.475778 | 0.3995031 | 0.1219758 | 0.03490457 | 0.01487809 | 0.1613647 | 0.0461761 | 0.02603856 | 0.03962321 | 0.8 | 8377.841 | 3.024% | 219.8033 | 107.4382 | 2.65344 | 3.909871 | 0.0004872479 | 0.1070987 | 0.2861599
| 6.364 | 6364000 | 0.331 | 0.4405532 | 0.5084875 |  | 125 | 250 | 1830 |  |  | 12.7 | 253.3537 | 132300 | 42 | 33837.44 | 200 | 3.909871 | 1.013% | 48.93182 | 27488230.5 | 6.842045e-06 | 0.001033615 | 52.3 | 50 | 50 | 43.65 | 1.330976 | 3.275266 | 0.5084875 | 6250 | 2.475778 | 0.5084875 | 0.1552507 | 0.06839621 | 0.02410279 | 0.205385 | 0.090483 | 0.04218298 | 0.03962321 | 0.8 | 8377.841 | 3.024% | 219.8033 | 136.7473 | 2.65344 | 3.909871 | 0.0006201692 | 0.1363152 | 0.4405532
| 7.636 | 7636000 | 0.447 | 0.5949464 | 0.6101211 |  | 125 | 250 | 1830 |  |  | 12.7 | 253.3537 | 132300 | 42 | 33837.44 | 200 | 3.909871 | 1.013% | 48.93182 | 27488230.5 | 8.209594e-06 | 0.001240208 | 52.3 | 50 | 50 | 43.65 | 1.330976 | 3.275266 | 0.6101211 | 6250 | 2.475778 | 0.6101211 | 0.1862814 | 0.1108274 | 0.03470075 | 0.2464361 | 0.1466163 | 0.06073077 | 0.03962321 | 0.8 | 8377.841 | 3.024% | 219.8033 | 164.0796 | 2.65344 | 3.909871 | 0.0007952292 | 0.174794 | 0.5949464
| 9 | 9000000 | 0.559 | 0.7440158 | 0.7191056 |  | 125 | 250 | 1830 |  |  | 12.7 | 253.3537 | 132300 | 42 | 33837.44 | 200 | 3.909871 | 1.013% | 48.93182 | 27488230.5 | 9.676053e-06 | 0.001461744 | 52.3 | 50 | 50 | 43.65 | 1.330976 | 3.275266 | 0.7191056 | 6250 | 2.475778 | 0.7191056 | 0.2195564 | 0.1633534 | 0.048205 | 0.2904564 | 0.2161042 | 0.08436493 | 0.03962321 | 0.8 | 8377.841 | 3.024% | 219.8033 | 193.3887 | 2.65344 | 3.909871 | 0.001016765 | 0.2234882 | 0.7440158
| 10 | 10000000 | 0.612 | 0.8145575 | 0.7990062 |  | 125 | 250 | 1830 |  |  | 12.7 | 253.3537 | 132300 | 42 | 33837.44 | 200 | 3.909871 | 1.013% | 48.93182 | 27488230.5 | 1.075117e-05 | 0.00162416 | 52.3 | 50 | 50 | 43.65 | 1.330976 | 3.275266 | 0.7990062 | 6250 | 2.475778 | 0.7990062 | 0.2439515 | 0.1987125 | 0.05951234 | 0.3227293 | 0.2628816 | 0.1041542 | 0.03962321 | 0.8 | 8377.841 | 3.024% | 219.8033 | 214.8763 | 2.65344 | 3.909871 | 0.001179181 | 0.2591878 | 0.8145575
| 11.636 | 11636000 | 0.746 | 0.9929084 | 0.9297236 |  | 125 | 250 | 1830 |  |  | 12.7 | 253.3537 | 132300 | 42 | 33837.44 | 200 | 3.909871 | 1.013% | 48.93182 | 27488230.5 | 1.251006e-05 | 0.001889872 | 52.3 | 50 | 50 | 43.65 | 1.330976 | 3.275266 | 0.9297236 | 6250 | 2.475778 | 0.9297236 | 0.283862 | 0.2818489 | 0.08057763 | 0.3755279 | 0.3728648 | 0.1410212 | 0.03962321 | 0.8 | 8377.841 | 3.024% | 219.8033 | 250.0301 | 2.65344 | 3.909871 | 0.001444893 | 0.3175923 | 0.9929084
| 12.727 | 12727000 | 0.849 | 1.129999 | 1.016895 |  | 125 | 250 | 1830 |  |  | 12.7 | 253.3537 | 132300 | 42 | 33837.44 | 200 | 3.909871 | 1.013% | 48.93182 | 27488230.5 | 1.368301e-05 | 0.002067068 | 52.3 | 50 | 50 | 43.65 | 1.330976 | 3.275266 | 1.016895 | 6250 | 2.475778 | 1.016895 | 0.3104771 | 0.3508388 | 0.09639603 | 0.4107376 | 0.4641331 | 0.1687054 | 0.03962321 | 0.8 | 8377.841 | 3.024% | 219.8033 | 273.4731 | 2.65344 | 3.909871 | 0.001622089 | 0.3565405 | 1.129999
| 13.818 | 13818000 | 0.9296 | 1.237276 | 1.104067 |  | 125 | 250 | 1830 |  |  | 12.7 | 253.3537 | 132300 | 42 | 33837.44 | 200 | 3.909871 | 1.013% | 48.93182 | 27488230.5 | 1.485597e-05 | 0.002244264 | 52.3 | 50 | 50 | 43.65 | 1.330976 | 3.275266 | 1.104067 | 6250 | 2.475778 | 1.104067 | 0.3370922 | 0.417076 | 0.1136312 | 0.4459474 | 0.5517599 | 0.1988691 | 0.03962321 | 0.8 | 8377.841 | 3.024% | 219.8033 | 296.9161 | 2.65344 | 3.909871 | 0.001799285 | 0.3954887 | 1.237276
| 15 | 15000000 | 1.028 | 1.368244 | 1.198509 |  | 125 | 250 | 1830 |  |  | 12.7 | 253.3537 | 132300 | 42 | 33837.44 | 200 | 3.909871 | 1.013% | 48.93182 | 27488230.5 | 1.612676e-05 | 0.00243624 | 52.3 | 50 | 50 | 43.65 | 1.330976 | 3.275266 | 1.198509 | 6250 | 2.475778 | 1.198509 | 0.3659273 | 0.5006777 | 0.1339028 | 0.484094 | 0.6623586 | 0.234347 | 0.03962321 | 0.8 | 8377.841 | 3.024% | 219.8033 | 322.3145 | 2.65344 | 3.909871 | 0.00199126 | 0.4376856 | 1.368244
| 16.273 | 16273000 | 1.144 | 1.522637 | 1.300223 |  | 125 | 250 | 1830 |  |  | 12.7 | 253.3537 | 132300 | 42 | 33837.44 | 200 | 3.909871 | 1.013% | 48.93182 | 27488230.5 | 1.749538e-05 | 0.002642995 | 52.3 | 50 | 50 | 43.65 | 1.330976 | 3.275266 | 1.300223 | 6250 | 2.475778 | 1.300223 | 0.3969823 | 0.6044599 | 0.1575949 | 0.5251775 | 0.7996546 | 0.2758114 | 0.03962321 | 0.8 | 8377.841 | 3.024% | 219.8033 | 349.6683 | 2.65344 | 3.909871 | 0.002198016 | 0.4831312 | 1.522637
| 17.727 | 17727000 | 1.251 | 1.665051 | 1.416398 |  | 125 | 250 | 1830 |  |  | 12.7 | 253.3537 | 132300 | 42 | 33837.44 | 200 | 3.909871 | 1.013% | 48.93182 | 27488230.5 | 1.90586e-05 | 0.002879148 | 52.3 | 50 | 50 | 43.65 | 1.330976 | 3.275266 | 1.416398 | 6250 | 2.475778 | 1.416398 | 0.4324529 | 0.7200562 | 0.1870155 | 0.5721023 | 0.9525798 | 0.3273011 | 0.03962321 | 0.8 | 8377.841 | 3.024% | 219.8033 | 380.9113 | 2.65344 | 3.909871 | 0.002434169 | 0.5350383 | 1.665051
| 19.182 | 19182000 | 1.377 | 1.832754 | 1.532654 |  | 125 | 250 | 1830 |  |  | 12.7 | 253.3537 | 132300 | 42 | 33837.44 | 200 | 3.909871 | 1.013% | 48.93182 | 27488230.5 | 2.06229e-05 | 0.003115463 | 52.3 | 50 | 50 | 43.65 | 1.330976 | 3.275266 | 1.532654 | 6250 | 2.475778 | 1.532654 | 0.4679478 | 0.8576334 | 0.2189751 | 0.6190594 | 1.134584 | 0.3832346 | 0.03962321 | 0.8 | 8377.841 | 3.024% | 219.8033 | 412.1758 | 2.65344 | 3.909871 | 0.002670484 | 0.5869812 | 1.832754
| 20 | 20000000 | 1.453 | 1.933909 | 1.598012 |  | 125 | 250 | 1830 |  |  | 12.7 | 253.3537 | 132300 | 42 | 33837.44 | 200 | 3.909871 | 1.013% | 48.93182 | 27488230.5 | 2.150234e-05 | 0.00324832 | 52.3 | 50 | 50 | 43.65 | 1.330976 | 3.275266 | 1.598012 | 6250 | 2.475778 | 1.598012 | 0.487903 | 0.9435599 | 0.2380494 | 0.6454587 | 1.248258 | 0.4166169 | 0.03962321 | 0.8 | 8377.841 | 3.024% | 219.8033 | 429.7527 | 2.65344 | 3.909871 | 0.00280334 | 0.6161834 | 1.933909
| 22.546 | 22546000 | 1.528 | 2.033732 | 1.801439 |  | 125 | 250 | 1830 |  |  | 12.7 | 253.3537 | 132300 | 42 | 33837.44 | 200 | 3.909871 | 1.013% | 48.93182 | 27488230.5 | 2.423959e-05 | 0.003661831 | 52.3 | 50 | 50 | 43.65 | 1.330976 | 3.275266 | 1.801439 | 6250 | 2.475778 | 1.801439 | 0.5500131 | 1.118579 | 0.3025144 | 0.7276256 | 1.479795 | 0.529439 | 0.03962321 | 0.8 | 8377.841 | 3.024% | 219.8033 | 484.4602 | 2.65344 | 3.909871 | 0.003216851 | 0.7070745 | 2.033732
C4P1 | 5 | 5000000 | 0.045 | 0.06004761 | 0.1206397 | CFRP | 125 | 250 | 1830 | Smooth | 2 armadures dim 13 | 12.7 | 253.3537 | 132300 | 33 | 31475.81 | 200 | 4.203228 | 1.013% | 50.47457 | 29167008.2 | 5.446296e-06 | 0.0008143598 | 52.3 | 50 | 50 | 43.65 | 1.334391 | 0.9837536 | 0.1206397 | 6250 | 0.7436206 | 0.1206397 | 0.122632 | 0.00736376 | 0.01503862 | 0.1622329 | 0.009741696 | 0.0263195 | 0.04259614 | 0.8 | 8313.559 | 3.047% | 219.2555 | 107.7398 | 3.84 | 4.203228 | 0.0004886159 | 0.1071317 | 0.06004761 | 5 | 33.455 | 7.5 | 20 | 13.382 | 16.691
| 7.091 | 7091000 | 0.116 | 0.1547894 | 0.1710912 |  | 125 | 250 | 1830 |  |  | 12.7 | 253.3537 | 132300 | 33 | 31475.81 | 200 | 4.203228 | 1.013% | 50.47457 | 29167008.2 | 7.723937e-06 | 0.001154925 | 52.3 | 50 | 50 | 43.65 | 1.334391 | 0.9837536 | 0.1710912 | 6250 | 0.7436206 | 0.1710912 | 0.1739167 | 0.02692047 | 0.03024703 | 0.2300787 | 0.03561374 | 0.05293619 | 0.04259614 | 0.8 | 8313.559 | 3.047% | 219.2555 | 152.7966 | 3.84 | 4.203228 | 0.000692955 | 0.1519342 | 0.1547894
| 8.455 | 8455000 | 0.143 | 0.190818 | 0.2040017 |  | 125 | 250 | 1830 |  |  | 12.7 | 253.3537 | 132300 | 33 | 31475.81 | 200 | 4.203228 | 1.013% | 50.47457 | 29167008.2 | 9.209687e-06 | 0.001377082 | 52.3 | 50 | 50 | 43.65 | 1.334391 | 0.9837536 | 0.2040017 | 6250 | 0.7436206 | 0.2040017 | 0.2073708 | 0.03957007 | 0.04300263 | 0.2743358 | 0.05234819 | 0.07526012 | 0.04259614 | 0.8 | 8313.559 | 3.047% | 219.2555 | 182.188 | 3.84 | 4.203228 | 0.0008262494 | 0.1811597 | 0.190818
| 10 | 10000000 | 0.174 | 0.2321841 | 0.2412794 |  | 125 | 250 | 1830 |  |  | 12.7 | 253.3537 | 132300 | 33 | 31475.81 | 200 | 4.203228 | 1.013% | 50.47457 | 29167008.2 | 1.089259e-05 | 0.00162872 | 52.3 | 50 | 50 | 43.65 | 1.334391 | 0.9837536 | 0.2412794 | 6250 | 0.7436206 | 0.2412794 | 0.2452641 | 0.05694641 | 0.06015446 | 0.3244657 | 0.07533578 | 0.105278 | 0.04259614 | 0.8 | 8313.559 | 3.047% | 219.2555 | 215.4796 | 3.84 | 4.203228 | 0.0009840651 | 0.2157617 | 0.2321841
| 11.455 | 11455000 | 0.201 | 0.2682126 | 0.2763856 |  | 125 | 250 | 1830 |  |  | 12.7 | 253.3537 | 132300 | 33 | 31475.81 | 200 | 4.203228 | 1.013% | 50.47457 | 29167008.2 | 1.247746e-05 | 0.001865698 | 52.3 | 50 | 50 | 43.65 | 1.334391 | 0.9837536 | 0.2763856 | 6250 | 0.7436206 | 0.2763856 | 0.28095 | 0.07535434 | 0.07893289 | 0.3716755 | 0.09968807 | 0.1381427 | 0.04259614 | 0.8 | 8313.559 | 3.047% | 219.2555 | 246.8319 | 3.84 | 4.203228 | 0.001221044 | 0.2677206 | 0.2682126
| 13.636 | 13636000 | 0.246 | 0.3282603 | 0.3290086 |  | 125 | 250 | 1830 |  |  | 12.7 | 253.3537 | 132300 | 33 | 31475.81 | 200 | 4.203228 | 1.013% | 50.47457 | 29167008.2 | 1.485314e-05 | 0.002220922 | 52.3 | 50 | 50 | 43.65 | 1.334391 | 0.9837536 | 0.3290086 | 6250 | 0.7436206 | 0.3290086 | 0.3344421 | 0.109784 | 0.1118515 | 0.4424415 | 0.145236 | 0.1957545 | 0.04259614 | 0.8 | 8313.559 | 3.047% | 219.2555 | 293.828 | 3.84 | 4.203228 | 0.001576267 | 0.3456053 | 0.3282603
| 15 | 15000000 | 0.273 | 0.3642888 | 0.3619191 |  | 125 | 250 | 1830 |  |  | 12.7 | 253.3537 | 132300 | 33 | 31475.81 | 200 | 4.203228 | 1.013% | 50.47457 | 29167008.2 | 1.633889e-05 | 0.002443079 | 52.3 | 50 | 50 | 43.65 | 1.334391 | 0.9837536 | 0.3619191 | 6250 | 0.7436206 | 0.3619191 | 0.3678961 | 0.1340204 | 0.1353475 | 0.4866986 | 0.1772989 | 0.2368755 | 0.04259614 | 0.8 | 8313.559 | 3.047% | 219.2555 | 323.2194 | 3.84 | 4.203228 | 0.001798425 | 0.3943146 | 0.3642888
| 16.636 | 16636000 | 0.313 | 0.4176645 | 0.4013924 |  | 125 | 250 | 1830 |  |  | 12.7 | 253.3537 | 132300 | 33 | 31475.81 | 200 | 4.203228 | 1.013% | 50.47457 | 29167008.2 | 1.812092e-05 | 0.002709538 | 52.3 | 50 | 50 | 43.65 | 1.334391 | 0.9837536 | 0.4013924 | 6250 | 0.7436206 | 0.4013924 | 0.4080213 | 0.170416 | 0.1664814 | 0.5397812 | 0.2254474 | 0.2913638 | 0.04259614 | 0.8 | 8313.559 | 3.047% | 219.2555 | 358.4718 | 3.84 | 4.203228 | 0.002064883 | 0.452737 | 0.4176645
| 18.546 | 18546000 | 0.353 | 0.4710401 | 0.4474768 |  | 125 | 250 | 1830 |  |  | 12.7 | 253.3537 | 132300 | 33 | 31475.81 | 200 | 4.203228 | 1.013% | 50.47457 | 29167008.2 | 2.02014e-05 | 0.003020623 | 52.3 | 50 | 50 | 43.65 | 1.334391 | 0.9837536 | 0.4474768 | 6250 | 0.7436206 | 0.4474768 | 0.4548667 | 0.2142605 | 0.2069037 | 0.6017542 | 0.2834504 | 0.3621081 | 0.04259614 | 0.8 | 8313.559 | 3.047% | 219.2555 | 399.6285 | 3.84 | 4.203228 | 0.002375969 | 0.5209442 | 0.4710401
| 20 | 20000000 | 0.384 | 0.5124063 | 0.4825588 |  | 125 | 250 | 1830 |  |  | 12.7 | 253.3537 | 132300 | 33 | 31475.81 | 200 | 4.203228 | 1.013% | 50.47457 | 29167008.2 | 2.178518e-05 | 0.003257439 | 52.3 | 50 | 50 | 43.65 | 1.334391 | 0.9837536 | 0.4825588 | 6250 | 0.7436206 | 0.4825588 | 0.4905281 | 0.2513497 | 0.2406178 | 0.6489315 | 0.3325166 | 0.4211121 | 0.04259614 | 0.8 | 8313.559 | 3.047% | 219.2555 | 430.9592 | 3.84 | 4.203228 | 0.002612785 | 0.5728674 | 0.5124063
| 21.909 | 21909000 | 0.425 | 0.5671163 | 0.5286191 |  | 125 | 250 | 1830 |  |  | 12.7 | 253.3537 | 132300 | 33 | 31475.81 | 200 | 4.203228 | 1.013% | 50.47457 | 29167008.2 | 2.386458e-05 | 0.003568362 | 52.3 | 50 | 50 | 43.65 | 1.334391 | 0.9837536 | 0.5286191 | 6250 | 0.7436206 | 0.5286191 | 0.537349 | 0.3047394 | 0.288744 | 0.710872 | 0.4031471 | 0.505339 | 0.04259614 | 0.8 | 8313.559 | 3.047% | 219.2555 | 472.0942 | 3.84 | 4.203228 | 0.002923707 | 0.6410389 | 0.5671163
| 23.818 | 23818000 | 0.465 | 0.6204919 | 0.5746793 |  | 125 | 250 | 1830 |  |  | 12.7 | 253.3537 | 132300 | 33 | 31475.81 | 200 | 4.203228 | 1.013% | 50.47457 | 29167008.2 | 2.594398e-05 | 0.003879284 | 52.3 | 50 | 50 | 43.65 | 1.334391 | 0.9837536 | 0.5746793 | 6250 | 0.7436206 | 0.5746793 | 0.5841699 | 0.3624727 | 0.3412545 | 0.7728125 | 0.4795239 | 0.5972392 | 0.04259614 | 0.8 | 8313.559 | 3.047% | 219.2555 | 513.2293 | 3.84 | 4.203228 | 0.00323463 | 0.7092104 | 0.6204919
| 25 | 25000000 | 0.492 | 0.6565205 | 0.6031985 |  | 125 | 250 | 1830 |  |  | 12.7 | 253.3537 | 132300 | 33 | 31475.81 | 200 | 4.203228 | 1.013% | 50.47457 | 29167008.2 | 2.723148e-05 | 0.004071799 | 52.3 | 50 | 50 | 43.65 | 1.334391 | 0.9837536 | 0.6031985 | 6250 | 0.7436206 | 0.6031985 | 0.6131602 | 0.4025522 | 0.3759654 | 0.8111644 | 0.532546 | 0.6579876 | 0.04259614 | 0.8 | 8313.559 | 3.047% | 219.2555 | 538.699 | 3.84 | 4.203228 | 0.003427144 | 0.7514203 | 0.6565205
| 26.727 | 26727000 | 0.523 | 0.6978866 | 0.6448675 |  | 125 | 250 | 1830 |  |  | 12.7 | 253.3537 | 132300 | 33 | 31475.81 | 200 | 4.203228 | 1.013% | 50.47457 | 29167008.2 | 2.911263e-05 | 0.004353079 | 52.3 | 50 | 50 | 43.65 | 1.334391 | 0.9837536 | 0.6448675 | 6250 | 0.7436206 | 0.6448675 | 0.6555173 | 0.4574767 | 0.4297029 | 0.8671996 | 0.605207 | 0.7520351 | 0.04259614 | 0.8 | 8313.559 | 3.047% | 219.2555 | 575.9123 | 3.84 | 4.203228 | 0.003708424 | 0.8130924 | 0.6978866
| 28.818 | 28818000 | 0.572 | 0.7632718 | 0.695319 |  | 125 | 250 | 1830 |  |  | 12.7 | 253.3537 | 132300 | 33 | 31475.81 | 200 | 4.203228 | 1.013% | 50.47457 | 29167008.2 | 3.139027e-05 | 0.004693644 | 52.3 | 50 | 50 | 43.65 | 1.334391 | 0.9837536 | 0.695319 | 6250 | 0.7436206 | 0.695319 | 0.706802 | 0.539482 | 0.499569 | 0.9350454 | 0.7136938 | 0.8743099 | 0.04259614 | 0.8 | 8313.559 | 3.047% | 219.2555 | 620.9691 | 3.84 | 4.203228 | 0.004048989 | 0.8877632 | 0.7632718
| 30 | 30000000 | 0.603 | 0.8046379 | 0.7238382 |  | 125 | 250 | 1830 |  |  | 12.7 | 253.3537 | 132300 | 33 | 31475.81 | 200 | 4.203228 | 1.013% | 50.47457 | 29167008.2 | 3.267778e-05 | 0.004886159 | 52.3 | 50 | 50 | 43.65 | 1.334391 | 0.9837536 | 0.7238382 | 6250 | 0.7436206 | 0.7238382 | 0.7357922 | 0.5920463 | 0.5413901 | 0.9733972 | 0.7832324 | 0.9475022 | 0.04259614 | 0.8 | 8313.559 | 3.047% | 219.2555 | 646.4388 | 3.84 | 4.203228 | 0.004241504 | 0.9299731 | 0.8046379
| 31.636 | 31636000 | 0.644 | 0.859348 | 0.7633115 |  | 125 | 250 | 1830 |  |  | 12.7 | 253.3537 | 132300 | 33 | 31475.81 | 200 | 4.203228 | 1.013% | 50.47457 | 29167008.2 | 3.445981e-05 | 0.005152617 | 52.3 | 50 | 50 | 43.65 | 1.334391 | 0.9837536 | 0.7633115 | 6250 | 0.7436206 | 0.7633115 | 0.7759174 | 0.666783 | 0.6020478 | 1.02648 | 0.8821034 | 1.053661 | 0.04259614 | 0.8 | 8313.559 | 3.047% | 219.2555 | 681.6912 | 3.84 | 4.203228 | 0.004507963 | 0.9883956 | 0.859348
| 33.455 | 33455000 | 0.684 | 0.9127236 | 0.8072003 |  | 125 | 250 | 1830 |  |  | 12.7 | 253.3537 | 132300 | 33 | 31475.81 | 200 | 4.203228 | 1.013% | 50.47457 | 29167008.2 | 3.644117e-05 | 0.005448881 | 52.3 | 50 | 50 | 43.65 | 1.334391 | 0.9837536 | 0.8072003 | 6250 | 0.7436206 | 0.8072003 | 0.8205309 | 0.748918 | 0.673271 | 1.0855 | 0.9907617 | 1.178311 | 0.04259614 | 0.8 | 8313.559 | 3.047% | 219.2555 | 720.887 | 3.84 | 4.203228 | 0.004804227 | 1.053353 | 0.9127236
[43 empty] | barres corrugades | barres llises
[42 empty] | k1 | 0.8 | 1.6
[43 empty] | Flexió | Tracció
[42 empty] | k2 | 0.5 | 1
[42 empty] | k3 | 3.4
[42 empty] | k4 | 0.425
[42 empty] | Càrrega | instantania o curta durada | permanents o repetides
[42 empty] | kt | 0.6 | 0.4
[43 empty] | barres corrugades | barres llises
[42 empty] | beta1 | 1 | 0.5
[42 empty] | Càrrega | curta durada | llarga durada
[42 empty] | beta2 | 1 | 0.5
Note on B3: Lee 2010_Flexural Cracks in FRC Beams with FRP Bars
Note on AA3: buscant spacing (cntrl F) he trobat que des de cada barra a la superfície de la secció hi ha 50 mm. No sé ben bé si és això. Cbarris: no, no és això. El que volia dir el text era la separació entre estreps. Jo optaria per agafar b - 30x2-diametre/2
Note on M4: The GFRP bars have a helically-wound fiber on the outside of the bar to produce surface deformations and are coated with a coarse silica sand to improve its bond to concrete.
Note on M46: The CFRP bars are also formed using the pultrusion method, and contain carbon fibers in a thermosetting resin matrix. The CFRP bars have no surface coatings or deformations

## Lee_2010_totes fissures
[7 empty] | Dimensions de la biga |  |  | Armadura
Specimen | Moment (kN·m) | Moment (N·mm) | wexp (mm) | w_exp_tensile | w (ACI 440,1R-06) | Material | b (mm) | h (mm) | L (mm) | Acabat | Reinforcement configuration | ø nominal (mm) | Af (mm^2) | Ef (MPa) | fc | Ec (MPa) | d (mm) | n | ρ | x (mm) | Icr (mm^4) | C (mm^-1) | ebsilon f | s (mm) | dc | cover | beta | k | w (ACI 440,1R-06) | Ai | wi*Ai | Ai^2 | n·ρ | d/h | Mcr | Mu | Mcr,st | Ms_1 | Ms_2 | Ms_promig |  | SUMA(wi·Ai) | SUMA(Ai^2) | k
G2N0 - Crack 1 | 3.183 | 3183000 | 0.216 | 0.2742374 | 0.5872649 | GFRP | 125 | 250 | 1830 | Wrapped | 2 armadures dim 6 | 6.4 | 64.33982 | 37800 | 43 | 34077.15 | 200 | 1.109248 | 0.2574% | 14.55208 | 2582839.2 | 3.616397e-05 | 0.006706532 | 18.6 | 50 | 50 | 1.269617 | 0.6780751 | 0.5872649 | 0.8660766 | 0.2375106 | 0.7500886 | 0.002854752 | 0.8 | 3.183 | 5.706 | 4.7745 | 12.732 | 2.2824 | 7.5072 | G2NO - Crack 1 | 18.70184 | 27.58078 | 0.6780751
| 3.469 | 3469000 | 0.357 | 0.4532534 | 0.6400321 |  | 125 | 250 | 1830 |  |  | 6.4 | 64.33982 | 37800 | 43 | 34077.15 | 200 | 1.109248 | 0.2574% | 14.55208 | 2582839.2 | 3.941338e-05 | 0.00730913 | 18.6 | 50 | 50 | 1.269617 | 0.6780751 | 0.6400321 | 0.9438956 | 0.4278239 | 0.8909389 | 0.002854752 | 0.8 | [6 empty] | G2NO - Crack 2 | 8.956203 | 16.67855 | 0.5369894
| 3.756 | 3756000 | 0.416 | 0.5281609 | 0.6929837 |  | 125 | 250 | 1830 |  |  | 6.4 | 64.33982 | 37800 | 43 | 34077.15 | 200 | 1.109248 | 0.2574% | 14.55208 | 2582839.2 | 4.267416e-05 | 0.007913834 | 18.6 | 50 | 50 | 1.269617 | 0.6780751 | 0.6929837 | 1.021987 | 0.5397734 | 1.044457 | 0.002854752 | 0.8 | [6 empty] | G2P1 - Crack 1 | 22.83317 | 58.20932 | 0.3922596
| 3.871 | 3871000 | 0.486 | 0.6170341 | 0.7142012 |  | 125 | 250 | 1830 |  |  | 6.4 | 64.33982 | 37800 | 43 | 34077.15 | 200 | 1.109248 | 0.2574% | 14.55208 | 2582839.2 | 4.398074e-05 | 0.008156137 | 18.6 | 50 | 50 | 1.269617 | 0.6780751 | 0.7142012 | 1.053278 | 0.6499082 | 1.109394 | 0.002854752 | 0.8 | [6 empty] | G2P1 - Crack 2 | 7.036322 | 30.06776 | 0.2340155
| 4.014 | 4014000 | 0.508 | 0.6449657 | 0.7405848 |  | 125 | 250 | 1830 |  |  | 6.4 | 64.33982 | 37800 | 43 | 34077.15 | 200 | 1.109248 | 0.2574% | 14.55208 | 2582839.2 | 4.560545e-05 | 0.008457436 | 18.6 | 50 | 50 | 1.269617 | 0.6780751 | 0.7405848 | 1.092187 | 0.7044232 | 1.192873 | 0.002854752 | 0.8 | [6 empty] | G4N0 - Crack 1 | 1.558388 | 1.81909 | 0.8566853
| 4.272 | 4272000 | 0.546 | 0.6932111 | 0.7881859 |  | 125 | 250 | 1830 |  |  | 6.4 | 64.33982 | 37800 | 43 | 34077.15 | 200 | 1.109248 | 0.2574% | 14.55208 | 2582839.2 | 4.853675e-05 | 0.009001038 | 18.6 | 50 | 50 | 1.269617 | 0.6780751 | 0.7881859 | 1.162387 | 0.8057799 | 1.351145 | 0.002854752 | 0.8 | [6 empty] | G4NO - Crack 2 | 1.077439 | 1.495027 | 0.7206818
| 4.387 | 4387000 | 0.616 | 0.7820844 | 0.8094035 |  | 125 | 250 | 1830 |  |  | 6.4 | 64.33982 | 37800 | 43 | 34077.15 | 200 | 1.109248 | 0.2574% | 14.55208 | 2582839.2 | 4.984333e-05 | 0.009243342 | 18.6 | 50 | 50 | 1.269617 | 0.6780751 | 0.8094035 | 1.193678 | 0.9335571 | 1.424868 | 0.002854752 | 0.8 | [6 empty] | G4N0 - Crack 3 | 1.137809 | 1.661004 | 0.6850133
| 4.559 | 4559000 | 0.659 | 0.8366779 | 0.8411375 |  | 125 | 250 | 1830 |  |  | 6.4 | 64.33982 | 37800 | 43 | 34077.15 | 200 | 1.109248 | 0.2574% | 14.55208 | 2582839.2 | 5.179752e-05 | 0.009605743 | 18.6 | 50 | 50 | 1.269617 | 0.6780751 | 0.8411375 | 1.240479 | 1.037881 | 1.538787 | 0.002854752 | 0.8 | [6 empty] | G4P1 - Crack 1 | 2.257781 | 3.913259 | 0.5769568
| 4.731 | 4731000 | 0.681 | 0.8646095 | 0.8728716 |  | 125 | 250 | 1830 |  |  | 6.4 | 64.33982 | 37800 | 43 | 34077.15 | 200 | 1.109248 | 0.2574% | 14.55208 | 2582839.2 | 5.375172e-05 | 0.009968144 | 18.6 | 50 | 50 | 1.269617 | 0.6780751 | 0.8728716 | 1.287279 | 1.112993 | 1.657087 | 0.002854752 | 0.8 | [6 empty] | G4P1 - Crack 2 | 3.301415 | 9.409013 | 0.3508779
| 4.875 | 4875000 | 0.727 | 0.9230119 | 0.8994397 |  | 125 | 250 | 1830 |  |  | 6.4 | 64.33982 | 37800 | 43 | 34077.15 | 200 | 1.109248 | 0.2574% | 14.55208 | 2582839.2 | 5.538779e-05 | 0.01027155 | 18.6 | 50 | 50 | 1.269617 | 0.6780751 | 0.8994397 | 1.32646 | 1.224339 | 1.759497 | 0.002854752 | 0.8 | [6 empty] | G4P1 - Crack 3 | 3.739183 | 7.117719 | 0.5253344
| 5.018 | 5018000 | 0.741 | 0.9407866 | 0.9258233 |  | 125 | 250 | 1830 |  |  | 6.4 | 64.33982 | 37800 | 43 | 34077.15 | 200 | 1.109248 | 0.2574% | 14.55208 | 2582839.2 | 5.70125e-05 | 0.01057285 | 18.6 | 50 | 50 | 1.269617 | 0.6780751 | 0.9258233 | 1.36537 | 1.284522 | 1.864235 | 0.002854752 | 0.8 | [6 empty] | G4P1 - Crack 4 | 4.667889 | 10.47963 | 0.445425
| 5.133 | 5133000 | 0.797 | 1.011885 | 0.9470408 |  | 125 | 250 | 1830 |  |  | 6.4 | 64.33982 | 37800 | 43 | 34077.15 | 200 | 1.109248 | 0.2574% | 14.55208 | 2582839.2 | 5.831908e-05 | 0.01081515 | 18.6 | 50 | 50 | 1.269617 | 0.6780751 | 0.9470408 | 1.396661 | 1.41326 | 1.950661 | 0.002854752 | 0.8 | [6 empty] | G4P1 - Crack 5 | 1.972947 | 12.96547 | 0.1521694
| 5.189 | 5189000 | 0.816 | 1.036008 | 0.9573728 |  | 125 | 250 | 1830 |  |  | 6.4 | 64.33982 | 37800 | 43 | 34077.15 | 200 | 1.109248 | 0.2574% | 14.55208 | 2582839.2 | 5.895533e-05 | 0.01093314 | 18.6 | 50 | 50 | 1.269617 | 0.6780751 | 0.9573728 | 1.411898 | 1.462737 | 1.993456 | 0.002854752 | 0.8 | [6 empty] | G4P1 - Crack 6 | 3.279114 | 9.748881 | 0.3363579
| 5.305 | 5305000 | 0.841 | 1.067748 | 0.9787749 |  | 125 | 250 | 1830 |  |  | 6.4 | 64.33982 | 37800 | 43 | 34077.15 | 200 | 1.109248 | 0.2574% | 14.55208 | 2582839.2 | 6.027328e-05 | 0.01117755 | 18.6 | 50 | 50 | 1.269617 | 0.6780751 | 0.9787749 | 1.443461 | 1.541253 | 2.08358 | 0.002854752 | 0.8 | [6 empty] | C2N0 - Crack 1 | 27.4828 | 15.27209 | 1.799545
| 5.477 | 5477000 | 0.878 | 1.114724 | 1.010509 |  | 125 | 250 | 1830 |  |  | 6.4 | 64.33982 | 37800 | 43 | 34077.15 | 200 | 1.109248 | 0.2574% | 14.55208 | 2582839.2 | 6.222747e-05 | 0.01153995 | 18.6 | 50 | 50 | 1.269617 | 0.6780751 | 1.010509 | 1.490261 | 1.66123 | 2.220878 | 0.002854752 | 0.8 | [6 empty] | C2N0 - Crack 2 | 25.16272 | 16.72162 | 1.504802
| 5.62 | 5620000 | 0.914 | 1.16043 | 1.036893 |  | 125 | 250 | 1830 |  |  | 6.4 | 64.33982 | 37800 | 43 | 34077.15 | 200 | 1.109248 | 0.2574% | 14.55208 | 2582839.2 | 6.385218e-05 | 0.01184125 | 18.6 | 50 | 50 | 1.269617 | 0.6780751 | 1.036893 | 1.529171 | 1.774496 | 2.338363 | 0.002854752 | 0.8 | [6 empty] | C2P1 - Crack 1 | 17.85978 | 16.28923 | 1.096416
| 5.706 | 5706000 | 0.959 | 1.217563 | 1.05276 |  | 125 | 250 | 1830 |  |  | 6.4 | 64.33982 | 37800 | 43 | 34077.15 | 200 | 1.109248 | 0.2574% | 14.55208 | 2582839.2 | 6.482928e-05 | 0.01202245 | 18.6 | 50 | 50 | 1.269617 | 0.6780751 | 1.05276 | 1.552571 | 1.890353 | 2.410476 | 0.002854752 | 0.8 | [6 empty] | C2P1 - Crack 2 | 1.829608 | 3.050036 | 0.5998644
G2N0 - Crack 2 | 3.986 | 3986000 | 0.308 | 0.3910422 | 0.5824018 | GFRP | 125 | 250 | 1830 | Wrapped | 2 armadures dim 6 | 6.4 | 64.33982 | 37800 | 43 | 34077.15 | 200 | 1.109248 | 0.2574% | 14.55208 | 2582839.2 | 4.528733e-05 | 0.008398441 | 18.6 | 50 | 50 | 1.269617 | 0.5369894 | 0.5824018 | 1.084568 | 0.424112 | 1.176289 | 0.002854752 | 0.8 | 3.986 | 5.133 | 5.979 | 15.944 | 2.0532 | 8.9986 | C2P1 - Crack 3 | 5.326384 | 17.45949 | 0.3050711
| 4.157 | 4157000 | 0.367 | 0.4659496 | 0.6073869 |  | 125 | 250 | 1830 |  |  | 6.4 | 64.33982 | 37800 | 43 | 34077.15 | 200 | 1.109248 | 0.2574% | 14.55208 | 2582839.2 | 4.723016e-05 | 0.008758735 | 18.6 | 50 | 50 | 1.269617 | 0.5369894 | 0.6073869 | 1.131097 | 0.527034 | 1.279379 | 0.002854752 | 0.8 | [6 empty] | C4N0 - Crack 1 | 7.614602 | 1.845241 | 4.126616
| 4.416 | 4416000 | 0.408 | 0.5180039 | 0.6452299 |  | 125 | 250 | 1830 |  |  | 6.4 | 64.33982 | 37800 | 43 | 34077.15 | 200 | 1.109248 | 0.2574% | 14.55208 | 2582839.2 | 5.017282e-05 | 0.009304444 | 18.6 | 50 | 50 | 1.269617 | 0.5369894 | 0.6452299 | 1.201569 | 0.6224175 | 1.443768 | 0.002854752 | 0.8 | [6 empty] | C4N0 - Crack 2 | 8.901713 | 2.618985 | 3.398916
| 4.559 | 4559000 | 0.446 | 0.5662494 | 0.6661239 |  | 125 | 250 | 1830 |  |  | 6.4 | 64.33982 | 37800 | 43 | 34077.15 | 200 | 1.109248 | 0.2574% | 14.55208 | 2582839.2 | 5.179752e-05 | 0.009605743 | 18.6 | 50 | 50 | 1.269617 | 0.5369894 | 0.6661239 | 1.240479 | 0.7024202 | 1.538787 | 0.002854752 | 0.8 | [6 empty] | C4N0 - Crack 3 | 1.700807 | 0.5671948 | 2.998629
| 4.731 | 4731000 | 0.486 | 0.6170341 | 0.6912551 |  | 125 | 250 | 1830 |  |  | 6.4 | 64.33982 | 37800 | 43 | 34077.15 | 200 | 1.109248 | 0.2574% | 14.55208 | 2582839.2 | 5.375172e-05 | 0.009968144 | 18.6 | 50 | 50 | 1.269617 | 0.5369894 | 0.6912551 | 1.287279 | 0.7942949 | 1.657087 | 0.002854752 | 0.8 | [6 empty] | C4P1 - Crack 1 | 3.308218 | 2.782372 | 1.188992
| 4.903 | 4903000 | 0.543 | 0.6894023 | 0.7163863 |  | 125 | 250 | 1830 |  |  | 6.4 | 64.33982 | 37800 | 43 | 34077.15 | 200 | 1.109248 | 0.2574% | 14.55208 | 2582839.2 | 5.570591e-05 | 0.01033055 | 18.6 | 50 | 50 | 1.269617 | 0.5369894 | 0.7163863 | 1.334079 | 0.9197171 | 1.779767 | 0.002854752 | 0.8 | [6 empty] | C4P1 - Crack 2 | 3.418288 | 4.008393 | 0.8527826
| 5.018 | 5018000 | 0.578 | 0.7338389 | 0.7331892 |  | 125 | 250 | 1830 |  |  | 6.4 | 64.33982 | 37800 | 43 | 34077.15 | 200 | 1.109248 | 0.2574% | 14.55208 | 2582839.2 | 5.70125e-05 | 0.01057285 | 18.6 | 50 | 50 | 1.269617 | 0.5369894 | 0.7331892 | 1.36537 | 1.001962 | 1.864235 | 0.002854752 | 0.8 | [6 empty] | C4P1 - Crack 3 | 2.173914 | 3.593242 | 0.6050008
| 5.161 | 5161000 | 0.632 | 0.8023982 | 0.7540832 |  | 125 | 250 | 1830 |  |  | 6.4 | 64.33982 | 37800 | 43 | 34077.15 | 200 | 1.109248 | 0.2574% | 14.55208 | 2582839.2 | 5.863721e-05 | 0.01087415 | 18.6 | 50 | 50 | 1.269617 | 0.5369894 | 0.7540832 | 1.404279 | 1.126791 | 1.972001 | 0.002854752 | 0.8 | [6 empty] | C4P1 - Crack 4 | 1.792141 | 3.959392 | 0.4526304
| 5.219 | 5219000 | 0.703 | 0.8925411 | 0.7625577 |  | 125 | 250 | 1830 |  |  | 6.4 | 64.33982 | 37800 | 43 | 34077.15 | 200 | 1.109248 | 0.2574% | 14.55208 | 2582839.2 | 5.929618e-05 | 0.01099635 | 18.6 | 50 | 50 | 1.269617 | 0.5369894 | 0.7625577 | 1.420061 | 1.267463 | 2.016573 | 0.002854752 | 0.8
| 5.133 | 5133000 | 0.841 | 1.067748 | 0.7499921 |  | 125 | 250 | 1830 |  |  | 6.4 | 64.33982 | 37800 | 43 | 34077.15 | 200 | 1.109248 | 0.2574% | 14.55208 | 2582839.2 | 5.831908e-05 | 0.01081515 | 18.6 | 50 | 50 | 1.269617 | 0.5369894 | 0.7499921 | 1.396661 | 1.491282 | 1.950661 | 0.002854752 | 0.8
G2P1 - Crack 1 | 3.986 | 3986000 | 0.057 | 0.07242668 | 0.4262882 | GFRP | 125 | 250 | 1830 | Wrapped | 2 armadures dim 6 | 6.4 | 64.33982 | 37800 | 31 | 30890.94 | 200 | 1.22366 | 0.2574% | 15.25515 | 2835031.8 | 4.551433e-05 | 0.008408538 | 18.6 | 50 | 50 | 1.270644 | 0.3922596 | 0.4262882 | 1.08675 | 0.0787097 | 1.181026 | 0.003149201 | 0.8 | 3.986 | 6.538 | 5.979 | 15.944 | 2.6152 | 9.2796
| 4.1 | 4100000 | 0.081 | 0.1029221 | 0.43848 |  | 125 | 250 | 1830 |  |  | 6.4 | 64.33982 | 37800 | 31 | 30890.94 | 200 | 1.22366 | 0.2574% | 15.25515 | 2835031.8 | 4.681605e-05 | 0.008649024 | 18.6 | 50 | 50 | 1.270644 | 0.3922596 | 0.43848 | 1.117831 | 0.1150496 | 1.249546 | 0.003149201 | 0.8
| 4.129 | 4129000 | 0.111 | 0.1410414 | 0.4415815 |  | 125 | 250 | 1830 |  |  | 6.4 | 64.33982 | 37800 | 31 | 30890.94 | 200 | 1.22366 | 0.2574% | 15.25515 | 2835031.8 | 4.714718e-05 | 0.0087102 | 18.6 | 50 | 50 | 1.270644 | 0.3922596 | 0.4415815 | 1.125738 | 0.1587757 | 1.267285 | 0.003149201 | 0.8
| 4.186 | 4186000 | 0.13 | 0.1651837 | 0.4476774 |  | 125 | 250 | 1830 |  |  | 6.4 | 64.33982 | 37800 | 31 | 30890.94 | 200 | 1.22366 | 0.2574% | 15.25515 | 2835031.8 | 4.779804e-05 | 0.008830442 | 18.6 | 50 | 50 | 1.270644 | 0.3922596 | 0.4476774 | 1.141278 | 0.1885205 | 1.302516 | 0.003149201 | 0.8
| 4.272 | 4272000 | 0.143 | 0.181702 | 0.4568748 |  | 125 | 250 | 1830 |  |  | 6.4 | 64.33982 | 37800 | 31 | 30890.94 | 200 | 1.22366 | 0.2574% | 15.25515 | 2835031.8 | 4.878004e-05 | 0.009011861 | 18.6 | 50 | 50 | 1.270644 | 0.3922596 | 0.4568748 | 1.164726 | 0.211633 | 1.356586 | 0.003149201 | 0.8
| 4.416 | 4416000 | 0.17 | 0.2160094 | 0.4722751 |  | 125 | 250 | 1830 |  |  | 6.4 | 64.33982 | 37800 | 31 | 30890.94 | 200 | 1.22366 | 0.2574% | 15.25515 | 2835031.8 | 5.042431e-05 | 0.009315631 | 18.6 | 50 | 50 | 1.270644 | 0.3922596 | 0.4722751 | 1.203986 | 0.2600723 | 1.449582 | 0.003149201 | 0.8
| 4.616 | 4616000 | 0.205 | 0.2604819 | 0.4936644 |  | 125 | 250 | 1830 |  |  | 6.4 | 64.33982 | 37800 | 31 | 30890.94 | 200 | 1.22366 | 0.2574% | 15.25515 | 2835031.8 | 5.270802e-05 | 0.009737535 | 18.6 | 50 | 50 | 1.270644 | 0.3922596 | 0.4936644 | 1.258514 | 0.3278202 | 1.583858 | 0.003149201 | 0.8
| 4.788 | 4788000 | 0.249 | 0.3163902 | 0.5120591 |  | 125 | 250 | 1830 |  |  | 6.4 | 64.33982 | 37800 | 31 | 30890.94 | 200 | 1.22366 | 0.2574% | 15.25515 | 2835031.8 | 5.467201e-05 | 0.01010037 | 18.6 | 50 | 50 | 1.270644 | 0.3922596 | 0.5120591 | 1.305409 | 0.4130186 | 1.704092 | 0.003149201 | 0.8
| 4.759 | 4759000 | 0.27 | 0.3430738 | 0.5089577 |  | 125 | 250 | 1830 |  |  | 6.4 | 64.33982 | 37800 | 31 | 30890.94 | 200 | 1.22366 | 0.2574% | 15.25515 | 2835031.8 | 5.434087e-05 | 0.0100392 | 18.6 | 50 | 50 | 1.270644 | 0.3922596 | 0.5089577 | 1.297502 | 0.4451389 | 1.683512 | 0.003149201 | 0.8
| 4.903 | 4903000 | 0.284 | 0.3608628 | 0.524358 |  | 125 | 250 | 1830 |  |  | 6.4 | 64.33982 | 37800 | 31 | 30890.94 | 200 | 1.22366 | 0.2574% | 15.25515 | 2835031.8 | 5.598514e-05 | 0.01034297 | 18.6 | 50 | 50 | 1.270644 | 0.3922596 | 0.524358 | 1.336762 | 0.4823878 | 1.786934 | 0.003149201 | 0.8
| 5.075 | 5075000 | 0.308 | 0.3913582 | 0.5427527 |  | 125 | 250 | 1830 |  |  | 6.4 | 64.33982 | 37800 | 31 | 30890.94 | 200 | 1.22366 | 0.2574% | 15.25515 | 2835031.8 | 5.794913e-05 | 0.0107058 | 18.6 | 50 | 50 | 1.270644 | 0.3922596 | 0.5427527 | 1.383657 | 0.5415055 | 1.914506 | 0.003149201 | 0.8
| 5.247 | 5247000 | 0.346 | 0.4396427 | 0.5611475 |  | 125 | 250 | 1830 |  |  | 6.4 | 64.33982 | 37800 | 31 | 30890.94 | 200 | 1.22366 | 0.2574% | 15.25515 | 2835031.8 | 5.991312e-05 | 0.01106864 | 18.6 | 50 | 50 | 1.270644 | 0.3922596 | 0.5611475 | 1.430551 | 0.6289314 | 2.046477 | 0.003149201 | 0.8
| 5.391 | 5391000 | 0.376 | 0.477762 | 0.5765478 |  | 125 | 250 | 1830 |  |  | 6.4 | 64.33982 | 37800 | 31 | 30890.94 | 200 | 1.22366 | 0.2574% | 15.25515 | 2835031.8 | 6.155739e-05 | 0.01137241 | 18.6 | 50 | 50 | 1.270644 | 0.3922596 | 0.5765478 | 1.469812 | 0.7022201 | 2.160346 | 0.003149201 | 0.8
| 5.563 | 5563000 | 0.411 | 0.5222345 | 0.5949426 |  | 125 | 250 | 1830 |  |  | 6.4 | 64.33982 | 37800 | 31 | 30890.94 | 200 | 1.22366 | 0.2574% | 15.25515 | 2835031.8 | 6.352138e-05 | 0.01173525 | 18.6 | 50 | 50 | 1.270644 | 0.3922596 | 0.5949426 | 1.516706 | 0.7920762 | 2.300397 | 0.003149201 | 0.8
| 5.706 | 5706000 | 0.449 | 0.5705189 | 0.6102359 |  | 125 | 250 | 1830 |  |  | 6.4 | 64.33982 | 37800 | 31 | 30890.94 | 200 | 1.22366 | 0.2574% | 15.25515 | 2835031.8 | 6.515423e-05 | 0.01203691 | 18.6 | 50 | 50 | 1.270644 | 0.3922596 | 0.6102359 | 1.555694 | 0.8875528 | 2.420183 | 0.003149201 | 0.8
| 5.878 | 5878000 | 0.492 | 0.6251566 | 0.6286307 |  | 125 | 250 | 1830 |  |  | 6.4 | 64.33982 | 37800 | 31 | 30890.94 | 200 | 1.22366 | 0.2574% | 15.25515 | 2835031.8 | 6.711822e-05 | 0.01239975 | 18.6 | 50 | 50 | 1.270644 | 0.3922596 | 0.6286307 | 1.602588 | 1.001869 | 2.568289 | 0.003149201 | 0.8
| 5.993 | 5993000 | 0.53 | 0.6734411 | 0.6409295 |  | 125 | 250 | 1830 |  |  | 6.4 | 64.33982 | 37800 | 31 | 30890.94 | 200 | 1.22366 | 0.2574% | 15.25515 | 2835031.8 | 6.843136e-05 | 0.01264234 | 18.6 | 50 | 50 | 1.270644 | 0.3922596 | 0.6409295 | 1.633942 | 1.100364 | 2.669766 | 0.003149201 | 0.8
| 6.107 | 6107000 | 0.565 | 0.7179136 | 0.6531214 |  | 125 | 250 | 1830 |  |  | 6.4 | 64.33982 | 37800 | 31 | 30890.94 | 200 | 1.22366 | 0.2574% | 15.25515 | 2835031.8 | 6.973307e-05 | 0.01288283 | 18.6 | 50 | 50 | 1.270644 | 0.3922596 | 0.6531214 | 1.665023 | 1.195343 | 2.772302 | 0.003149201 | 0.8
| 6.222 | 6222000 | 0.619 | 0.7865283 | 0.6654202 |  | 125 | 250 | 1830 |  |  | 6.4 | 64.33982 | 37800 | 31 | 30890.94 | 200 | 1.22366 | 0.2574% | 15.25515 | 2835031.8 | 7.10462e-05 | 0.01312542 | 18.6 | 50 | 50 | 1.270644 | 0.3922596 | 0.6654202 | 1.696377 | 1.334249 | 2.877695 | 0.003149201 | 0.8
| 6.337 | 6337000 | 0.662 | 0.841166 | 0.677719 |  | 125 | 250 | 1830 |  |  | 6.4 | 64.33982 | 37800 | 31 | 30890.94 | 200 | 1.22366 | 0.2574% | 15.25515 | 2835031.8 | 7.235934e-05 | 0.01336802 | 18.6 | 50 | 50 | 1.270644 | 0.3922596 | 0.677719 | 1.727731 | 1.453308 | 2.985053 | 0.003149201 | 0.8
| 6.452 | 6452000 | 0.711 | 0.9034276 | 0.6900179 |  | 125 | 250 | 1830 |  |  | 6.4 | 64.33982 | 37800 | 31 | 30890.94 | 200 | 1.22366 | 0.2574% | 15.25515 | 2835031.8 | 7.367247e-05 | 0.01361061 | 18.6 | 50 | 50 | 1.270644 | 0.3922596 | 0.6900179 | 1.759085 | 1.589205 | 3.094378 | 0.003149201 | 0.8
| 6.337 | 6337000 | 0.751 | 0.9542533 | 0.677719 |  | 125 | 250 | 1830 |  |  | 6.4 | 64.33982 | 37800 | 31 | 30890.94 | 200 | 1.22366 | 0.2574% | 15.25515 | 2835031.8 | 7.235934e-05 | 0.01336802 | 18.6 | 50 | 50 | 1.270644 | 0.3922596 | 0.677719 | 1.727731 | 1.648693 | 2.985053 | 0.003149201 | 0.8
| 6.51 | 6510000 | 0.773 | 0.9822075 | 0.6962207 |  | 125 | 250 | 1830 |  |  | 6.4 | 64.33982 | 37800 | 31 | 30890.94 | 200 | 1.22366 | 0.2574% | 15.25515 | 2835031.8 | 7.433475e-05 | 0.01373296 | 18.6 | 50 | 50 | 1.270644 | 0.3922596 | 0.6962207 | 1.774898 | 1.743318 | 3.150262 | 0.003149201 | 0.8
| 6.595 | 6595000 | 0.792 | 1.00635 | 0.7053112 |  | 125 | 250 | 1830 |  |  | 6.4 | 64.33982 | 37800 | 31 | 30890.94 | 200 | 1.22366 | 0.2574% | 15.25515 | 2835031.8 | 7.530532e-05 | 0.01391227 | 18.6 | 50 | 50 | 1.270644 | 0.3922596 | 0.7053112 | 1.798072 | 1.809489 | 3.233064 | 0.003149201 | 0.8
| 6.652 | 6652000 | 0.811 | 1.030492 | 0.7114071 |  | 125 | 250 | 1830 |  |  | 6.4 | 64.33982 | 37800 | 31 | 30890.94 | 200 | 1.22366 | 0.2574% | 15.25515 | 2835031.8 | 7.595618e-05 | 0.01403251 | 18.6 | 50 | 50 | 1.270644 | 0.3922596 | 0.7114071 | 1.813613 | 1.868913 | 3.289192 | 0.003149201 | 0.8
| 6.538 | 6538000 | 0.819 | 1.040657 | 0.6992152 |  | 125 | 250 | 1830 |  |  | 6.4 | 64.33982 | 37800 | 31 | 30890.94 | 200 | 1.22366 | 0.2574% | 15.25515 | 2835031.8 | 7.465447e-05 | 0.01379203 | 18.6 | 50 | 50 | 1.270644 | 0.3922596 | 0.6992152 | 1.782532 | 1.855004 | 3.177419 | 0.003149201 | 0.8
G2P1 - Crack 2 | 6.337 | 6337000 | 0.211 | 0.2681058 | 0.4043158 | GFRP | 125 | 250 | 1830 | Wrapped | 2 armadures dim 6 | 6.4 | 64.33982 | 37800 | 31 | 30890.94 | 200 | 1.22366 | 0.2574% | 15.25515 | 2835031.8 | 7.235934e-05 | 0.01336802 | 18.6 | 50 | 50 | 1.270644 | 0.2340155 | 0.4043158 | 1.727731 | 0.4632146 | 2.985053 | 0.003149201 | 0.8 | 6.337 | 7.168 | 9.5055 | 25.348 | 2.8672 | 14.1076
| 6.509 | 6509000 | 0.276 | 0.3506976 | 0.4152898 |  | 125 | 250 | 1830 |  |  | 6.4 | 64.33982 | 37800 | 31 | 30890.94 | 200 | 1.22366 | 0.2574% | 15.25515 | 2835031.8 | 7.432333e-05 | 0.01373085 | 18.6 | 50 | 50 | 1.270644 | 0.2340155 | 0.4152898 | 1.774625 | 0.6223568 | 3.149294 | 0.003149201 | 0.8
| 6.624 | 6624000 | 0.316 | 0.4015234 | 0.422627 |  | 125 | 250 | 1830 |  |  | 6.4 | 64.33982 | 37800 | 31 | 30890.94 | 200 | 1.22366 | 0.2574% | 15.25515 | 2835031.8 | 7.563646e-05 | 0.01397345 | 18.6 | 50 | 50 | 1.270644 | 0.2340155 | 0.422627 | 1.805979 | 0.7251427 | 3.26156 | 0.003149201 | 0.8
| 6.538 | 6538000 | 0.316 | 0.4015234 | 0.41714 |  | 125 | 250 | 1830 |  |  | 6.4 | 64.33982 | 37800 | 31 | 30890.94 | 200 | 1.22366 | 0.2574% | 15.25515 | 2835031.8 | 7.465447e-05 | 0.01379203 | 18.6 | 50 | 50 | 1.270644 | 0.2340155 | 0.41714 | 1.782532 | 0.7157281 | 3.177419 | 0.003149201 | 0.8
| 6.652 | 6652000 | 0.349 | 0.4434546 | 0.4244135 |  | 125 | 250 | 1830 |  |  | 6.4 | 64.33982 | 37800 | 31 | 30890.94 | 200 | 1.22366 | 0.2574% | 15.25515 | 2835031.8 | 7.595618e-05 | 0.01403251 | 18.6 | 50 | 50 | 1.270644 | 0.2340155 | 0.4244135 | 1.813613 | 0.804255 | 3.289192 | 0.003149201 | 0.8
| 6.767 | 6767000 | 0.365 | 0.4637849 | 0.4317508 |  | 125 | 250 | 1830 |  |  | 6.4 | 64.33982 | 37800 | 31 | 30890.94 | 200 | 1.22366 | 0.2574% | 15.25515 | 2835031.8 | 7.726931e-05 | 0.01427511 | 18.6 | 50 | 50 | 1.270644 | 0.2340155 | 0.4317508 | 1.844967 | 0.8556677 | 3.403902 | 0.003149201 | 0.8
| 6.824 | 6824000 | 0.384 | 0.4879271 | 0.4353875 |  | 125 | 250 | 1830 |  |  | 6.4 | 64.33982 | 37800 | 31 | 30890.94 | 200 | 1.22366 | 0.2574% | 15.25515 | 2835031.8 | 7.792017e-05 | 0.01439535 | 18.6 | 50 | 50 | 1.270644 | 0.2340155 | 0.4353875 | 1.860507 | 0.9077919 | 3.461487 | 0.003149201 | 0.8
| 6.882 | 6882000 | 0.373 | 0.47395 | 0.4390881 |  | 125 | 250 | 1830 |  |  | 6.4 | 64.33982 | 37800 | 31 | 30890.94 | 200 | 1.22366 | 0.2574% | 15.25515 | 2835031.8 | 7.858245e-05 | 0.0145177 | 18.6 | 50 | 50 | 1.270644 | 0.2340155 | 0.4390881 | 1.87632 | 0.8892822 | 3.520579 | 0.003149201 | 0.8
| 7.168 | 7168000 | 0.424 | 0.5387529 | 0.4573355 |  | 125 | 250 | 1830 |  |  | 6.4 | 64.33982 | 37800 | 31 | 30890.94 | 200 | 1.22366 | 0.2574% | 15.25515 | 2835031.8 | 8.184815e-05 | 0.01512102 | 18.6 | 50 | 50 | 1.270644 | 0.2340155 | 0.4573355 | 1.954296 | 1.052883 | 3.819273 | 0.003149201 | 0.8
G4N0 - Crack 1 | 3.831 | 3831000 | 0.056 | 0.07254328 | 0.1954011 | GFRP | 125 | 250 | 1830 | Wrapped | 2 armadures dim 13 | 12.7 | 253.3537 | 45600 | 39 | 33093.45 | 200 | 1.377916 | 1.013% | 30.74703 | 11211673.5 | 1.032523e-05 | 0.001747575 | 12.3 | 50 | 50 | 1.295416 | 0.8566853 | 0.1954011 | 0.2280897 | 0.01654638 | 0.05202493 | 0.01396401 | 0.8 | 3.831 | 9.886 | 5.7465 | 15.324 | 3.9544 | 9.6392
| 4.613 | 4613000 | 0.089 | 0.115292 | 0.2352872 |  | 125 | 250 | 1830 |  |  | 12.7 | 253.3537 | 45600 | 39 | 33093.45 | 200 | 1.377916 | 1.013% | 30.74703 | 11211673.5 | 1.243286e-05 | 0.002104298 | 12.3 | 50 | 50 | 1.295416 | 0.8566853 | 0.2352872 | 0.2746484 | 0.03166476 | 0.07543173 | 0.01396401 | 0.8
| 5.231 | 5231000 | 0.128 | 0.1658132 | 0.2668085 |  | 125 | 250 | 1830 |  |  | 12.7 | 253.3537 | 45600 | 39 | 33093.45 | 200 | 1.377916 | 1.013% | 30.74703 | 11211673.5 | 1.409848e-05 | 0.002386209 | 12.3 | 50 | 50 | 1.295416 | 0.8566853 | 0.2668085 | 0.3114428 | 0.05164134 | 0.09699663 | 0.01396401 | 0.8
| 5.89 | 5890000 | 0.187 | 0.2422428 | 0.3004209 |  | 125 | 250 | 1830 |  |  | 12.7 | 253.3537 | 45600 | 39 | 33093.45 | 200 | 1.377916 | 1.013% | 30.74703 | 11211673.5 | 1.58746e-05 | 0.002686823 | 12.3 | 50 | 50 | 1.295416 | 0.8566853 | 0.3004209 | 0.3506783 | 0.08494928 | 0.1229753 | 0.01396401 | 0.8
| 6.549 | 6549000 | 0.238 | 0.308309 | 0.3340334 |  | 125 | 250 | 1830 |  |  | 12.7 | 253.3537 | 45600 | 39 | 33093.45 | 200 | 1.377916 | 1.013% | 30.74703 | 11211673.5 | 1.765072e-05 | 0.002987437 | 12.3 | 50 | 50 | 1.295416 | 0.8566853 | 0.3340334 | 0.3899138 | 0.1202139 | 0.1520328 | 0.01396401 | 0.8
| 7.208 | 7208000 | 0.309 | 0.4002835 | 0.3676459 |  | 125 | 250 | 1830 |  |  | 12.7 | 253.3537 | 45600 | 39 | 33093.45 | 200 | 1.377916 | 1.013% | 30.74703 | 11211673.5 | 1.942684e-05 | 0.003288051 | 12.3 | 50 | 50 | 1.295416 | 0.8566853 | 0.3676459 | 0.4291493 | 0.1717814 | 0.1841691 | 0.01396401 | 0.8
| 7.908 | 7908000 | 0.351 | 0.4546909 | 0.4033495 |  | 125 | 250 | 1830 |  |  | 12.7 | 253.3537 | 45600 | 39 | 33093.45 | 200 | 1.377916 | 1.013% | 30.74703 | 11211673.5 | 2.131347e-05 | 0.003607368 | 12.3 | 50 | 50 | 1.295416 | 0.8566853 | 0.4033495 | 0.4708258 | 0.2140802 | 0.2216769 | 0.01396401 | 0.8
| 8.567 | 8567000 | 0.381 | 0.4935534 | 0.436962 |  | 125 | 250 | 1830 |  |  | 12.7 | 253.3537 | 45600 | 39 | 33093.45 | 200 | 1.377916 | 1.013% | 30.74703 | 11211673.5 | 2.308959e-05 | 0.003907982 | 12.3 | 50 | 50 | 1.295416 | 0.8566853 | 0.436962 | 0.5100613 | 0.2517425 | 0.2601625 | 0.01396401 | 0.8
| 9.309 | 9309000 | 0.401 | 0.5194617 | 0.4748079 |  | 125 | 250 | 1830 |  |  | 12.7 | 253.3537 | 45600 | 39 | 33093.45 | 200 | 1.377916 | 1.013% | 30.74703 | 11211673.5 | 2.508941e-05 | 0.004246458 | 12.3 | 50 | 50 | 1.295416 | 0.8566853 | 0.4748079 | 0.5542384 | 0.2879056 | 0.3071802 | 0.01396401 | 0.8
| 9.886 | 9886000 | 0.43 | 0.5570288 | 0.5042379 |  | 125 | 250 | 1830 |  |  | 12.7 | 253.3537 | 45600 | 39 | 33093.45 | 200 | 1.377916 | 1.013% | 30.74703 | 11211673.5 | 2.664453e-05 | 0.004509666 | 12.3 | 50 | 50 | 1.295416 | 0.8566853 | 0.5042379 | 0.5885918 | 0.3278626 | 0.3464403 | 0.01396401 | 0.8
G4N0 - Crack 2 | 4.531 | 4531000 | 0.044 | 0.05699829 | 0.1944156 | GFRP | 125 | 250 | 1830 | Wrapped | 2 armadures dim 13 | 12.7 | 253.3537 | 45600 | 39 | 33093.45 | 200 | 1.377916 | 1.013% | 30.74703 | 11211673.5 | 1.221185e-05 | 0.002066892 | 12.3 | 50 | 50 | 1.295416 | 0.7206818 | 0.1944156 | 0.2697663 | 0.01537622 | 0.07277384 | 0.01396401 | 0.8 | 4.531 | 9.267 | 6.7965 | 18.124 | 3.7068 | 10.9154
| 4.572 | 4572000 | 0.051 | 0.06606621 | 0.1961749 |  | 125 | 250 | 1830 |  |  | 12.7 | 253.3537 | 45600 | 39 | 33093.45 | 200 | 1.377916 | 1.013% | 30.74703 | 11211673.5 | 1.232235e-05 | 0.002085595 | 12.3 | 50 | 50 | 1.295416 | 0.7206818 | 0.1961749 | 0.2722073 | 0.01798371 | 0.07409683 | 0.01396401 | 0.8
| 5.231 | 5231000 | 0.114 | 0.1476774 | 0.2244512 |  | 125 | 250 | 1830 |  |  | 12.7 | 253.3537 | 45600 | 39 | 33093.45 | 200 | 1.377916 | 1.013% | 30.74703 | 11211673.5 | 1.409848e-05 | 0.002386209 | 12.3 | 50 | 50 | 1.295416 | 0.7206818 | 0.2244512 | 0.3114428 | 0.04599307 | 0.09699663 | 0.01396401 | 0.8
| 5.931 | 5931000 | 0.165 | 0.2137436 | 0.2544867 |  | 125 | 250 | 1830 |  |  | 12.7 | 253.3537 | 45600 | 39 | 33093.45 | 200 | 1.377916 | 1.013% | 30.74703 | 11211673.5 | 1.59851e-05 | 0.002705526 | 12.3 | 50 | 50 | 1.295416 | 0.7206818 | 0.2544867 | 0.3531194 | 0.075477 | 0.1246933 | 0.01396401 | 0.8
| 6.59 | 6590000 | 0.2 | 0.2590832 | 0.282763 |  | 125 | 250 | 1830 |  |  | 12.7 | 253.3537 | 45600 | 39 | 33093.45 | 200 | 1.377916 | 1.013% | 30.74703 | 11211673.5 | 1.776122e-05 | 0.00300614 | 12.3 | 50 | 50 | 1.295416 | 0.7206818 | 0.282763 | 0.3923548 | 0.1016525 | 0.1539423 | 0.01396401 | 0.8
| 7.249 | 7249000 | 0.238 | 0.308309 | 0.3110393 |  | 125 | 250 | 1830 |  |  | 12.7 | 253.3537 | 45600 | 39 | 33093.45 | 200 | 1.377916 | 1.013% | 30.74703 | 11211673.5 | 1.953735e-05 | 0.003306754 | 12.3 | 50 | 50 | 1.295416 | 0.7206818 | 0.3110393 | 0.4315903 | 0.1330632 | 0.1862702 | 0.01396401 | 0.8
| 7.908 | 7908000 | 0.304 | 0.3938064 | 0.3393156 |  | 125 | 250 | 1830 |  |  | 12.7 | 253.3537 | 45600 | 39 | 33093.45 | 200 | 1.377916 | 1.013% | 30.74703 | 11211673.5 | 2.131347e-05 | 0.003607368 | 12.3 | 50 | 50 | 1.295416 | 0.7206818 | 0.3393156 | 0.4708258 | 0.1854142 | 0.2216769 | 0.01396401 | 0.8
| 8.567 | 8567000 | 0.357 | 0.4624634 | 0.3675919 |  | 125 | 250 | 1830 |  |  | 12.7 | 253.3537 | 45600 | 39 | 33093.45 | 200 | 1.377916 | 1.013% | 30.74703 | 11211673.5 | 2.308959e-05 | 0.003907982 | 12.3 | 50 | 50 | 1.295416 | 0.7206818 | 0.3675919 | 0.5100613 | 0.2358847 | 0.2601625 | 0.01396401 | 0.8
| 9.267 | 9267000 | 0.373 | 0.4831901 | 0.3976274 |  | 125 | 250 | 1830 |  |  | 12.7 | 253.3537 | 45600 | 39 | 33093.45 | 200 | 1.377916 | 1.013% | 30.74703 | 11211673.5 | 2.497622e-05 | 0.004227299 | 12.3 | 50 | 50 | 1.295416 | 0.7206818 | 0.3976274 | 0.5517378 | 0.2665942 | 0.3044146 | 0.01396401 | 0.8
G4N0 - Crack 3 | 5.148 | 5148000 | 0.029 | 0.03756706 | 0.2099574 | GFRP | 125 | 250 | 1830 | Wrapped | 2 armadures dim 13 | 12.7 | 253.3537 | 45600 | 39 | 33093.45 | 200 | 1.377916 | 1.013% | 30.74703 | 11211673.5 | 1.387478e-05 | 0.002348347 | 12.3 | 50 | 50 | 1.295416 | 0.6850133 | 0.2099574 | 0.3065012 | 0.01151435 | 0.09394297 | 0.01396401 | 0.8 | 5.148 | 9.844 | 7.722 | 20.592 | 3.9376 | 12.2648
| 5.849 | 5849000 | 0.146 | 0.1891307 | 0.2385471 |  | 125 | 250 | 1830 |  |  | 12.7 | 253.3537 | 45600 | 39 | 33093.45 | 200 | 1.377916 | 1.013% | 30.74703 | 11211673.5 | 1.57641e-05 | 0.00266812 | 12.3 | 50 | 50 | 1.295416 | 0.6850133 | 0.2385471 | 0.3482372 | 0.06586236 | 0.1212692 | 0.01396401 | 0.8
| 6.467 | 6467000 | 0.21 | 0.2720373 | 0.2637518 |  | 125 | 250 | 1830 |  |  | 12.7 | 253.3537 | 45600 | 39 | 33093.45 | 200 | 1.377916 | 1.013% | 30.74703 | 11211673.5 | 1.742972e-05 | 0.002950031 | 12.3 | 50 | 50 | 1.295416 | 0.6850133 | 0.2637518 | 0.3850317 | 0.104743 | 0.1482494 | 0.01396401 | 0.8
| 7.126 | 7126000 | 0.248 | 0.3212631 | 0.2906286 |  | 125 | 250 | 1830 |  |  | 12.7 | 253.3537 | 45600 | 39 | 33093.45 | 200 | 1.377916 | 1.013% | 30.74703 | 11211673.5 | 1.920584e-05 | 0.003250645 | 12.3 | 50 | 50 | 1.295416 | 0.6850133 | 0.2906286 | 0.4242672 | 0.1363014 | 0.1800026 | 0.01396401 | 0.8
| 7.826 | 7826000 | 0.286 | 0.3704889 | 0.3191776 |  | 125 | 250 | 1830 |  |  | 12.7 | 253.3537 | 45600 | 39 | 33093.45 | 200 | 1.377916 | 1.013% | 30.74703 | 11211673.5 | 2.109247e-05 | 0.003569962 | 12.3 | 50 | 50 | 1.295416 | 0.6850133 | 0.3191776 | 0.4659437 | 0.172627 | 0.2171035 | 0.01396401 | 0.8
| 8.485 | 8485000 | 0.296 | 0.3834431 | 0.3460544 |  | 125 | 250 | 1830 |  |  | 12.7 | 253.3537 | 45600 | 39 | 33093.45 | 200 | 1.377916 | 1.013% | 30.74703 | 11211673.5 | 2.286859e-05 | 0.003870576 | 12.3 | 50 | 50 | 1.295416 | 0.6850133 | 0.3460544 | 0.5051792 | 0.1937075 | 0.255206 | 0.01396401 | 0.8
| 9.226 | 9226000 | 0.307 | 0.3976926 | 0.3762756 |  | 125 | 250 | 1830 |  |  | 12.7 | 253.3537 | 45600 | 39 | 33093.45 | 200 | 1.377916 | 1.013% | 30.74703 | 11211673.5 | 2.486571e-05 | 0.004208596 | 12.3 | 50 | 50 | 1.295416 | 0.6850133 | 0.3762756 | 0.5492968 | 0.2184513 | 0.3017269 | 0.01396401 | 0.8
| 9.844 | 9844000 | 0.309 | 0.4002835 | 0.4014802 |  | 125 | 250 | 1830 |  |  | 12.7 | 253.3537 | 45600 | 39 | 33093.45 | 200 | 1.377916 | 1.013% | 30.74703 | 11211673.5 | 2.653133e-05 | 0.004490507 | 12.3 | 50 | 50 | 1.295416 | 0.6850133 | 0.4014802 | 0.5860912 | 0.2346026 | 0.3435029 | 0.01396401 | 0.8
G4P1 - Crack 1 | 4.654 | 4654000 | 0.031 | 0.0402193 | 0.1604309 | GFRP | 125 | 250 | 1830 | Wrapped | 2 armadures dim 13 | 12.7 | 253.3537 | 45600 | 30 | 30588.56 | 200 | 1.490753 | 1.013% | 31.8745 | 12025128.6 | 1.265254e-05 | 0.002127214 | 12.3 | 50 | 50 | 1.297397 | 0.5769568 | 0.1604309 | 0.2780639 | 0.01118354 | 0.07731955 | 0.01510752 | 0.8 | 4.654 | 12.892 | 6.981 | 18.616 | 5.1568 | 11.8864
| 5.272 | 5272000 | 0.041 | 0.05319327 | 0.1817343 |  | 125 | 250 | 1830 |  |  | 12.7 | 253.3537 | 45600 | 30 | 30588.56 | 200 | 1.490753 | 1.013% | 31.8745 | 12025128.6 | 1.433265e-05 | 0.002409685 | 12.3 | 50 | 50 | 1.297397 | 0.5769568 | 0.1817343 | 0.3149878 | 0.01675523 | 0.09921729 | 0.01510752 | 0.8
| 5.766 | 5766000 | 0.105 | 0.1362267 | 0.1987633 |  | 125 | 250 | 1830 |  |  | 12.7 | 253.3537 | 45600 | 30 | 30588.56 | 200 | 1.490753 | 1.013% | 31.8745 | 12025128.6 | 1.567566e-05 | 0.002635478 | 12.3 | 50 | 50 | 1.297397 | 0.5769568 | 0.1987633 | 0.3445029 | 0.04693049 | 0.1186823 | 0.01510752 | 0.8
| 6.343 | 6343000 | 0.116 | 0.150498 | 0.2186534 |  | 125 | 250 | 1830 |  |  | 12.7 | 253.3537 | 45600 | 30 | 30588.56 | 200 | 1.490753 | 1.013% | 31.8745 | 12025128.6 | 1.724431e-05 | 0.002899209 | 12.3 | 50 | 50 | 1.297397 | 0.5769568 | 0.2186534 | 0.3789771 | 0.05703531 | 0.1436237 | 0.01510752 | 0.8
| 7.414 | 7414000 | 0.181 | 0.2348288 | 0.2555725 |  | 125 | 250 | 1830 |  |  | 12.7 | 253.3537 | 45600 | 30 | 30588.56 | 200 | 1.490753 | 1.013% | 31.8745 | 12025128.6 | 2.015597e-05 | 0.003388733 | 12.3 | 50 | 50 | 1.297397 | 0.5769568 | 0.2555725 | 0.4429665 | 0.1040213 | 0.1962193 | 0.01510752 | 0.8
| 8.073 | 8073000 | 0.214 | 0.2776429 | 0.2782893 |  | 125 | 250 | 1830 |  |  | 12.7 | 253.3537 | 45600 | 30 | 30588.56 | 200 | 1.490753 | 1.013% | 31.8745 | 12025128.6 | 2.194756e-05 | 0.003689944 | 12.3 | 50 | 50 | 1.297397 | 0.5769568 | 0.2782893 | 0.4823399 | 0.1339183 | 0.2326518 | 0.01510752 | 0.8
| 8.649 | 8649000 | 0.242 | 0.31397 | 0.298145 |  | 125 | 250 | 1830 |  |  | 12.7 | 253.3537 | 45600 | 30 | 30588.56 | 200 | 1.490753 | 1.013% | 31.8745 | 12025128.6 | 2.351349e-05 | 0.003953217 | 12.3 | 50 | 50 | 1.297397 | 0.5769568 | 0.298145 | 0.5167544 | 0.1622454 | 0.2670351 | 0.01510752 | 0.8
| 9.35 | 9350000 | 0.25 | 0.3243492 | 0.3223096 |  | 125 | 250 | 1830 |  |  | 12.7 | 253.3537 | 45600 | 30 | 30588.56 | 200 | 1.490753 | 1.013% | 31.8745 | 12025128.6 | 2.541926e-05 | 0.004273625 | 12.3 | 50 | 50 | 1.297397 | 0.5769568 | 0.3223096 | 0.5586372 | 0.1811936 | 0.3120756 | 0.01510752 | 0.8
| 9.638 | 9638000 | 0.274 | 0.3554867 | 0.3322374 |  | 125 | 250 | 1830 |  |  | 12.7 | 253.3537 | 45600 | 30 | 30588.56 | 200 | 1.490753 | 1.013% | 31.8745 | 12025128.6 | 2.620222e-05 | 0.004405262 | 12.3 | 50 | 50 | 1.297397 | 0.5769568 | 0.3322374 | 0.5758445 | 0.2047051 | 0.3315968 | 0.01510752 | 0.8
| 10.874 | 10874000 | 0.313 | 0.4060852 | 0.3748443 |  | 125 | 250 | 1830 |  |  | 12.7 | 253.3537 | 45600 | 30 | 30588.56 | 200 | 1.490753 | 1.013% | 31.8745 | 12025128.6 | 2.956246e-05 | 0.004970203 | 12.3 | 50 | 50 | 1.297397 | 0.5769568 | 0.3748443 | 0.6496921 | 0.2638304 | 0.4220999 | 0.01510752 | 0.8
| 11.78 | 11780000 | 0.346 | 0.4488993 | 0.4060756 |  | 125 | 250 | 1830 |  |  | 12.7 | 253.3537 | 45600 | 30 | 30588.56 | 200 | 1.490753 | 1.013% | 31.8745 | 12025128.6 | 3.202554e-05 | 0.005384311 | 12.3 | 50 | 50 | 1.297397 | 0.5769568 | 0.4060756 | 0.7038232 | 0.3159457 | 0.4953671 | 0.01510752 | 0.8
| 13.222 | 13222000 | 0.372 | 0.4826316 | 0.4557837 |  | 125 | 250 | 1830 |  |  | 12.7 | 253.3537 | 45600 | 30 | 30588.56 | 200 | 1.490753 | 1.013% | 31.8745 | 12025128.6 | 3.594582e-05 | 0.006043409 | 12.3 | 50 | 50 | 1.297397 | 0.5769568 | 0.4557837 | 0.7899788 | 0.3812688 | 0.6240665 | 0.01510752 | 0.8
| 12.892 | 12892000 | 0.379 | 0.4917134 | 0.444408 |  | 125 | 250 | 1830 |  |  | 12.7 | 253.3537 | 45600 | 30 | 30588.56 | 200 | 1.490753 | 1.013% | 31.8745 | 12025128.6 | 3.504867e-05 | 0.005892575 | 12.3 | 50 | 50 | 1.297397 | 0.5769568 | 0.444408 | 0.7702622 | 0.3787482 | 0.5933038 | 0.01510752 | 0.8
G4P1 - Crack 2 | 5.396 | 5396000 | 0.039 | 0.05059848 | 0.1131218 | GFRP | 125 | 250 | 1830 | Wrapped | 2 armadures dim 13 | 12.7 | 253.3537 | 45600 | 30 | 30588.56 | 200 | 1.490753 | 1.013% | 31.8745 | 12025128.6 | 1.466976e-05 | 0.002466362 | 12.3 | 50 | 50 | 1.297397 | 0.3508779 | 0.1131218 | 0.3223964 | 0.01631277 | 0.1039395 | 0.01510752 | 0.8 | 5.396 | 16.97 | 8.094 | 21.584 | 6.788 | 14.186
| 6.426 | 6426000 | 0.063 | 0.081736 | 0.1347147 |  | 125 | 250 | 1830 |  |  | 12.7 | 253.3537 | 45600 | 30 | 30588.56 | 200 | 1.490753 | 1.013% | 31.8745 | 12025128.6 | 1.746996e-05 | 0.002937146 | 12.3 | 50 | 50 | 1.297397 | 0.3508779 | 0.1347147 | 0.3839361 | 0.03138141 | 0.147407 | 0.01510752 | 0.8
| 6.096 | 6096000 | 0.065 | 0.0843308 | 0.1277966 |  | 125 | 250 | 1830 |  |  | 12.7 | 253.3537 | 45600 | 30 | 30588.56 | 200 | 1.490753 | 1.013% | 31.8745 | 12025128.6 | 1.657281e-05 | 0.002786312 | 12.3 | 50 | 50 | 1.297397 | 0.3508779 | 0.1277966 | 0.3642195 | 0.03071492 | 0.1326559 | 0.01510752 | 0.8
| 6.961 | 6961000 | 0.069 | 0.08952038 | 0.1459305 |  | 125 | 250 | 1830 |  |  | 12.7 | 253.3537 | 45600 | 30 | 30588.56 | 200 | 1.490753 | 1.013% | 31.8745 | 12025128.6 | 1.892443e-05 | 0.00318168 | 12.3 | 50 | 50 | 1.297397 | 0.3508779 | 0.1459305 | 0.4159009 | 0.03723161 | 0.1729736 | 0.01510752 | 0.8
| 7.702 | 7702000 | 0.083 | 0.1076839 | 0.1614648 |  | 125 | 250 | 1830 |  |  | 12.7 | 253.3537 | 45600 | 30 | 30588.56 | 200 | 1.490753 | 1.013% | 31.8745 | 12025128.6 | 2.093894e-05 | 0.00352037 | 12.3 | 50 | 50 | 1.297397 | 0.3508779 | 0.1614648 | 0.4601737 | 0.04955332 | 0.2117598 | 0.01510752 | 0.8
| 7.126 | 7126000 | 0.083 | 0.1076839 | 0.1493895 |  | 125 | 250 | 1830 |  |  | 12.7 | 253.3537 | 45600 | 30 | 30588.56 | 200 | 1.490753 | 1.013% | 31.8745 | 12025128.6 | 1.937301e-05 | 0.003257097 | 12.3 | 50 | 50 | 1.297397 | 0.3508779 | 0.1493895 | 0.4257593 | 0.04584743 | 0.1812709 | 0.01510752 | 0.8
| 8.897 | 8897000 | 0.109 | 0.1414163 | 0.1865168 |  | 125 | 250 | 1830 |  |  | 12.7 | 253.3537 | 45600 | 30 | 30588.56 | 200 | 1.490753 | 1.013% | 31.8745 | 12025128.6 | 2.418771e-05 | 0.004066571 | 12.3 | 50 | 50 | 1.297397 | 0.3508779 | 0.1865168 | 0.5315717 | 0.07517288 | 0.2825685 | 0.01510752 | 0.8
| 9.597 | 9597000 | 0.153 | 0.1985017 | 0.2011916 |  | 125 | 250 | 1830 |  |  | 12.7 | 253.3537 | 45600 | 30 | 30588.56 | 200 | 1.490753 | 1.013% | 31.8745 | 12025128.6 | 2.609076e-05 | 0.004386522 | 12.3 | 50 | 50 | 1.297397 | 0.3508779 | 0.2011916 | 0.5733948 | 0.1138199 | 0.3287816 | 0.01510752 | 0.8
| 10.05 | 10050000 | 0.166 | 0.2153679 | 0.2106883 |  | 125 | 250 | 1830 |  |  | 12.7 | 253.3537 | 45600 | 30 | 30588.56 | 200 | 1.490753 | 1.013% | 31.8745 | 12025128.6 | 2.73223e-05 | 0.004593576 | 12.3 | 50 | 50 | 1.297397 | 0.3508779 | 0.2106883 | 0.6004604 | 0.1293199 | 0.3605526 | 0.01510752 | 0.8
| 10.874 | 10874000 | 0.172 | 0.2231523 | 0.2279626 |  | 125 | 250 | 1830 |  |  | 12.7 | 253.3537 | 45600 | 30 | 30588.56 | 200 | 1.490753 | 1.013% | 31.8745 | 12025128.6 | 2.956246e-05 | 0.004970203 | 12.3 | 50 | 50 | 1.297397 | 0.3508779 | 0.2279626 | 0.6496921 | 0.1449803 | 0.4220999 | 0.01510752 | 0.8
| 10.668 | 10668000 | 0.181 | 0.2348288 | 0.2236441 |  | 125 | 250 | 1830 |  |  | 12.7 | 253.3537 | 45600 | 30 | 30588.56 | 200 | 1.490753 | 1.013% | 31.8745 | 12025128.6 | 2.900242e-05 | 0.004876046 | 12.3 | 50 | 50 | 1.297397 | 0.3508779 | 0.2236441 | 0.6373842 | 0.1496762 | 0.4062586 | 0.01510752 | 0.8
| 11.574 | 11574000 | 0.187 | 0.2426132 | 0.2426374 |  | 125 | 250 | 1830 |  |  | 12.7 | 253.3537 | 45600 | 30 | 30588.56 | 200 | 1.490753 | 1.013% | 31.8745 | 12025128.6 | 3.14655e-05 | 0.005290154 | 12.3 | 50 | 50 | 1.297397 | 0.3508779 | 0.2426374 | 0.6915152 | 0.1677707 | 0.4781933 | 0.01510752 | 0.8
| 11.121 | 11121000 | 0.195 | 0.2529924 | 0.2331408 |  | 125 | 250 | 1830 |  |  | 12.7 | 253.3537 | 45600 | 30 | 30588.56 | 200 | 1.490753 | 1.013% | 31.8745 | 12025128.6 | 3.023396e-05 | 0.0050831 | 12.3 | 50 | 50 | 1.297397 | 0.3508779 | 0.2331408 | 0.6644497 | 0.1681007 | 0.4414934 | 0.01510752 | 0.8
| 12.398 | 12398000 | 0.207 | 0.2685612 | 0.2599118 |  | 125 | 250 | 1830 |  |  | 12.7 | 253.3537 | 45600 | 30 | 30588.56 | 200 | 1.490753 | 1.013% | 31.8745 | 12025128.6 | 3.370566e-05 | 0.005666781 | 12.3 | 50 | 50 | 1.297397 | 0.3508779 | 0.2599118 | 0.740747 | 0.1989359 | 0.5487061 | 0.01510752 | 0.8
| 11.986 | 11986000 | 0.21 | 0.2724533 | 0.2512746 |  | 125 | 250 | 1830 |  |  | 12.7 | 253.3537 | 45600 | 30 | 30588.56 | 200 | 1.490753 | 1.013% | 31.8745 | 12025128.6 | 3.258558e-05 | 0.005478467 | 12.3 | 50 | 50 | 1.297397 | 0.3508779 | 0.2512746 | 0.7161311 | 0.1951123 | 0.5128438 | 0.01510752 | 0.8
| 13.345 | 13345000 | 0.224 | 0.2906169 | 0.2797647 |  | 125 | 250 | 1830 |  |  | 12.7 | 253.3537 | 45600 | 30 | 30588.56 | 200 | 1.490753 | 1.013% | 31.8745 | 12025128.6 | 3.628021e-05 | 0.006099629 | 12.3 | 50 | 50 | 1.297397 | 0.3508779 | 0.2797647 | 0.7973277 | 0.2317169 | 0.6357315 | 0.01510752 | 0.8
| 12.686 | 12686000 | 0.232 | 0.3009961 | 0.2659494 |  | 125 | 250 | 1830 |  |  | 12.7 | 253.3537 | 45600 | 30 | 30588.56 | 200 | 1.490753 | 1.013% | 31.8745 | 12025128.6 | 3.448863e-05 | 0.005798418 | 12.3 | 50 | 50 | 1.297397 | 0.3508779 | 0.2659494 | 0.7579542 | 0.2281412 | 0.5744946 | 0.01510752 | 0.8
| 14.128 | 14128000 | 0.249 | 0.3230518 | 0.2961795 |  | 125 | 250 | 1830 |  |  | 12.7 | 253.3537 | 45600 | 30 | 30588.56 | 200 | 1.490753 | 1.013% | 31.8745 | 12025128.6 | 3.84089e-05 | 0.006457516 | 12.3 | 50 | 50 | 1.297397 | 0.3508779 | 0.2961795 | 0.8441098 | 0.2726912 | 0.7125214 | 0.01510752 | 0.8
| 15.282 | 15282000 | 0.251 | 0.3256466 | 0.320372 |  | 125 | 250 | 1830 |  |  | 12.7 | 253.3537 | 45600 | 30 | 30588.56 | 200 | 1.490753 | 1.013% | 31.8745 | 12025128.6 | 4.154621e-05 | 0.006984977 | 12.3 | 50 | 50 | 1.297397 | 0.3508779 | 0.320372 | 0.9130582 | 0.2973343 | 0.8336753 | 0.01510752 | 0.8
| 15.817 | 15817000 | 0.272 | 0.352892 | 0.3315877 |  | 125 | 250 | 1830 |  |  | 12.7 | 253.3537 | 45600 | 30 | 30588.56 | 200 | 1.490753 | 1.013% | 31.8745 | 12025128.6 | 4.300068e-05 | 0.007229511 | 12.3 | 50 | 50 | 1.297397 | 0.3508779 | 0.3315877 | 0.945023 | 0.333491 | 0.8930685 | 0.01510752 | 0.8
| 16.97 | 16970000 | 0.292 | 0.3788399 | 0.3557592 |  | 125 | 250 | 1830 |  |  | 12.7 | 253.3537 | 45600 | 30 | 30588.56 | 200 | 1.490753 | 1.013% | 31.8745 | 12025128.6 | 4.613527e-05 | 0.007756515 | 12.3 | 50 | 50 | 1.297397 | 0.3508779 | 0.3557592 | 1.013912 | 0.3841102 | 1.028017 | 0.01510752 | 0.8
G4P1 - Crack 3 | 5.684 | 5684000 | 0.034 | 0.04411149 | 0.1784055 | GFRP | 125 | 250 | 1830 | Wrapped | 2 armadures dim 13 | 12.7 | 253.3537 | 45600 | 30 | 30588.56 | 200 | 1.490753 | 1.013% | 31.8745 | 12025128.6 | 1.545273e-05 | 0.002597998 | 12.3 | 50 | 50 | 1.297397 | 0.5253344 | 0.1784055 | 0.3396036 | 0.01498042 | 0.1153306 | 0.01510752 | 0.8 | 5.684 | 14.375 | 8.526 | 22.736 | 5.75 | 14.243
| 6.343 | 6343000 | 0.123 | 0.1595798 | 0.1990897 |  | 125 | 250 | 1830 |  |  | 12.7 | 253.3537 | 45600 | 30 | 30588.56 | 200 | 1.490753 | 1.013% | 31.8745 | 12025128.6 | 1.724431e-05 | 0.002899209 | 12.3 | 50 | 50 | 1.297397 | 0.5253344 | 0.1990897 | 0.3789771 | 0.0604771 | 0.1436237 | 0.01510752 | 0.8
| 7.085 | 7085000 | 0.163 | 0.2114757 | 0.2223791 |  | 125 | 250 | 1830 |  |  | 12.7 | 253.3537 | 45600 | 30 | 30588.56 | 200 | 1.490753 | 1.013% | 31.8745 | 12025128.6 | 1.926154e-05 | 0.003238357 | 12.3 | 50 | 50 | 1.297397 | 0.5253344 | 0.2223791 | 0.4233096 | 0.08951969 | 0.179191 | 0.01510752 | 0.8
| 8.279 | 8279000 | 0.199 | 0.258182 | 0.2598556 |  | 125 | 250 | 1830 |  |  | 12.7 | 253.3537 | 45600 | 30 | 30588.56 | 200 | 1.490753 | 1.013% | 31.8745 | 12025128.6 | 2.25076e-05 | 0.003784101 | 12.3 | 50 | 50 | 1.297397 | 0.5253344 | 0.2598556 | 0.4946479 | 0.1277092 | 0.2446765 | 0.01510752 | 0.8
| 9.185 | 9185000 | 0.229 | 0.2971039 | 0.2882925 |  | 125 | 250 | 1830 |  |  | 12.7 | 253.3537 | 45600 | 30 | 30588.56 | 200 | 1.490753 | 1.013% | 31.8745 | 12025128.6 | 2.497068e-05 | 0.004198208 | 12.3 | 50 | 50 | 1.297397 | 0.5253344 | 0.2882925 | 0.5487789 | 0.1630444 | 0.3011583 | 0.01510752 | 0.8
| 9.474 | 9474000 | 0.233 | 0.3022935 | 0.2973634 |  | 125 | 250 | 1830 |  |  | 12.7 | 253.3537 | 45600 | 30 | 30588.56 | 200 | 1.490753 | 1.013% | 31.8745 | 12025128.6 | 2.575637e-05 | 0.004330302 | 12.3 | 50 | 50 | 1.297397 | 0.5253344 | 0.2973634 | 0.5660459 | 0.171112 | 0.320408 | 0.01510752 | 0.8
| 10.092 | 10092000 | 0.251 | 0.3256466 | 0.3167608 |  | 125 | 250 | 1830 |  |  | 12.7 | 253.3537 | 45600 | 30 | 30588.56 | 200 | 1.490753 | 1.013% | 31.8745 | 12025128.6 | 2.743648e-05 | 0.004612773 | 12.3 | 50 | 50 | 1.297397 | 0.5253344 | 0.3167608 | 0.6029697 | 0.1963551 | 0.3635725 | 0.01510752 | 0.8
| 10.586 | 10586000 | 0.263 | 0.3412154 | 0.3322661 |  | 125 | 250 | 1830 |  |  | 12.7 | 253.3537 | 45600 | 30 | 30588.56 | 200 | 1.490753 | 1.013% | 31.8745 | 12025128.6 | 2.877949e-05 | 0.004838566 | 12.3 | 50 | 50 | 1.297397 | 0.5253344 | 0.3322661 | 0.6324849 | 0.2158136 | 0.4000372 | 0.01510752 | 0.8
| 11.451 | 11451000 | 0.29 | 0.3762451 | 0.3594161 |  | 125 | 250 | 1830 |  |  | 12.7 | 253.3537 | 45600 | 30 | 30588.56 | 200 | 1.490753 | 1.013% | 31.8745 | 12025128.6 | 3.113111e-05 | 0.005233934 | 12.3 | 50 | 50 | 1.297397 | 0.5253344 | 0.3594161 | 0.6841663 | 0.2574142 | 0.4680835 | 0.01510752 | 0.8
| 11.08 | 11080000 | 0.291 | 0.3775425 | 0.3477714 |  | 125 | 250 | 1830 |  |  | 12.7 | 253.3537 | 45600 | 30 | 30588.56 | 200 | 1.490753 | 1.013% | 31.8745 | 12025128.6 | 3.01225e-05 | 0.00506436 | 12.3 | 50 | 50 | 1.297397 | 0.5253344 | 0.3477714 | 0.6620001 | 0.2499332 | 0.4382441 | 0.01510752 | 0.8
| 11.904 | 11904000 | 0.31 | 0.402193 | 0.3736346 |  | 125 | 250 | 1830 |  |  | 12.7 | 253.3537 | 45600 | 30 | 30588.56 | 200 | 1.490753 | 1.013% | 31.8745 | 12025128.6 | 3.236265e-05 | 0.005440987 | 12.3 | 50 | 50 | 1.297397 | 0.5253344 | 0.3736346 | 0.7112318 | 0.2860525 | 0.5058507 | 0.01510752 | 0.8
| 12.563 | 12563000 | 0.319 | 0.4138696 | 0.3943188 |  | 125 | 250 | 1830 |  |  | 12.7 | 253.3537 | 45600 | 30 | 30588.56 | 200 | 1.490753 | 1.013% | 31.8745 | 12025128.6 | 3.415424e-05 | 0.005742198 | 12.3 | 50 | 50 | 1.297397 | 0.5253344 | 0.3943188 | 0.7506053 | 0.3106527 | 0.5634083 | 0.01510752 | 0.8
| 14.046 | 14046000 | 0.345 | 0.4476019 | 0.4408662 |  | 125 | 250 | 1830 |  |  | 12.7 | 253.3537 | 45600 | 30 | 30588.56 | 200 | 1.490753 | 1.013% | 31.8745 | 12025128.6 | 3.818597e-05 | 0.006420036 | 12.3 | 50 | 50 | 1.297397 | 0.5253344 | 0.4408662 | 0.8392106 | 0.3756323 | 0.7042744 | 0.01510752 | 0.8
| 14.787 | 14787000 | 0.349 | 0.4527915 | 0.4641242 |  | 125 | 250 | 1830 |  |  | 12.7 | 253.3537 | 45600 | 30 | 30588.56 | 200 | 1.490753 | 1.013% | 31.8745 | 12025128.6 | 4.020048e-05 | 0.006758727 | 12.3 | 50 | 50 | 1.297397 | 0.5253344 | 0.4641242 | 0.8834833 | 0.4000337 | 0.7805428 | 0.01510752 | 0.8
| 15.446 | 15446000 | 0.353 | 0.4579811 | 0.4848084 |  | 125 | 250 | 1830 |  |  | 12.7 | 253.3537 | 45600 | 30 | 30588.56 | 200 | 1.490753 | 1.013% | 31.8745 | 12025128.6 | 4.199207e-05 | 0.007059937 | 12.3 | 50 | 50 | 1.297397 | 0.5253344 | 0.4848084 | 0.9228568 | 0.422651 | 0.8516646 | 0.01510752 | 0.8
| 14.375 | 14375000 | 0.357 | 0.4631707 | 0.4511926 |  | 125 | 250 | 1830 |  |  | 12.7 | 253.3537 | 45600 | 30 | 30588.56 | 200 | 1.490753 | 1.013% | 31.8745 | 12025128.6 | 3.908041e-05 | 0.006570413 | 12.3 | 50 | 50 | 1.297397 | 0.5253344 | 0.4511926 | 0.8588674 | 0.3978022 | 0.7376532 | 0.01510752 | 0.8
G4P1 - Crack 4 | 8.32 | 8320000 | 0.116 | 0.150498 | 0.2214197 | GFRP | 125 | 250 | 1830 | Wrapped | 2 armadures dim 13 | 12.7 | 253.3537 | 45600 | 30 | 30588.56 | 200 | 1.490753 | 1.013% | 31.8745 | 12025128.6 | 2.261906e-05 | 0.003802841 | 12.3 | 50 | 50 | 1.297397 | 0.445425 | 0.2214197 | 0.4970975 | 0.0748122 | 0.2471059 | 0.01510752 | 0.8 | 8.32 | 16.311 | 12.48 | 33.28 | 6.5244 | 19.9022
| 8.815 | 8815000 | 0.157 | 0.2036913 | 0.2345931 |  | 125 | 250 | 1830 |  |  | 12.7 | 253.3537 | 45600 | 30 | 30588.56 | 200 | 1.490753 | 1.013% | 31.8745 | 12025128.6 | 2.396478e-05 | 0.004029091 | 12.3 | 50 | 50 | 1.297397 | 0.445425 | 0.2345931 | 0.5266724 | 0.1072786 | 0.2773839 | 0.01510752 | 0.8
| 9.35 | 9350000 | 0.167 | 0.2166653 | 0.248831 |  | 125 | 250 | 1830 |  |  | 12.7 | 253.3537 | 45600 | 30 | 30588.56 | 200 | 1.490753 | 1.013% | 31.8745 | 12025128.6 | 2.541926e-05 | 0.004273625 | 12.3 | 50 | 50 | 1.297397 | 0.445425 | 0.248831 | 0.5586372 | 0.1210373 | 0.3120756 | 0.01510752 | 0.8
| 10.009 | 10009000 | 0.207 | 0.2685612 | 0.2663689 |  | 125 | 250 | 1830 |  |  | 12.7 | 253.3537 | 45600 | 30 | 30588.56 | 200 | 1.490753 | 1.013% | 31.8745 | 12025128.6 | 2.721084e-05 | 0.004574836 | 12.3 | 50 | 50 | 1.297397 | 0.445425 | 0.2663689 | 0.5980107 | 0.1606024 | 0.3576168 | 0.01510752 | 0.8
| 10.915 | 10915000 | 0.21 | 0.2724533 | 0.2904802 |  | 125 | 250 | 1830 |  |  | 12.7 | 253.3537 | 45600 | 30 | 30588.56 | 200 | 1.490753 | 1.013% | 31.8745 | 12025128.6 | 2.967392e-05 | 0.004988943 | 12.3 | 50 | 50 | 1.297397 | 0.445425 | 0.2904802 | 0.6521418 | 0.1776782 | 0.4252889 | 0.01510752 | 0.8
| 10.627 | 10627000 | 0.215 | 0.2789403 | 0.2828157 |  | 125 | 250 | 1830 |  |  | 12.7 | 253.3537 | 45600 | 30 | 30588.56 | 200 | 1.490753 | 1.013% | 31.8745 | 12025128.6 | 2.889095e-05 | 0.004857306 | 12.3 | 50 | 50 | 1.297397 | 0.445425 | 0.2828157 | 0.6349345 | 0.1771089 | 0.4031419 | 0.01510752 | 0.8
| 11.121 | 11121000 | 0.231 | 0.2996987 | 0.2959625 |  | 125 | 250 | 1830 |  |  | 12.7 | 253.3537 | 45600 | 30 | 30588.56 | 200 | 1.490753 | 1.013% | 31.8745 | 12025128.6 | 3.023396e-05 | 0.0050831 | 12.3 | 50 | 50 | 1.297397 | 0.445425 | 0.2959625 | 0.6644497 | 0.1991347 | 0.4414934 | 0.01510752 | 0.8
| 11.986 | 11986000 | 0.238 | 0.3087805 | 0.3189827 |  | 125 | 250 | 1830 |  |  | 12.7 | 253.3537 | 45600 | 30 | 30588.56 | 200 | 1.490753 | 1.013% | 31.8745 | 12025128.6 | 3.258558e-05 | 0.005478467 | 12.3 | 50 | 50 | 1.297397 | 0.445425 | 0.3189827 | 0.7161311 | 0.2211273 | 0.5128438 | 0.01510752 | 0.8
| 11.533 | 11533000 | 0.245 | 0.3178622 | 0.306927 |  | 125 | 250 | 1830 |  |  | 12.7 | 253.3537 | 45600 | 30 | 30588.56 | 200 | 1.490753 | 1.013% | 31.8745 | 12025128.6 | 3.135404e-05 | 0.005271414 | 12.3 | 50 | 50 | 1.297397 | 0.445425 | 0.306927 | 0.6890656 | 0.2190279 | 0.4748114 | 0.01510752 | 0.8
| 13.428 | 13428000 | 0.251 | 0.3256466 | 0.3573586 |  | 125 | 250 | 1830 |  |  | 12.7 | 253.3537 | 45600 | 30 | 30588.56 | 200 | 1.490753 | 1.013% | 31.8745 | 12025128.6 | 3.650586e-05 | 0.006137566 | 12.3 | 50 | 50 | 1.297397 | 0.445425 | 0.3573586 | 0.8022867 | 0.261262 | 0.643664 | 0.01510752 | 0.8
| 12.645 | 12645000 | 0.253 | 0.3282414 | 0.3365206 |  | 125 | 250 | 1830 |  |  | 12.7 | 253.3537 | 45600 | 30 | 30588.56 | 200 | 1.490753 | 1.013% | 31.8745 | 12025128.6 | 3.437716e-05 | 0.005779678 | 12.3 | 50 | 50 | 1.297397 | 0.445425 | 0.3365206 | 0.7555046 | 0.2479879 | 0.5707872 | 0.01510752 | 0.8
| 12.851 | 12851000 | 0.272 | 0.352892 | 0.3420029 |  | 125 | 250 | 1830 |  |  | 12.7 | 253.3537 | 45600 | 30 | 30588.56 | 200 | 1.490753 | 1.013% | 31.8745 | 12025128.6 | 3.49372e-05 | 0.005873835 | 12.3 | 50 | 50 | 1.297397 | 0.445425 | 0.3420029 | 0.7678125 | 0.2709549 | 0.5895361 | 0.01510752 | 0.8
| 13.716 | 13716000 | 0.294 | 0.3814347 | 0.3650231 |  | 125 | 250 | 1830 |  |  | 12.7 | 253.3537 | 45600 | 30 | 30588.56 | 200 | 1.490753 | 1.013% | 31.8745 | 12025128.6 | 3.728882e-05 | 0.006269202 | 12.3 | 50 | 50 | 1.297397 | 0.445425 | 0.3650231 | 0.8194939 | 0.3125834 | 0.6715703 | 0.01510752 | 0.8
| 15.569 | 15569000 | 0.294 | 0.3814347 | 0.4143369 |  | 125 | 250 | 1830 |  |  | 12.7 | 253.3537 | 45600 | 30 | 30588.56 | 200 | 1.490753 | 1.013% | 31.8745 | 12025128.6 | 4.232646e-05 | 0.007116157 | 12.3 | 50 | 50 | 1.297397 | 0.445425 | 0.4143369 | 0.9302057 | 0.3548127 | 0.8652826 | 0.01510752 | 0.8
| 15.075 | 15075000 | 0.307 | 0.3983008 | 0.4011901 |  | 125 | 250 | 1830 |  |  | 12.7 | 253.3537 | 45600 | 30 | 30588.56 | 200 | 1.490753 | 1.013% | 31.8745 | 12025128.6 | 4.098345e-05 | 0.006890363 | 12.3 | 50 | 50 | 1.297397 | 0.445425 | 0.4011901 | 0.9006905 | 0.3587458 | 0.8112434 | 0.01510752 | 0.8
| 15.817 | 15817000 | 0.353 | 0.4579811 | 0.4209369 |  | 125 | 250 | 1830 |  |  | 12.7 | 253.3537 | 45600 | 30 | 30588.56 | 200 | 1.490753 | 1.013% | 31.8745 | 12025128.6 | 4.300068e-05 | 0.007229511 | 12.3 | 50 | 50 | 1.297397 | 0.445425 | 0.4209369 | 0.945023 | 0.4328027 | 0.8930685 | 0.01510752 | 0.8
| 17.011 | 17011000 | 0.371 | 0.4813342 | 0.4527127 |  | 125 | 250 | 1830 |  |  | 12.7 | 253.3537 | 45600 | 30 | 30588.56 | 200 | 1.490753 | 1.013% | 31.8745 | 12025128.6 | 4.624673e-05 | 0.007775255 | 12.3 | 50 | 50 | 1.297397 | 0.445425 | 0.4527127 | 1.016361 | 0.4892095 | 1.03299 | 0.01510752 | 0.8
| 16.311 | 16311000 | 0.381 | 0.4943082 | 0.4340837 |  | 125 | 250 | 1830 |  |  | 12.7 | 253.3537 | 45600 | 30 | 30588.56 | 200 | 1.490753 | 1.013% | 31.8745 | 12025128.6 | 4.434369e-05 | 0.007455305 | 12.3 | 50 | 50 | 1.297397 | 0.445425 | 0.4340837 | 0.9745382 | 0.4817222 | 0.9497247 | 0.01510752 | 0.8
G4P1 - Crack 5 | 8.815 | 8815000 | 0.034 | 0.04411149 | 0.08014341 | GFRP | 125 | 250 | 1830 | Wrapped | 2 armadures dim 13 | 12.7 | 253.3537 | 45600 | 30 | 30588.56 | 200 | 1.490753 | 1.013% | 31.8745 | 12025128.6 | 2.396478e-05 | 0.004029091 | 12.3 | 50 | 50 | 1.297397 | 0.1521694 | 0.08014341 | 0.5266724 | 0.02323231 | 0.2773839 | 0.01510752 | 0.8 | 8.815 | 16.805 | 13.2225 | 35.26 | 6.722 | 20.991
| 8.567 | 8567000 | 0.043 | 0.05578807 | 0.07788866 |  | 125 | 250 | 1830 |  |  | 12.7 | 253.3537 | 45600 | 30 | 30588.56 | 200 | 1.490753 | 1.013% | 31.8745 | 12025128.6 | 2.329056e-05 | 0.003915738 | 12.3 | 50 | 50 | 1.297397 | 0.1521694 | 0.07788866 | 0.5118551 | 0.02855541 | 0.2619957 | 0.01510752 | 0.8
| 9.597 | 9597000 | 0.058 | 0.07524902 | 0.08725312 |  | 125 | 250 | 1830 |  |  | 12.7 | 253.3537 | 45600 | 30 | 30588.56 | 200 | 1.490753 | 1.013% | 31.8745 | 12025128.6 | 2.609076e-05 | 0.004386522 | 12.3 | 50 | 50 | 1.297397 | 0.1521694 | 0.08725312 | 0.5733948 | 0.0431474 | 0.3287816 | 0.01510752 | 0.8
| 10.133 | 10133000 | 0.065 | 0.0843308 | 0.09212628 |  | 125 | 250 | 1830 |  |  | 12.7 | 253.3537 | 45600 | 30 | 30588.56 | 200 | 1.490753 | 1.013% | 31.8745 | 12025128.6 | 2.754795e-05 | 0.004631513 | 12.3 | 50 | 50 | 1.297397 | 0.1521694 | 0.09212628 | 0.6054194 | 0.0510555 | 0.3665326 | 0.01510752 | 0.8
| 10.627 | 10627000 | 0.073 | 0.09470997 | 0.09661758 |  | 125 | 250 | 1830 |  |  | 12.7 | 253.3537 | 45600 | 30 | 30588.56 | 200 | 1.490753 | 1.013% | 31.8745 | 12025128.6 | 2.889095e-05 | 0.004857306 | 12.3 | 50 | 50 | 1.297397 | 0.1521694 | 0.09661758 | 0.6349345 | 0.06013463 | 0.4031419 | 0.01510752 | 0.8
| 10.462 | 10462000 | 0.075 | 0.09730477 | 0.09511745 |  | 125 | 250 | 1830 |  |  | 12.7 | 253.3537 | 45600 | 30 | 30588.56 | 200 | 1.490753 | 1.013% | 31.8745 | 12025128.6 | 2.844238e-05 | 0.004781889 | 12.3 | 50 | 50 | 1.297397 | 0.1521694 | 0.09511745 | 0.6250762 | 0.0608229 | 0.3907203 | 0.01510752 | 0.8
| 13.798 | 13798000 | 0.088 | 0.1141709 | 0.1254474 |  | 125 | 250 | 1830 |  |  | 12.7 | 253.3537 | 45600 | 30 | 30588.56 | 200 | 1.490753 | 1.013% | 31.8745 | 12025128.6 | 3.751175e-05 | 0.006306682 | 12.3 | 50 | 50 | 1.297397 | 0.1521694 | 0.1254474 | 0.8243932 | 0.09412174 | 0.6796242 | 0.01510752 | 0.8
| 12.892 | 12892000 | 0.09 | 0.1167657 | 0.1172103 |  | 125 | 250 | 1830 |  |  | 12.7 | 253.3537 | 45600 | 30 | 30588.56 | 200 | 1.490753 | 1.013% | 31.8745 | 12025128.6 | 3.504867e-05 | 0.005892575 | 12.3 | 50 | 50 | 1.297397 | 0.1521694 | 0.1172103 | 0.7702622 | 0.08994022 | 0.5933038 | 0.01510752 | 0.8
| 11.78 | 11780000 | 0.091 | 0.1180631 | 0.1071003 |  | 125 | 250 | 1830 |  |  | 12.7 | 253.3537 | 45600 | 30 | 30588.56 | 200 | 1.490753 | 1.013% | 31.8745 | 12025128.6 | 3.202554e-05 | 0.005384311 | 12.3 | 50 | 50 | 1.297397 | 0.1521694 | 0.1071003 | 0.7038232 | 0.08309556 | 0.4953671 | 0.01510752 | 0.8
| 14.375 | 14375000 | 0.093 | 0.1206579 | 0.1306933 |  | 125 | 250 | 1830 |  |  | 12.7 | 253.3537 | 45600 | 30 | 30588.56 | 200 | 1.490753 | 1.013% | 31.8745 | 12025128.6 | 3.908041e-05 | 0.006570413 | 12.3 | 50 | 50 | 1.297397 | 0.1521694 | 0.1306933 | 0.8588674 | 0.1036291 | 0.7376532 | 0.01510752 | 0.8
| 15.364 | 15364000 | 0.093 | 0.1206579 | 0.139685 |  | 125 | 250 | 1830 |  |  | 12.7 | 253.3537 | 45600 | 30 | 30588.56 | 200 | 1.490753 | 1.013% | 31.8745 | 12025128.6 | 4.176914e-05 | 0.007022457 | 12.3 | 50 | 50 | 1.297397 | 0.1521694 | 0.139685 | 0.9179575 | 0.1107588 | 0.842646 | 0.01510752 | 0.8
| 16.311 | 16311000 | 0.094 | 0.1219553 | 0.1482949 |  | 125 | 250 | 1830 |  |  | 12.7 | 253.3537 | 45600 | 30 | 30588.56 | 200 | 1.490753 | 1.013% | 31.8745 | 12025128.6 | 4.434369e-05 | 0.007455305 | 12.3 | 50 | 50 | 1.297397 | 0.1521694 | 0.1482949 | 0.9745382 | 0.1188501 | 0.9497247 | 0.01510752 | 0.8
| 11.533 | 11533000 | 0.095 | 0.1232527 | 0.1048547 |  | 125 | 250 | 1830 |  |  | 12.7 | 253.3537 | 45600 | 30 | 30588.56 | 200 | 1.490753 | 1.013% | 31.8745 | 12025128.6 | 3.135404e-05 | 0.005271414 | 12.3 | 50 | 50 | 1.297397 | 0.1521694 | 0.1048547 | 0.6890656 | 0.0849292 | 0.4748114 | 0.01510752 | 0.8
| 12.192 | 12192000 | 0.095 | 0.1232527 | 0.1108461 |  | 125 | 250 | 1830 |  |  | 12.7 | 253.3537 | 45600 | 30 | 30588.56 | 200 | 1.490753 | 1.013% | 31.8745 | 12025128.6 | 3.314562e-05 | 0.005572624 | 12.3 | 50 | 50 | 1.297397 | 0.1521694 | 0.1108461 | 0.7284391 | 0.08978208 | 0.5306235 | 0.01510752 | 0.8
| 13.222 | 13222000 | 0.102 | 0.1323345 | 0.1202106 |  | 125 | 250 | 1830 |  |  | 12.7 | 253.3537 | 45600 | 30 | 30588.56 | 200 | 1.490753 | 1.013% | 31.8745 | 12025128.6 | 3.594582e-05 | 0.006043409 | 12.3 | 50 | 50 | 1.297397 | 0.1521694 | 0.1202106 | 0.7899788 | 0.1045414 | 0.6240665 | 0.01510752 | 0.8
| 14.169 | 14169000 | 0.103 | 0.1336319 | 0.1288204 |  | 125 | 250 | 1830 |  |  | 12.7 | 253.3537 | 45600 | 30 | 30588.56 | 200 | 1.490753 | 1.013% | 31.8745 | 12025128.6 | 3.852037e-05 | 0.006476256 | 12.3 | 50 | 50 | 1.297397 | 0.1521694 | 0.1288204 | 0.8465595 | 0.1131273 | 0.7166629 | 0.01510752 | 0.8
| 12.522 | 12522000 | 0.109 | 0.1414163 | 0.1138464 |  | 125 | 250 | 1830 |  |  | 12.7 | 253.3537 | 45600 | 30 | 30588.56 | 200 | 1.490753 | 1.013% | 31.8745 | 12025128.6 | 3.404277e-05 | 0.005723458 | 12.3 | 50 | 50 | 1.297397 | 0.1521694 | 0.1138464 | 0.7481557 | 0.1058014 | 0.5597369 | 0.01510752 | 0.8
| 15.899 | 15899000 | 0.113 | 0.1466058 | 0.1445491 |  | 125 | 250 | 1830 |  |  | 12.7 | 253.3537 | 45600 | 30 | 30588.56 | 200 | 1.490753 | 1.013% | 31.8745 | 12025128.6 | 4.322361e-05 | 0.007266991 | 12.3 | 50 | 50 | 1.297397 | 0.1521694 | 0.1445491 | 0.9499223 | 0.1392642 | 0.9023524 | 0.01510752 | 0.8
| 14.869 | 14869000 | 0.114 | 0.1479032 | 0.1351846 |  | 125 | 250 | 1830 |  |  | 12.7 | 253.3537 | 45600 | 30 | 30588.56 | 200 | 1.490753 | 1.013% | 31.8745 | 12025128.6 | 4.042341e-05 | 0.006796207 | 12.3 | 50 | 50 | 1.297397 | 0.1521694 | 0.1351846 | 0.8883826 | 0.1313947 | 0.7892236 | 0.01510752 | 0.8
| 17.011 | 17011000 | 0.124 | 0.1608772 | 0.154659 |  | 125 | 250 | 1830 |  |  | 12.7 | 253.3537 | 45600 | 30 | 30588.56 | 200 | 1.490753 | 1.013% | 31.8745 | 12025128.6 | 4.624673e-05 | 0.007775255 | 12.3 | 50 | 50 | 1.297397 | 0.1521694 | 0.154659 | 1.016361 | 0.1635094 | 1.03299 | 0.01510752 | 0.8
| 16.805 | 16805000 | 0.133 | 0.1725538 | 0.1527862 |  | 125 | 250 | 1830 |  |  | 12.7 | 253.3537 | 45600 | 30 | 30588.56 | 200 | 1.490753 | 1.013% | 31.8745 | 12025128.6 | 4.568669e-05 | 0.007681098 | 12.3 | 50 | 50 | 1.297397 | 0.1521694 | 0.1527862 | 1.004053 | 0.1732532 | 1.008123 | 0.01510752 | 0.8
G4P1 - Crack 6 | 9.556 | 9556000 | 0.037 | 0.04800368 | 0.1920419 | GFRP | 125 | 250 | 1830 | Wrapped | 2 armadures dim 13 | 12.7 | 253.3537 | 45600 | 30 | 30588.56 | 200 | 1.490753 | 1.013% | 31.8745 | 12025128.6 | 2.597929e-05 | 0.004367782 | 12.3 | 50 | 50 | 1.297397 | 0.3363579 | 0.1920419 | 0.5709452 | 0.02740747 | 0.3259784 | 0.01510752 | 0.8 | 9.556 | 17.011 | 14.334 | 38.224 | 6.8044 | 22.5142
| 10.05 | 10050000 | 0.065 | 0.0843308 | 0.2019696 |  | 125 | 250 | 1830 |  |  | 12.7 | 253.3537 | 45600 | 30 | 30588.56 | 200 | 1.490753 | 1.013% | 31.8745 | 12025128.6 | 2.73223e-05 | 0.004593576 | 12.3 | 50 | 50 | 1.297397 | 0.3363579 | 0.2019696 | 0.6004604 | 0.0506373 | 0.3605526 | 0.01510752 | 0.8
| 10.133 | 10133000 | 0.117 | 0.1517954 | 0.2036376 |  | 125 | 250 | 1830 |  |  | 12.7 | 253.3537 | 45600 | 30 | 30588.56 | 200 | 1.490753 | 1.013% | 31.8745 | 12025128.6 | 2.754795e-05 | 0.004631513 | 12.3 | 50 | 50 | 1.297397 | 0.3363579 | 0.2036376 | 0.6054194 | 0.0918999 | 0.3665326 | 0.01510752 | 0.8
| 10.915 | 10915000 | 0.156 | 0.2023939 | 0.2193531 |  | 125 | 250 | 1830 |  |  | 12.7 | 253.3537 | 45600 | 30 | 30588.56 | 200 | 1.490753 | 1.013% | 31.8745 | 12025128.6 | 2.967392e-05 | 0.004988943 | 12.3 | 50 | 50 | 1.297397 | 0.3363579 | 0.2193531 | 0.6521418 | 0.1319895 | 0.4252889 | 0.01510752 | 0.8
| 11.78 | 11780000 | 0.176 | 0.2283419 | 0.2367365 |  | 125 | 250 | 1830 |  |  | 12.7 | 253.3537 | 45600 | 30 | 30588.56 | 200 | 1.490753 | 1.013% | 31.8745 | 12025128.6 | 3.202554e-05 | 0.005384311 | 12.3 | 50 | 50 | 1.297397 | 0.3363579 | 0.2367365 | 0.7038232 | 0.1607123 | 0.4953671 | 0.01510752 | 0.8
| 11.533 | 11533000 | 0.18 | 0.2335314 | 0.2317727 |  | 125 | 250 | 1830 |  |  | 12.7 | 253.3537 | 45600 | 30 | 30588.56 | 200 | 1.490753 | 1.013% | 31.8745 | 12025128.6 | 3.135404e-05 | 0.005271414 | 12.3 | 50 | 50 | 1.297397 | 0.3363579 | 0.2317727 | 0.6890656 | 0.1609185 | 0.4748114 | 0.01510752 | 0.8
| 12.851 | 12851000 | 0.214 | 0.2776429 | 0.2582598 |  | 125 | 250 | 1830 |  |  | 12.7 | 253.3537 | 45600 | 30 | 30588.56 | 200 | 1.490753 | 1.013% | 31.8745 | 12025128.6 | 3.49372e-05 | 0.005873835 | 12.3 | 50 | 50 | 1.297397 | 0.3363579 | 0.2582598 | 0.7678125 | 0.2131777 | 0.5895361 | 0.01510752 | 0.8
| 13.716 | 13716000 | 0.223 | 0.2893195 | 0.2756433 |  | 125 | 250 | 1830 |  |  | 12.7 | 253.3537 | 45600 | 30 | 30588.56 | 200 | 1.490753 | 1.013% | 31.8745 | 12025128.6 | 3.728882e-05 | 0.006269202 | 12.3 | 50 | 50 | 1.297397 | 0.3363579 | 0.2756433 | 0.8194939 | 0.2370956 | 0.6715703 | 0.01510752 | 0.8
| 14.416 | 14416000 | 0.236 | 0.3061857 | 0.2897108 |  | 125 | 250 | 1830 |  |  | 12.7 | 253.3537 | 45600 | 30 | 30588.56 | 200 | 1.490753 | 1.013% | 31.8745 | 12025128.6 | 3.919187e-05 | 0.006589153 | 12.3 | 50 | 50 | 1.297397 | 0.3363579 | 0.2897108 | 0.8613171 | 0.2637229 | 0.7418671 | 0.01510752 | 0.8
| 14.211 | 14211000 | 0.239 | 0.3100779 | 0.285591 |  | 125 | 250 | 1830 |  |  | 12.7 | 253.3537 | 45600 | 30 | 30588.56 | 200 | 1.490753 | 1.013% | 31.8745 | 12025128.6 | 3.863455e-05 | 0.006495453 | 12.3 | 50 | 50 | 1.297397 | 0.3363579 | 0.285591 | 0.8490689 | 0.2632775 | 0.7209179 | 0.01510752 | 0.8
| 14.664 | 14664000 | 0.248 | 0.3217544 | 0.2946948 |  | 125 | 250 | 1830 |  |  | 12.7 | 253.3537 | 45600 | 30 | 30588.56 | 200 | 1.490753 | 1.013% | 31.8745 | 12025128.6 | 3.986609e-05 | 0.006702507 | 12.3 | 50 | 50 | 1.297397 | 0.3363579 | 0.2946948 | 0.8761344 | 0.2819001 | 0.7676115 | 0.01510752 | 0.8
| 15.364 | 15364000 | 0.248 | 0.3217544 | 0.3087623 |  | 125 | 250 | 1830 |  |  | 12.7 | 253.3537 | 45600 | 30 | 30588.56 | 200 | 1.490753 | 1.013% | 31.8745 | 12025128.6 | 4.176914e-05 | 0.007022457 | 12.3 | 50 | 50 | 1.297397 | 0.3363579 | 0.3087623 | 0.9179575 | 0.2953569 | 0.842646 | 0.01510752 | 0.8
| 16.558 | 16558000 | 0.271 | 0.3515946 | 0.3327575 |  | 125 | 250 | 1830 |  |  | 12.7 | 253.3537 | 45600 | 30 | 30588.56 | 200 | 1.490753 | 1.013% | 31.8745 | 12025128.6 | 4.501519e-05 | 0.007568201 | 12.3 | 50 | 50 | 1.297397 | 0.3363579 | 0.3327575 | 0.9892958 | 0.347831 | 0.9787061 | 0.01510752 | 0.8
| 16.352 | 16352000 | 0.279 | 0.3619737 | 0.3286176 |  | 125 | 250 | 1830 |  |  | 12.7 | 253.3537 | 45600 | 30 | 30588.56 | 200 | 1.490753 | 1.013% | 31.8745 | 12025128.6 | 4.445515e-05 | 0.007474045 | 12.3 | 50 | 50 | 1.297397 | 0.3363579 | 0.3286176 | 0.9769878 | 0.3536439 | 0.9545052 | 0.01510752 | 0.8
| 17.011 | 17011000 | 0.303 | 0.3931113 | 0.3418612 |  | 125 | 250 | 1830 |  |  | 12.7 | 253.3537 | 45600 | 30 | 30588.56 | 200 | 1.490753 | 1.013% | 31.8745 | 12025128.6 | 4.624673e-05 | 0.007775255 | 12.3 | 50 | 50 | 1.297397 | 0.3363579 | 0.3418612 | 1.016361 | 0.3995431 | 1.03299 | 0.01510752 | 0.8
C2N0 - Crack 1 | 3.653 | 3653000 | 0.079 | 0.1018608 | 0.5093051 | CFRP | 125 | 250 | 1830 | Smooth | 2 armadures dim 6 | 6.4 | 64.33982 | 137800 | 39 | 33093.45 | 200 | 4.163966 | 0.2574% | 27.21489 | 8838198.4 | 1.248947e-05 | 0.002157994 | 18.6 | 50 | 50 | 1.289377 | 1.799545 | 0.5093051 | 0.2830189 | 0.02882852 | 0.08009969 | 0.01071635 | 0.8 | 3.653 | 14.333 | 5.4795 | 14.612 | 5.7332 | 10.1726
| 3.878 | 3878000 | 0.175 | 0.2256409 | 0.5406749 |  | 125 | 250 | 1830 |  |  | 6.4 | 64.33982 | 137800 | 39 | 33093.45 | 200 | 4.163966 | 0.2574% | 27.21489 | 8838198.4 | 1.325873e-05 | 0.002290911 | 18.6 | 50 | 50 | 1.289377 | 1.799545 | 0.5406749 | 0.3004509 | 0.06779403 | 0.09027076 | 0.01071635 | 0.8
| 4.103 | 4103000 | 0.306 | 0.3945493 | 0.5720446 |  | 125 | 250 | 1830 |  |  | 6.4 | 64.33982 | 137800 | 39 | 33093.45 | 200 | 4.163966 | 0.2574% | 27.21489 | 8838198.4 | 1.4028e-05 | 0.002423829 | 18.6 | 50 | 50 | 1.289377 | 1.799545 | 0.5720446 | 0.317883 | 0.1254205 | 0.1010496 | 0.01071635 | 0.8
| 4.609 | 4609000 | 0.329 | 0.424205 | 0.6425916 |  | 125 | 250 | 1830 |  |  | 6.4 | 64.33982 | 137800 | 39 | 33093.45 | 200 | 4.163966 | 0.2574% | 27.21489 | 8838198.4 | 1.575799e-05 | 0.002722746 | 18.6 | 50 | 50 | 1.289377 | 1.799545 | 0.6425916 | 0.3570857 | 0.1514775 | 0.1275102 | 0.01071635 | 0.8
| 4.834 | 4834000 | 0.359 | 0.4628863 | 0.6739614 |  | 125 | 250 | 1830 |  |  | 6.4 | 64.33982 | 137800 | 39 | 33093.45 | 200 | 4.163966 | 0.2574% | 27.21489 | 8838198.4 | 1.652726e-05 | 0.002855664 | 18.6 | 50 | 50 | 1.289377 | 1.799545 | 0.6739614 | 0.3745177 | 0.1733591 | 0.1402635 | 0.01071635 | 0.8
| 5.005 | 5005000 | 0.389 | 0.5015676 | 0.6978024 |  | 125 | 250 | 1830 |  |  | 6.4 | 64.33982 | 137800 | 39 | 33093.45 | 200 | 4.163966 | 0.2574% | 27.21489 | 8838198.4 | 1.71119e-05 | 0.002956682 | 18.6 | 50 | 50 | 1.289377 | 1.799545 | 0.6978024 | 0.3877661 | 0.1944909 | 0.1503625 | 0.01071635 | 0.8
| 5.452 | 5452000 | 0.474 | 0.6111646 | 0.7601236 |  | 125 | 250 | 1830 |  |  | 6.4 | 64.33982 | 137800 | 39 | 33093.45 | 200 | 4.163966 | 0.2574% | 27.21489 | 8838198.4 | 1.864018e-05 | 0.003220745 | 18.6 | 50 | 50 | 1.289377 | 1.799545 | 0.7601236 | 0.4223977 | 0.2581545 | 0.1784199 | 0.01071635 | 0.8
| 5.677 | 5677000 | 0.491 | 0.633084 | 0.7914933 |  | 125 | 250 | 1830 |  |  | 6.4 | 64.33982 | 137800 | 39 | 33093.45 | 200 | 4.163966 | 0.2574% | 27.21489 | 8838198.4 | 1.940944e-05 | 0.003353663 | 18.6 | 50 | 50 | 1.289377 | 1.799545 | 0.7914933 | 0.4398298 | 0.2784492 | 0.1934502 | 0.01071635 | 0.8
| 5.902 | 5902000 | 0.553 | 0.7130254 | 0.8228631 |  | 125 | 250 | 1830 |  |  | 6.4 | 64.33982 | 137800 | 39 | 33093.45 | 200 | 4.163966 | 0.2574% | 27.21489 | 8838198.4 | 2.017871e-05 | 0.003486581 | 18.6 | 50 | 50 | 1.289377 | 1.799545 | 0.8228631 | 0.4572618 | 0.3260393 | 0.2090884 | 0.01071635 | 0.8
| 6.351 | 6351000 | 0.629 | 0.811018 | 0.8854631 |  | 125 | 250 | 1830 |  |  | 6.4 | 64.33982 | 137800 | 39 | 33093.45 | 200 | 4.163966 | 0.2574% | 27.21489 | 8838198.4 | 2.171382e-05 | 0.003751825 | 18.6 | 50 | 50 | 1.289377 | 1.799545 | 0.8854631 | 0.4920484 | 0.3990601 | 0.2421117 | 0.01071635 | 0.8
| 6.745 | 6745000 | 0.682 | 0.879355 | 0.940395 |  | 125 | 250 | 1830 |  |  | 6.4 | 64.33982 | 137800 | 39 | 33093.45 | 200 | 4.163966 | 0.2574% | 27.21489 | 8838198.4 | 2.306089e-05 | 0.003984579 | 18.6 | 50 | 50 | 1.289377 | 1.799545 | 0.940395 | 0.5225739 | 0.4595279 | 0.2730835 | 0.01071635 | 0.8
| 7.25 | 7250000 | 0.718 | 0.9257725 | 1.010803 |  | 125 | 250 | 1830 |  |  | 6.4 | 64.33982 | 137800 | 39 | 33093.45 | 200 | 4.163966 | 0.2574% | 27.21489 | 8838198.4 | 2.478747e-05 | 0.004282906 | 18.6 | 50 | 50 | 1.289377 | 1.799545 | 1.010803 | 0.5616991 | 0.5200056 | 0.3155059 | 0.01071635 | 0.8
| 7.644 | 7644000 | 0.778 | 1.003135 | 1.065735 |  | 125 | 250 | 1830 |  |  | 6.4 | 64.33982 | 137800 | 39 | 33093.45 | 200 | 4.163966 | 0.2574% | 27.21489 | 8838198.4 | 2.613454e-05 | 0.004515659 | 18.6 | 50 | 50 | 1.289377 | 1.799545 | 1.065735 | 0.5922246 | 0.5940813 | 0.3507299 | 0.01071635 | 0.8
| 8.037 | 8037000 | 0.82 | 1.057289 | 1.120527 |  | 125 | 250 | 1830 |  |  | 6.4 | 64.33982 | 137800 | 39 | 33093.45 | 200 | 4.163966 | 0.2574% | 27.21489 | 8838198.4 | 2.747819e-05 | 0.004747822 | 18.6 | 50 | 50 | 1.289377 | 1.799545 | 1.120527 | 0.6226725 | 0.6583448 | 0.3877211 | 0.01071635 | 0.8
| 8.206 | 8206000 | 0.869 | 1.120468 | 1.144089 |  | 125 | 250 | 1830 |  |  | 6.4 | 64.33982 | 137800 | 39 | 33093.45 | 200 | 4.163966 | 0.2574% | 27.21489 | 8838198.4 | 2.8056e-05 | 0.004847658 | 18.6 | 50 | 50 | 1.289377 | 1.799545 | 1.144089 | 0.6357659 | 0.7123557 | 0.4041983 | 0.01071635 | 0.8
| 8.487 | 8487000 | 0.879 | 1.133362 | 1.183266 |  | 125 | 250 | 1830 |  |  | 6.4 | 64.33982 | 137800 | 39 | 33093.45 | 200 | 4.163966 | 0.2574% | 27.21489 | 8838198.4 | 2.901672e-05 | 0.005013658 | 18.6 | 50 | 50 | 1.289377 | 1.799545 | 1.183266 | 0.6575366 | 0.7452271 | 0.4323544 | 0.01071635 | 0.8
| 8.881 | 8881000 | 0.939 | 1.210725 | 1.238198 |  | 125 | 250 | 1830 |  |  | 6.4 | 64.33982 | 137800 | 39 | 33093.45 | 200 | 4.163966 | 0.2574% | 27.21489 | 8838198.4 | 3.03638e-05 | 0.005246412 | 18.6 | 50 | 50 | 1.289377 | 1.799545 | 1.238198 | 0.6880621 | 0.8330538 | 0.4734294 | 0.01071635 | 0.8
| 9.274 | 9274000 | 1.002 | 1.291956 | 1.292991 |  | 125 | 250 | 1830 |  |  | 6.4 | 64.33982 | 137800 | 39 | 33093.45 | 200 | 4.163966 | 0.2574% | 27.21489 | 8838198.4 | 3.170745e-05 | 0.005478575 | 18.6 | 50 | 50 | 1.289377 | 1.799545 | 1.292991 | 0.71851 | 0.928283 | 0.5162567 | 0.01071635 | 0.8
| 9.724 | 9724000 | 1.057 | 1.362871 | 1.35573 |  | 125 | 250 | 1830 |  |  | 6.4 | 64.33982 | 137800 | 39 | 33093.45 | 200 | 4.163966 | 0.2574% | 27.21489 | 8838198.4 | 3.324598e-05 | 0.00574441 | 18.6 | 50 | 50 | 1.289377 | 1.799545 | 1.35573 | 0.7533741 | 1.026752 | 0.5675726 | 0.01071635 | 0.8
| 10.286 | 10286000 | 1.137 | 1.466021 | 1.434085 |  | 125 | 250 | 1830 |  |  | 6.4 | 64.33982 | 137800 | 39 | 33093.45 | 200 | 4.163966 | 0.2574% | 27.21489 | 8838198.4 | 3.516744e-05 | 0.006076409 | 18.6 | 50 | 50 | 1.289377 | 1.799545 | 1.434085 | 0.7969155 | 1.168295 | 0.6350743 | 0.01071635 | 0.8
| 10.735 | 10735000 | 1.196 | 1.542095 | 1.496685 |  | 125 | 250 | 1830 |  |  | 6.4 | 64.33982 | 137800 | 39 | 33093.45 | 200 | 4.163966 | 0.2574% | 27.21489 | 8838198.4 | 3.670255e-05 | 0.006341654 | 18.6 | 50 | 50 | 1.289377 | 1.799545 | 1.496685 | 0.8317021 | 1.282563 | 0.6917284 | 0.01071635 | 0.8
| 10.904 | 10904000 | 1.242 | 1.601406 | 1.520247 |  | 125 | 250 | 1830 |  |  | 6.4 | 64.33982 | 137800 | 39 | 33093.45 | 200 | 4.163966 | 0.2574% | 27.21489 | 8838198.4 | 3.728035e-05 | 0.00644149 | 18.6 | 50 | 50 | 1.289377 | 1.799545 | 1.520247 | 0.8447955 | 1.352861 | 0.7136794 | 0.01071635 | 0.8
| 11.466 | 11466000 | 1.295 | 1.669743 | 1.598602 |  | 125 | 250 | 1830 |  |  | 6.4 | 64.33982 | 137800 | 39 | 33093.45 | 200 | 4.163966 | 0.2574% | 27.21489 | 8838198.4 | 3.920181e-05 | 0.006773489 | 18.6 | 50 | 50 | 1.289377 | 1.799545 | 1.598602 | 0.8883369 | 1.483294 | 0.7891424 | 0.01071635 | 0.8
| 11.859 | 11859000 | 1.347 | 1.736791 | 1.653394 |  | 125 | 250 | 1830 |  |  | 6.4 | 64.33982 | 137800 | 39 | 33093.45 | 200 | 4.163966 | 0.2574% | 27.21489 | 8838198.4 | 4.054546e-05 | 0.007005652 | 18.6 | 50 | 50 | 1.289377 | 1.799545 | 1.653394 | 0.9187848 | 1.595737 | 0.8441655 | 0.01071635 | 0.8
| 12.196 | 12196000 | 1.4 | 1.805128 | 1.700379 |  | 125 | 250 | 1830 |  |  | 6.4 | 64.33982 | 137800 | 39 | 33093.45 | 200 | 4.163966 | 0.2574% | 27.21489 | 8838198.4 | 4.169765e-05 | 0.007204733 | 18.6 | 50 | 50 | 1.289377 | 1.799545 | 1.700379 | 0.9448941 | 1.705654 | 0.8928249 | 0.01071635 | 0.8
| 12.646 | 12646000 | 1.443 | 1.860571 | 1.763119 |  | 125 | 250 | 1830 |  |  | 6.4 | 64.33982 | 137800 | 39 | 33093.45 | 200 | 4.163966 | 0.2574% | 27.21489 | 8838198.4 | 4.323619e-05 | 0.007470569 | 18.6 | 50 | 50 | 1.289377 | 1.799545 | 1.763119 | 0.9797582 | 1.822909 | 0.9599262 | 0.01071635 | 0.8
| 13.039 | 13039000 | 1.496 | 1.928908 | 1.817911 |  | 125 | 250 | 1830 |  |  | 6.4 | 64.33982 | 137800 | 39 | 33093.45 | 200 | 4.163966 | 0.2574% | 27.21489 | 8838198.4 | 4.457984e-05 | 0.007702732 | 18.6 | 50 | 50 | 1.289377 | 1.799545 | 1.817911 | 1.010206 | 1.948594 | 1.020517 | 0.01071635 | 0.8
| 13.489 | 13489000 | 1.558 | 2.008849 | 1.880651 |  | 125 | 250 | 1830 |  |  | 6.4 | 64.33982 | 137800 | 39 | 33093.45 | 200 | 4.163966 | 0.2574% | 27.21489 | 8838198.4 | 4.611837e-05 | 0.007968567 | 18.6 | 50 | 50 | 1.289377 | 1.799545 | 1.880651 | 1.04507 | 2.099388 | 1.092172 | 0.01071635 | 0.8
| 13.939 | 13939000 | 1.572 | 2.0269 | 1.94339 |  | 125 | 250 | 1830 |  |  | 6.4 | 64.33982 | 137800 | 39 | 33093.45 | 200 | 4.163966 | 0.2574% | 27.21489 | 8838198.4 | 4.76569e-05 | 0.008234403 | 18.6 | 50 | 50 | 1.289377 | 1.799545 | 1.94339 | 1.079934 | 2.188919 | 1.166258 | 0.01071635 | 0.8
| 14.333 | 14333000 | 1.644 | 2.119735 | 1.998322 |  | 125 | 250 | 1830 |  |  | 6.4 | 64.33982 | 137800 | 39 | 33093.45 | 200 | 4.163966 | 0.2574% | 27.21489 | 8838198.4 | 4.900397e-05 | 0.008467157 | 18.6 | 50 | 50 | 1.289377 | 1.799545 | 1.998322 | 1.11046 | 2.353881 | 1.233121 | 0.01071635 | 0.8
C2N0 - Crack 2 | 4.272 | 4272000 | 0.029 | 0.03739193 | 0.4980539 | CFRP | 125 | 250 | 1830 | Smooth | 2 armadures dim 6 | 6.4 | 64.33982 | 137800 | 39 | 33093.45 | 200 | 4.163966 | 0.2574% | 27.21489 | 8838198.4 | 1.46058e-05 | 0.002523665 | 18.6 | 50 | 50 | 1.289377 | 1.504802 | 0.4980539 | 0.3309764 | 0.01237584 | 0.1095454 | 0.01071635 | 0.8 | 4.272 | 14.333 | 6.408 | 17.088 | 5.7332 | 11.4106
| 4.215 | 4215000 | 0.125 | 0.1611721 | 0.4914085 |  | 125 | 250 | 1830 |  |  | 6.4 | 64.33982 | 137800 | 39 | 33093.45 | 200 | 4.163966 | 0.2574% | 27.21489 | 8838198.4 | 1.441092e-05 | 0.002489993 | 18.6 | 50 | 50 | 1.289377 | 1.504802 | 0.4914085 | 0.3265603 | 0.0526324 | 0.1066416 | 0.01071635 | 0.8
| 4.272 | 4272000 | 0.188 | 0.2424028 | 0.4980539 |  | 125 | 250 | 1830 |  |  | 6.4 | 64.33982 | 137800 | 39 | 33093.45 | 200 | 4.163966 | 0.2574% | 27.21489 | 8838198.4 | 1.46058e-05 | 0.002523665 | 18.6 | 50 | 50 | 1.289377 | 1.504802 | 0.4980539 | 0.3309764 | 0.08022961 | 0.1095454 | 0.01071635 | 0.8
| 4.44 | 4440000 | 0.211 | 0.2720585 | 0.5176403 |  | 125 | 250 | 1830 |  |  | 6.4 | 64.33982 | 137800 | 39 | 33093.45 | 200 | 4.163966 | 0.2574% | 27.21489 | 8838198.4 | 1.518019e-05 | 0.00262291 | 18.6 | 50 | 50 | 1.289377 | 1.504802 | 0.5176403 | 0.3439923 | 0.09358603 | 0.1183307 | 0.01071635 | 0.8
| 4.609 | 4609000 | 0.25 | 0.3223442 | 0.5373432 |  | 125 | 250 | 1830 |  |  | 6.4 | 64.33982 | 137800 | 39 | 33093.45 | 200 | 4.163966 | 0.2574% | 27.21489 | 8838198.4 | 1.575799e-05 | 0.002722746 | 18.6 | 50 | 50 | 1.289377 | 1.504802 | 0.5373432 | 0.3570857 | 0.1151045 | 0.1275102 | 0.01071635 | 0.8
| 5.002 | 5002000 | 0.293 | 0.3777874 | 0.5831614 |  | 125 | 250 | 1830 |  |  | 6.4 | 64.33982 | 137800 | 39 | 33093.45 | 200 | 4.163966 | 0.2574% | 27.21489 | 8838198.4 | 1.710164e-05 | 0.002954909 | 18.6 | 50 | 50 | 1.289377 | 1.504802 | 0.5831614 | 0.3875337 | 0.1464053 | 0.1501823 | 0.01071635 | 0.8
| 5.452 | 5452000 | 0.339 | 0.4370987 | 0.6356249 |  | 125 | 250 | 1830 |  |  | 6.4 | 64.33982 | 137800 | 39 | 33093.45 | 200 | 4.163966 | 0.2574% | 27.21489 | 8838198.4 | 1.864018e-05 | 0.003220745 | 18.6 | 50 | 50 | 1.289377 | 1.504802 | 0.6356249 | 0.4223977 | 0.1846295 | 0.1784199 | 0.01071635 | 0.8
| 5.901 | 5901000 | 0.395 | 0.5093038 | 0.6879719 |  | 125 | 250 | 1830 |  |  | 6.4 | 64.33982 | 137800 | 39 | 33093.45 | 200 | 4.163966 | 0.2574% | 27.21489 | 8838198.4 | 2.017529e-05 | 0.00348599 | 18.6 | 50 | 50 | 1.289377 | 1.504802 | 0.6879719 | 0.4571844 | 0.2328457 | 0.2090175 | 0.01071635 | 0.8
| 6.126 | 6126000 | 0.425 | 0.5479851 | 0.7142037 |  | 125 | 250 | 1830 |  |  | 6.4 | 64.33982 | 137800 | 39 | 33093.45 | 200 | 4.163966 | 0.2574% | 27.21489 | 8838198.4 | 2.094456e-05 | 0.003618908 | 18.6 | 50 | 50 | 1.289377 | 1.504802 | 0.7142037 | 0.4746164 | 0.2600827 | 0.2252607 | 0.01071635 | 0.8
| 6.632 | 6632000 | 0.468 | 0.6034283 | 0.773196 |  | 125 | 250 | 1830 |  |  | 6.4 | 64.33982 | 137800 | 39 | 33093.45 | 200 | 4.163966 | 0.2574% | 27.21489 | 8838198.4 | 2.267455e-05 | 0.003917825 | 18.6 | 50 | 50 | 1.289377 | 1.504802 | 0.773196 | 0.5138191 | 0.310053 | 0.2640101 | 0.01071635 | 0.8
| 7.026 | 7026000 | 0.527 | 0.6795016 | 0.8191307 |  | 125 | 250 | 1830 |  |  | 6.4 | 64.33982 | 137800 | 39 | 33093.45 | 200 | 4.163966 | 0.2574% | 27.21489 | 8838198.4 | 2.402162e-05 | 0.004150579 | 18.6 | 50 | 50 | 1.289377 | 1.504802 | 0.8191307 | 0.5443446 | 0.369883 | 0.296311 | 0.01071635 | 0.8
| 7.588 | 7588000 | 0.589 | 0.7594429 | 0.8846519 |  | 125 | 250 | 1830 |  |  | 6.4 | 64.33982 | 137800 | 39 | 33093.45 | 200 | 4.163966 | 0.2574% | 27.21489 | 8838198.4 | 2.594308e-05 | 0.004482578 | 18.6 | 50 | 50 | 1.289377 | 1.504802 | 0.8846519 | 0.5878859 | 0.4464658 | 0.3456099 | 0.01071635 | 0.8
| 8.262 | 8262000 | 0.678 | 0.8741975 | 0.9632306 |  | 125 | 250 | 1830 |  |  | 6.4 | 64.33982 | 137800 | 39 | 33093.45 | 200 | 4.163966 | 0.2574% | 27.21489 | 8838198.4 | 2.824746e-05 | 0.00488074 | 18.6 | 50 | 50 | 1.289377 | 1.504802 | 0.9632306 | 0.6401046 | 0.5595778 | 0.4097339 | 0.01071635 | 0.8
| 8.094 | 8094000 | 0.688 | 0.8870912 | 0.9436442 |  | 125 | 250 | 1830 |  |  | 6.4 | 64.33982 | 137800 | 39 | 33093.45 | 200 | 4.163966 | 0.2574% | 27.21489 | 8838198.4 | 2.767307e-05 | 0.004781495 | 18.6 | 50 | 50 | 1.289377 | 1.504802 | 0.9436442 | 0.6270887 | 0.5562848 | 0.3932402 | 0.01071635 | 0.8
| 8.881 | 8881000 | 0.748 | 0.9644538 | 1.035397 |  | 125 | 250 | 1830 |  |  | 6.4 | 64.33982 | 137800 | 39 | 33093.45 | 200 | 4.163966 | 0.2574% | 27.21489 | 8838198.4 | 3.03638e-05 | 0.005246412 | 18.6 | 50 | 50 | 1.289377 | 1.504802 | 1.035397 | 0.6880621 | 0.6636041 | 0.4734294 | 0.01071635 | 0.8
| 9.274 | 9274000 | 0.807 | 1.040527 | 1.081215 |  | 125 | 250 | 1830 |  |  | 6.4 | 64.33982 | 137800 | 39 | 33093.45 | 200 | 4.163966 | 0.2574% | 27.21489 | 8838198.4 | 3.170745e-05 | 0.005478575 | 18.6 | 50 | 50 | 1.289377 | 1.504802 | 1.081215 | 0.71851 | 0.7476291 | 0.5162567 | 0.01071635 | 0.8
| 9.667 | 9667000 | 0.856 | 1.103707 | 1.127033 |  | 125 | 250 | 1830 |  |  | 6.4 | 64.33982 | 137800 | 39 | 33093.45 | 200 | 4.163966 | 0.2574% | 27.21489 | 8838198.4 | 3.30511e-05 | 0.005710738 | 18.6 | 50 | 50 | 1.289377 | 1.504802 | 1.127033 | 0.748958 | 0.8266298 | 0.5609381 | 0.01071635 | 0.8
| 10.061 | 10061000 | 0.903 | 1.164307 | 1.172968 |  | 125 | 250 | 1830 |  |  | 6.4 | 64.33982 | 137800 | 39 | 33093.45 | 200 | 4.163966 | 0.2574% | 27.21489 | 8838198.4 | 3.439817e-05 | 0.005943491 | 18.6 | 50 | 50 | 1.289377 | 1.504802 | 1.172968 | 0.7794834 | 0.9075582 | 0.6075944 | 0.01071635 | 0.8
| 10.511 | 10511000 | 0.965 | 1.244249 | 1.225432 |  | 125 | 250 | 1830 |  |  | 6.4 | 64.33982 | 137800 | 39 | 33093.45 | 200 | 4.163966 | 0.2574% | 27.21489 | 8838198.4 | 3.59367e-05 | 0.006209327 | 18.6 | 50 | 50 | 1.289377 | 1.504802 | 1.225432 | 0.8143475 | 1.013251 | 0.6631619 | 0.01071635 | 0.8
| 10.904 | 10904000 | 1.021 | 1.316454 | 1.27125 |  | 125 | 250 | 1830 |  |  | 6.4 | 64.33982 | 137800 | 39 | 33093.45 | 200 | 4.163966 | 0.2574% | 27.21489 | 8838198.4 | 3.728035e-05 | 0.00644149 | 18.6 | 50 | 50 | 1.289377 | 1.504802 | 1.27125 | 0.8447955 | 1.112134 | 0.7136794 | 0.01071635 | 0.8
| 11.466 | 11466000 | 1.074 | 1.384791 | 1.336771 |  | 125 | 250 | 1830 |  |  | 6.4 | 64.33982 | 137800 | 39 | 33093.45 | 200 | 4.163966 | 0.2574% | 27.21489 | 8838198.4 | 3.920181e-05 | 0.006773489 | 18.6 | 50 | 50 | 1.289377 | 1.504802 | 1.336771 | 0.8883369 | 1.230161 | 0.7891424 | 0.01071635 | 0.8
| 11.859 | 11859000 | 1.133 | 1.460864 | 1.382589 |  | 125 | 250 | 1830 |  |  | 6.4 | 64.33982 | 137800 | 39 | 33093.45 | 200 | 4.163966 | 0.2574% | 27.21489 | 8838198.4 | 4.054546e-05 | 0.007005652 | 18.6 | 50 | 50 | 1.289377 | 1.504802 | 1.382589 | 0.9187848 | 1.34222 | 0.8441655 | 0.01071635 | 0.8
| 12.197 | 12197000 | 1.176 | 1.516307 | 1.421995 |  | 125 | 250 | 1830 |  |  | 6.4 | 64.33982 | 137800 | 39 | 33093.45 | 200 | 4.163966 | 0.2574% | 27.21489 | 8838198.4 | 4.170107e-05 | 0.007205324 | 18.6 | 50 | 50 | 1.289377 | 1.504802 | 1.421995 | 0.9449716 | 1.432867 | 0.8929714 | 0.01071635 | 0.8
| 12.422 | 12422000 | 1.213 | 1.564014 | 1.448227 |  | 125 | 250 | 1830 |  |  | 6.4 | 64.33982 | 137800 | 39 | 33093.45 | 200 | 4.163966 | 0.2574% | 27.21489 | 8838198.4 | 4.247034e-05 | 0.007338242 | 18.6 | 50 | 50 | 1.289377 | 1.504802 | 1.448227 | 0.9624037 | 1.505213 | 0.9262208 | 0.01071635 | 0.8
| 12.815 | 12815000 | 1.242 | 1.601406 | 1.494045 |  | 125 | 250 | 1830 |  |  | 6.4 | 64.33982 | 137800 | 39 | 33093.45 | 200 | 4.163966 | 0.2574% | 27.21489 | 8838198.4 | 4.381399e-05 | 0.007570405 | 18.6 | 50 | 50 | 1.289377 | 1.504802 | 1.494045 | 0.9928516 | 1.589959 | 0.9857544 | 0.01071635 | 0.8
| 13.265 | 13265000 | 1.305 | 1.682637 | 1.546509 |  | 125 | 250 | 1830 |  |  | 6.4 | 64.33982 | 137800 | 39 | 33093.45 | 200 | 4.163966 | 0.2574% | 27.21489 | 8838198.4 | 4.535252e-05 | 0.00783624 | 18.6 | 50 | 50 | 1.289377 | 1.504802 | 1.546509 | 1.027716 | 1.729272 | 1.0562 | 0.01071635 | 0.8
| 13.489 | 13489000 | 1.311 | 1.690373 | 1.572624 |  | 125 | 250 | 1830 |  |  | 6.4 | 64.33982 | 137800 | 39 | 33093.45 | 200 | 4.163966 | 0.2574% | 27.21489 | 8838198.4 | 4.611837e-05 | 0.007968567 | 18.6 | 50 | 50 | 1.289377 | 1.504802 | 1.572624 | 1.04507 | 1.766559 | 1.092172 | 0.01071635 | 0.8
| 13.714 | 13714000 | 1.351 | 1.741948 | 1.598856 |  | 125 | 250 | 1830 |  |  | 6.4 | 64.33982 | 137800 | 39 | 33093.45 | 200 | 4.163966 | 0.2574% | 27.21489 | 8838198.4 | 4.688764e-05 | 0.008101485 | 18.6 | 50 | 50 | 1.289377 | 1.504802 | 1.598856 | 1.062502 | 1.850824 | 1.128911 | 0.01071635 | 0.8
| 14.107 | 14107000 | 1.4 | 1.805128 | 1.644674 |  | 125 | 250 | 1830 |  |  | 6.4 | 64.33982 | 137800 | 39 | 33093.45 | 200 | 4.163966 | 0.2574% | 27.21489 | 8838198.4 | 4.823129e-05 | 0.008333648 | 18.6 | 50 | 50 | 1.289377 | 1.504802 | 1.644674 | 1.09295 | 1.972915 | 1.19454 | 0.01071635 | 0.8
| 14.333 | 14333000 | 1.433 | 1.847677 | 1.671022 |  | 125 | 250 | 1830 |  |  | 6.4 | 64.33982 | 137800 | 39 | 33093.45 | 200 | 4.163966 | 0.2574% | 27.21489 | 8838198.4 | 4.900397e-05 | 0.008467157 | 18.6 | 50 | 50 | 1.289377 | 1.504802 | 1.671022 | 1.11046 | 2.051771 | 1.233121 | 0.01071635 | 0.8
C2P1 - Crack 1 | 5.227 | 5227000 | 0.069 | 0.08901476 | 0.4445694 | CFRP | 125 | 250 | 1830 | Smooth | 2 armadures dim 6 | 6.4 | 64.33982 | 137800 | 35 | 32036.35 | 200 | 4.301363 | 0.2574% | 27.62723 | 9101486.5 | 1.792656e-05 | 0.003090052 | 18.6 | 50 | 50 | 1.290069 | 1.096416 | 0.4445694 | 0.405475 | 0.03609326 | 0.16441 | 0.01106996 | 0.8 | 5.227 | 19.728 | 7.8405 | 20.908 | 7.8912 | 14.3996
| 5.958 | 5958000 | 0.165 | 0.2128614 | 0.5067428 |  | 125 | 250 | 1830 |  |  | 6.4 | 64.33982 | 137800 | 35 | 32036.35 | 200 | 4.301363 | 0.2574% | 27.62723 | 9101486.5 | 2.043361e-05 | 0.003522198 | 18.6 | 50 | 50 | 1.290069 | 1.096416 | 0.5067428 | 0.462181 | 0.09838049 | 0.2136113 | 0.01106996 | 0.8
| 6.576 | 6576000 | 0.254 | 0.3276775 | 0.5593053 |  | 125 | 250 | 1830 |  |  | 6.4 | 64.33982 | 137800 | 35 | 32036.35 | 200 | 4.301363 | 0.2574% | 27.62723 | 9101486.5 | 2.255311e-05 | 0.003887542 | 18.6 | 50 | 50 | 1.290069 | 1.096416 | 0.5593053 | 0.5101212 | 0.1671553 | 0.2602237 | 0.01106996 | 0.8
| 7.588 | 7588000 | 0.349 | 0.4502341 | 0.6453784 |  | 125 | 250 | 1830 |  |  | 6.4 | 64.33982 | 137800 | 35 | 32036.35 | 200 | 4.301363 | 0.2574% | 27.62723 | 9101486.5 | 2.602387e-05 | 0.004485807 | 18.6 | 50 | 50 | 1.290069 | 1.096416 | 0.6453784 | 0.5886253 | 0.2650192 | 0.3464797 | 0.01106996 | 0.8
| 8.375 | 8375000 | 0.425 | 0.5482793 | 0.7123147 |  | 125 | 250 | 1830 |  |  | 6.4 | 64.33982 | 137800 | 35 | 32036.35 | 200 | 4.301363 | 0.2574% | 27.62723 | 9101486.5 | 2.872297e-05 | 0.004951059 | 18.6 | 50 | 50 | 1.290069 | 1.096416 | 0.7123147 | 0.6496754 | 0.3562036 | 0.4220781 | 0.01106996 | 0.8
| 8.656 | 8656000 | 0.461 | 0.5947218 | 0.7362145 |  | 125 | 250 | 1830 |  |  | 6.4 | 64.33982 | 137800 | 35 | 32036.35 | 200 | 4.301363 | 0.2574% | 27.62723 | 9101486.5 | 2.968669e-05 | 0.005117178 | 18.6 | 50 | 50 | 1.290069 | 1.096416 | 0.7362145 | 0.6714734 | 0.3993399 | 0.4508766 | 0.01106996 | 0.8
| 9.836 | 9836000 | 0.576 | 0.7430798 | 0.8365764 |  | 125 | 250 | 1830 |  |  | 6.4 | 64.33982 | 137800 | 35 | 32036.35 | 200 | 4.301363 | 0.2574% | 27.62723 | 9101486.5 | 3.373363e-05 | 0.00581476 | 18.6 | 50 | 50 | 1.290069 | 1.096416 | 0.8365764 | 0.7630098 | 0.5669771 | 0.5821839 | 0.01106996 | 0.8
| 10.904 | 10904000 | 0.668 | 0.8617661 | 0.9274125 |  | 125 | 250 | 1830 |  |  | 6.4 | 64.33982 | 137800 | 35 | 32036.35 | 200 | 4.301363 | 0.2574% | 27.62723 | 9101486.5 | 3.739645e-05 | 0.00644613 | 18.6 | 50 | 50 | 1.290069 | 1.096416 | 0.9274125 | 0.8458579 | 0.7289317 | 0.7154757 | 0.01106996 | 0.8
| 12.253 | 12253000 | 0.774 | 0.9985134 | 1.042148 |  | 125 | 250 | 1830 |  |  | 6.4 | 64.33982 | 137800 | 35 | 32036.35 | 200 | 4.301363 | 0.2574% | 27.62723 | 9101486.5 | 4.2023e-05 | 0.00724362 | 18.6 | 50 | 50 | 1.290069 | 1.096416 | 1.042148 | 0.9505042 | 0.9490912 | 0.9034582 | 0.01106996 | 0.8
| 13.658 | 13658000 | 0.893 | 1.152032 | 1.161647 |  | 125 | 250 | 1830 |  |  | 6.4 | 64.33982 | 137800 | 35 | 32036.35 | 200 | 4.301363 | 0.2574% | 27.62723 | 9101486.5 | 4.68416e-05 | 0.008074216 | 18.6 | 50 | 50 | 1.290069 | 1.096416 | 1.161647 | 1.059494 | 1.220571 | 1.122529 | 0.01106996 | 0.8
| 14.726 | 14726000 | 0.988 | 1.274588 | 1.252483 |  | 125 | 250 | 1830 |  |  | 6.4 | 64.33982 | 137800 | 35 | 32036.35 | 200 | 4.301363 | 0.2574% | 27.62723 | 9101486.5 | 5.050442e-05 | 0.008705587 | 18.6 | 50 | 50 | 1.290069 | 1.096416 | 1.252483 | 1.142343 | 1.456016 | 1.304947 | 0.01106996 | 0.8
| 15.906 | 15906000 | 1.087 | 1.402305 | 1.352845 |  | 125 | 250 | 1830 |  |  | 6.4 | 64.33982 | 137800 | 35 | 32036.35 | 200 | 4.301363 | 0.2574% | 27.62723 | 9101486.5 | 5.455136e-05 | 0.009403169 | 18.6 | 50 | 50 | 1.290069 | 1.096416 | 1.352845 | 1.233879 | 1.730275 | 1.522457 | 0.01106996 | 0.8
| 17.03 | 17030000 | 1.189 | 1.533892 | 1.448444 |  | 125 | 250 | 1830 |  |  | 6.4 | 64.33982 | 137800 | 35 | 32036.35 | 200 | 4.301363 | 0.2574% | 27.62723 | 9101486.5 | 5.840624e-05 | 0.01006765 | 18.6 | 50 | 50 | 1.290069 | 1.096416 | 1.448444 | 1.321071 | 2.026381 | 1.745229 | 0.01106996 | 0.8
| 18.211 | 18211000 | 1.295 | 1.670639 | 1.548891 |  | 125 | 250 | 1830 |  |  | 6.4 | 64.33982 | 137800 | 35 | 32036.35 | 200 | 4.301363 | 0.2574% | 27.62723 | 9101486.5 | 6.24566e-05 | 0.01076582 | 18.6 | 50 | 50 | 1.290069 | 1.096416 | 1.548891 | 1.412685 | 2.360087 | 1.995679 | 0.01106996 | 0.8
| 19.11 | 19110000 | 1.39 | 1.793196 | 1.625353 |  | 125 | 250 | 1830 |  |  | 6.4 | 64.33982 | 137800 | 35 | 32036.35 | 200 | 4.301363 | 0.2574% | 27.62723 | 9101486.5 | 6.553982e-05 | 0.01129728 | 18.6 | 50 | 50 | 1.290069 | 1.096416 | 1.625353 | 1.482423 | 2.658276 | 2.197579 | 0.01106996 | 0.8
| 19.728 | 19728000 | 1.439 | 1.856409 | 1.677916 |  | 125 | 250 | 1830 |  |  | 6.4 | 64.33982 | 137800 | 35 | 32036.35 | 200 | 4.301363 | 0.2574% | 27.62723 | 9101486.5 | 6.765932e-05 | 0.01166262 | 18.6 | 50 | 50 | 1.290069 | 1.096416 | 1.677916 | 1.530364 | 2.840981 | 2.342013 | 0.01106996 | 0.8
C2P1 - Crack 2 | 5.227 | 5227000 | 0.069 | 0.08901476 | 0.24323 | CFRP | 125 | 250 | 1830 | Smooth | 2 armadures dim 6 | 6.4 | 64.33982 | 137800 | 35 | 32036.35 | 200 | 4.301363 | 0.2574% | 27.62723 | 9101486.5 | 1.792656e-05 | 0.003090052 | 18.6 | 50 | 50 | 1.290069 | 0.5998644 | 0.24323 | 0.405475 | 0.03609326 | 0.16441 | 0.01106996 | 0.8 | 5.227 | 10.061 | 7.8405 | 20.908 | 4.0244 | 12.4662
| 5.958 | 5958000 | 0.132 | 0.1702891 | 0.2772459 |  | 125 | 250 | 1830 |  |  | 6.4 | 64.33982 | 137800 | 35 | 32036.35 | 200 | 4.301363 | 0.2574% | 27.62723 | 9101486.5 | 2.043361e-05 | 0.003522198 | 18.6 | 50 | 50 | 1.290069 | 0.5998644 | 0.2772459 | 0.462181 | 0.07870439 | 0.2136113 | 0.01106996 | 0.8
| 6.632 | 6632000 | 0.185 | 0.2386628 | 0.3086095 |  | 125 | 250 | 1830 |  |  | 6.4 | 64.33982 | 137800 | 35 | 32036.35 | 200 | 4.301363 | 0.2574% | 27.62723 | 9101486.5 | 2.274517e-05 | 0.003920647 | 18.6 | 50 | 50 | 1.290069 | 0.5998644 | 0.3086095 | 0.5144653 | 0.1227837 | 0.2646746 | 0.01106996 | 0.8
| 7.363 | 7363000 | 0.247 | 0.318647 | 0.3426254 |  | 125 | 250 | 1830 |  |  | 6.4 | 64.33982 | 137800 | 35 | 32036.35 | 200 | 4.301363 | 0.2574% | 27.62723 | 9101486.5 | 2.525221e-05 | 0.004352793 | 18.6 | 50 | 50 | 1.290069 | 0.5998644 | 0.3426254 | 0.5711713 | 0.1820021 | 0.3262367 | 0.01106996 | 0.8
| 8.262 | 8262000 | 0.31 | 0.3999214 | 0.3844589 |  | 125 | 250 | 1830 |  |  | 6.4 | 64.33982 | 137800 | 35 | 32036.35 | 200 | 4.301363 | 0.2574% | 27.62723 | 9101486.5 | 2.833543e-05 | 0.004884256 | 18.6 | 50 | 50 | 1.290069 | 0.5998644 | 0.3844589 | 0.6409096 | 0.2563135 | 0.4107651 | 0.01106996 | 0.8
| 9.105 | 9105000 | 0.362 | 0.467005 | 0.4236865 |  | 125 | 250 | 1830 |  |  | 6.4 | 64.33982 | 137800 | 35 | 32036.35 | 200 | 4.301363 | 0.2574% | 27.62723 | 9101486.5 | 3.122659e-05 | 0.005382613 | 18.6 | 50 | 50 | 1.290069 | 0.5998644 | 0.4236865 | 0.7063038 | 0.3298474 | 0.498865 | 0.01106996 | 0.8
| 9.667 | 9667000 | 0.402 | 0.5186077 | 0.4498383 |  | 125 | 250 | 1830 |  |  | 6.4 | 64.33982 | 137800 | 35 | 32036.35 | 200 | 4.301363 | 0.2574% | 27.62723 | 9101486.5 | 3.315403e-05 | 0.005714852 | 18.6 | 50 | 50 | 1.290069 | 0.5998644 | 0.4498383 | 0.7498999 | 0.3889039 | 0.5623499 | 0.01106996 | 0.8
| 10.061 | 10061000 | 0.432 | 0.5573098 | 0.4681725 |  | 125 | 250 | 1830 |  |  | 6.4 | 64.33982 | 137800 | 35 | 32036.35 | 200 | 4.301363 | 0.2574% | 27.62723 | 9101486.5 | 3.450529e-05 | 0.005947773 | 18.6 | 50 | 50 | 1.290069 | 0.5998644 | 0.4681725 | 0.7804637 | 0.4349601 | 0.6091237 | 0.01106996 | 0.8
C2P1 - Crack 3 | 8.543 | 8543000 | 0.039 | 0.05031269 | 0.2021729 | CFRP | 125 | 250 | 1830 | Smooth | 2 armadures dim 6 | 6.4 | 64.33982 | 137800 | 35 | 32036.35 | 200 | 4.301363 | 0.2574% | 27.62723 | 9101486.5 | 2.929915e-05 | 0.005050375 | 18.6 | 50 | 50 | 1.290069 | 0.3050711 | 0.2021729 | 0.6627077 | 0.03334261 | 0.4391814 | 0.01106996 | 0.8 | 8.543 | 19.616 | 12.8145 | 34.172 | 7.8464 | 21.0092
| 9.499 | 9499000 | 0.059 | 0.07611407 | 0.224797 |  | 125 | 250 | 1830 |  |  | 6.4 | 64.33982 | 137800 | 35 | 32036.35 | 200 | 4.301363 | 0.2574% | 27.62723 | 9101486.5 | 3.257785e-05 | 0.005615535 | 18.6 | 50 | 50 | 1.290069 | 0.3050711 | 0.224797 | 0.7368676 | 0.056086 | 0.5429739 | 0.01106996 | 0.8
| 10.061 | 10061000 | 0.059 | 0.07611407 | 0.2380969 |  | 125 | 250 | 1830 |  |  | 6.4 | 64.33982 | 137800 | 35 | 32036.35 | 200 | 4.301363 | 0.2574% | 27.62723 | 9101486.5 | 3.450529e-05 | 0.005947773 | 18.6 | 50 | 50 | 1.290069 | 0.3050711 | 0.2380969 | 0.7804637 | 0.05940427 | 0.6091237 | 0.01106996 | 0.8
| 10.229 | 10229000 | 0.079 | 0.1019155 | 0.2420727 |  | 125 | 250 | 1830 |  |  | 6.4 | 64.33982 | 137800 | 35 | 32036.35 | 200 | 4.301363 | 0.2574% | 27.62723 | 9101486.5 | 3.508147e-05 | 0.00604709 | 18.6 | 50 | 50 | 1.290069 | 0.3050711 | 0.2420727 | 0.793496 | 0.08086951 | 0.629636 | 0.01106996 | 0.8
| 11.185 | 11185000 | 0.108 | 0.1393275 | 0.2646967 |  | 125 | 250 | 1830 |  |  | 6.4 | 64.33982 | 137800 | 35 | 32036.35 | 200 | 4.301363 | 0.2574% | 27.62723 | 9101486.5 | 3.836017e-05 | 0.00661225 | 18.6 | 50 | 50 | 1.290069 | 0.3050711 | 0.2646967 | 0.867656 | 0.1208883 | 0.7528269 | 0.01106996 | 0.8
| 11.578 | 11578000 | 0.148 | 0.1909302 | 0.2739972 |  | 125 | 250 | 1830 |  |  | 6.4 | 64.33982 | 137800 | 35 | 32036.35 | 200 | 4.301363 | 0.2574% | 27.62723 | 9101486.5 | 3.970801e-05 | 0.00684458 | 18.6 | 50 | 50 | 1.290069 | 0.3050711 | 0.2739972 | 0.8981423 | 0.1714825 | 0.8066595 | 0.01106996 | 0.8
| 11.972 | 11972000 | 0.158 | 0.2038309 | 0.2833214 |  | 125 | 250 | 1830 |  |  | 6.4 | 64.33982 | 137800 | 35 | 32036.35 | 200 | 4.301363 | 0.2574% | 27.62723 | 9101486.5 | 4.105928e-05 | 0.007077501 | 18.6 | 50 | 50 | 1.290069 | 0.3050711 | 0.2833214 | 0.9287061 | 0.189299 | 0.862495 | 0.01106996 | 0.8
| 12.365 | 12365000 | 0.188 | 0.242533 | 0.2926218 |  | 125 | 250 | 1830 |  |  | 6.4 | 64.33982 | 137800 | 35 | 32036.35 | 200 | 4.301363 | 0.2574% | 27.62723 | 9101486.5 | 4.240711e-05 | 0.007309832 | 18.6 | 50 | 50 | 1.290069 | 0.3050711 | 0.2926218 | 0.9591924 | 0.2326358 | 0.92005 | 0.01106996 | 0.8
| 13.658 | 13658000 | 0.241 | 0.3109066 | 0.3232211 |  | 125 | 250 | 1830 |  |  | 6.4 | 64.33982 | 137800 | 35 | 32036.35 | 200 | 4.301363 | 0.2574% | 27.62723 | 9101486.5 | 4.68416e-05 | 0.008074216 | 18.6 | 50 | 50 | 1.290069 | 0.3050711 | 0.3232211 | 1.059494 | 0.3294039 | 1.122529 | 0.01106996 | 0.8
| 14.501 | 14501000 | 0.283 | 0.3650895 | 0.343171 |  | 125 | 250 | 1830 |  |  | 6.4 | 64.33982 | 137800 | 35 | 32036.35 | 200 | 4.301363 | 0.2574% | 27.62723 | 9101486.5 | 4.973276e-05 | 0.008572573 | 18.6 | 50 | 50 | 1.290069 | 0.3050711 | 0.343171 | 1.124889 | 0.4106851 | 1.265375 | 0.01106996 | 0.8
| 15.569 | 15569000 | 0.326 | 0.4205625 | 0.3684456 |  | 125 | 250 | 1830 |  |  | 6.4 | 64.33982 | 137800 | 35 | 32036.35 | 200 | 4.301363 | 0.2574% | 27.62723 | 9101486.5 | 5.339558e-05 | 0.009203944 | 18.6 | 50 | 50 | 1.290069 | 0.3050711 | 0.3684456 | 1.207737 | 0.5079288 | 1.458628 | 0.01106996 | 0.8
| 16.581 | 16581000 | 0.366 | 0.4721653 | 0.3923949 |  | 125 | 250 | 1830 |  |  | 6.4 | 64.33982 | 137800 | 35 | 32036.35 | 200 | 4.301363 | 0.2574% | 27.62723 | 9101486.5 | 5.686634e-05 | 0.009802209 | 18.6 | 50 | 50 | 1.290069 | 0.3050711 | 0.3923949 | 1.286241 | 0.6073183 | 1.654416 | 0.01106996 | 0.8
| 17.986 | 17986000 | 0.418 | 0.5392488 | 0.4256447 |  | 125 | 250 | 1830 |  |  | 6.4 | 64.33982 | 137800 | 35 | 32036.35 | 200 | 4.301363 | 0.2574% | 27.62723 | 9101486.5 | 6.168494e-05 | 0.0106328 | 18.6 | 50 | 50 | 1.290069 | 0.3050711 | 0.4256447 | 1.395231 | 0.7523768 | 1.94667 | 0.01106996 | 0.8
| 18.829 | 18829000 | 0.448 | 0.5779509 | 0.4455945 |  | 125 | 250 | 1830 |  |  | 6.4 | 64.33982 | 137800 | 35 | 32036.35 | 200 | 4.301363 | 0.2574% | 27.62723 | 9101486.5 | 6.45761e-05 | 0.01113116 | 18.6 | 50 | 50 | 1.290069 | 0.3050711 | 0.4455945 | 1.460625 | 0.8441698 | 2.133426 | 0.01106996 | 0.8
| 19.616 | 19616000 | 0.474 | 0.6114927 | 0.4642192 |  | 125 | 250 | 1830 |  |  | 6.4 | 64.33982 | 137800 | 35 | 32036.35 | 200 | 4.301363 | 0.2574% | 27.62723 | 9101486.5 | 6.727521e-05 | 0.01159641 | 18.6 | 50 | 50 | 1.290069 | 0.3050711 | 0.4642192 | 1.521675 | 0.9304935 | 2.315496 | 0.01106996 | 0.8
C4N0 - Crack 1 | 3.47 | 3470000 | 0.013 | 0.01730269 | 0.311877 | CFRP | 125 | 250 | 1830 | Smooth | 2 armadures dim 13 | 12.7 | 253.3537 | 132300 | 42 | 33837.44 | 200 | 3.909871 | 1.013% | 48.93182 | 27488230.5 | 3.730656e-06 | 0.0005635834 | 12.3 | 50 | 50 | 1.330976 | 4.126616 | 0.311877 | 0.07557692 | 0.001307684 | 0.005711871 | 0.03962321 | 0.8 | 3.47 | 22.739 | 5.205 | 13.88 | 9.0956 | 11.4878
| 5.571 | 5571000 | 0.196 | 0.2608714 | 0.5007108 |  | 125 | 250 | 1830 |  |  | 12.7 | 253.3537 | 132300 | 42 | 33837.44 | 200 | 3.909871 | 1.013% | 48.93182 | 27488230.5 | 5.989477e-06 | 0.0009048194 | 12.3 | 50 | 50 | 1.330976 | 4.126616 | 0.5007108 | 0.1213369 | 0.03165332 | 0.01472264 | 0.03962321 | 0.8
| 6.301 | 6301000 | 0.259 | 0.3447229 | 0.5663218 |  | 125 | 250 | 1830 |  |  | 12.7 | 253.3537 | 132300 | 42 | 33837.44 | 200 | 3.909871 | 1.013% | 48.93182 | 27488230.5 | 6.774313e-06 | 0.001023383 | 12.3 | 50 | 50 | 1.330976 | 4.126616 | 0.5663218 | 0.1372364 | 0.04730851 | 0.01883382 | 0.03962321 | 0.8
| 7.579 | 7579000 | 0.339 | 0.451201 | 0.681186 |  | 125 | 250 | 1830 |  |  | 12.7 | 253.3537 | 132300 | 42 | 33837.44 | 200 | 3.909871 | 1.013% | 48.93182 | 27488230.5 | 8.148312e-06 | 0.001230951 | 12.3 | 50 | 50 | 1.330976 | 4.126616 | 0.681186 | 0.1650713 | 0.07448034 | 0.02724854 | 0.03962321 | 0.8
| 8.676 | 8676000 | 0.447 | 0.5949464 | 0.7797823 |  | 125 | 250 | 1830 |  |  | 12.7 | 253.3537 | 132300 | 42 | 33837.44 | 200 | 3.909871 | 1.013% | 48.93182 | 27488230.5 | 9.327716e-06 | 0.001409121 | 12.3 | 50 | 50 | 1.330976 | 4.126616 | 0.7797823 | 0.1889641 | 0.1124235 | 0.03570742 | 0.03962321 | 0.8
| 9.497 | 9497000 | 0.527 | 0.7014246 | 0.8535722 |  | 125 | 250 | 1830 |  |  | 12.7 | 253.3537 | 132300 | 42 | 33837.44 | 200 | 3.909871 | 1.013% | 48.93182 | 27488230.5 | 1.021039e-05 | 0.001542465 | 12.3 | 50 | 50 | 1.330976 | 4.126616 | 0.8535722 | 0.2068455 | 0.1450865 | 0.04278508 | 0.03962321 | 0.8
| 10.685 | 10685000 | 0.666 | 0.8864303 | 0.9603474 |  | 125 | 250 | 1830 |  |  | 12.7 | 253.3537 | 132300 | 42 | 33837.44 | 200 | 3.909871 | 1.013% | 48.93182 | 27488230.5 | 1.148763e-05 | 0.001735415 | 12.3 | 50 | 50 | 1.330976 | 4.126616 | 0.9603474 | 0.2327203 | 0.2062903 | 0.05415873 | 0.03962321 | 0.8
| 11.781 | 11781000 | 0.747 | 0.9942394 | 1.058854 |  | 125 | 250 | 1830 |  |  | 12.7 | 253.3537 | 132300 | 42 | 33837.44 | 200 | 3.909871 | 1.013% | 48.93182 | 27488230.5 | 1.266595e-05 | 0.001913423 | 12.3 | 50 | 50 | 1.330976 | 4.126616 | 1.058854 | 0.2565913 | 0.2551131 | 0.06583908 | 0.03962321 | 0.8
| 13.059 | 13059000 | 0.872 | 1.160611 | 1.173718 |  | 125 | 250 | 1830 |  |  | 12.7 | 253.3537 | 132300 | 42 | 33837.44 | 200 | 3.909871 | 1.013% | 48.93182 | 27488230.5 | 1.403995e-05 | 0.00212099 | 12.3 | 50 | 50 | 1.330976 | 4.126616 | 1.173718 | 0.2844262 | 0.3301083 | 0.08089828 | 0.03962321 | 0.8
| 14.521 | 14521000 | 0.984 | 1.309681 | 1.30512 |  | 125 | 250 | 1830 |  |  | 12.7 | 253.3537 | 132300 | 42 | 33837.44 | 200 | 3.909871 | 1.013% | 48.93182 | 27488230.5 | 1.561177e-05 | 0.002358442 | 12.3 | 50 | 50 | 1.330976 | 4.126616 | 1.30512 | 0.3162687 | 0.4142111 | 0.1000259 | 0.03962321 | 0.8
| 15.251 | 15251000 | 1.069 | 1.422814 | 1.370731 |  | 125 | 250 | 1830 |  |  | 12.7 | 253.3537 | 132300 | 42 | 33837.44 | 200 | 3.909871 | 1.013% | 48.93182 | 27488230.5 | 1.639661e-05 | 0.002477006 | 12.3 | 50 | 50 | 1.330976 | 4.126616 | 1.370731 | 0.3321682 | 0.4726135 | 0.1103357 | 0.03962321 | 0.8
| 16.347 | 16347000 | 1.145 | 1.523968 | 1.469237 |  | 125 | 250 | 1830 |  |  | 12.7 | 253.3537 | 132300 | 42 | 33837.44 | 200 | 3.909871 | 1.013% | 48.93182 | 27488230.5 | 1.757494e-05 | 0.002655014 | 12.3 | 50 | 50 | 1.330976 | 4.126616 | 1.469237 | 0.3560392 | 0.5425923 | 0.1267639 | 0.03962321 | 0.8
| 17.352 | 17352000 | 1.238 | 1.647749 | 1.559565 |  | 125 | 250 | 1830 |  |  | 12.7 | 253.3537 | 132300 | 42 | 33837.44 | 200 | 3.909871 | 1.013% | 48.93182 | 27488230.5 | 1.865543e-05 | 0.002818242 | 12.3 | 50 | 50 | 1.330976 | 4.126616 | 1.559565 | 0.3779282 | 0.6227307 | 0.1428297 | 0.03962321 | 0.8
| 18.356 | 18356000 | 1.315 | 1.750234 | 1.649802 |  | 125 | 250 | 1830 |  |  | 12.7 | 253.3537 | 132300 | 42 | 33837.44 | 200 | 3.909871 | 1.013% | 48.93182 | 27488230.5 | 1.973485e-05 | 0.002981308 | 12.3 | 50 | 50 | 1.330976 | 4.126616 | 1.649802 | 0.3997954 | 0.6997354 | 0.1598363 | 0.03962321 | 0.8
| 19.817 | 19817000 | 1.422 | 1.892648 | 1.781114 |  | 125 | 250 | 1830 |  |  | 12.7 | 253.3537 | 132300 | 42 | 33837.44 | 200 | 3.909871 | 1.013% | 48.93182 | 27488230.5 | 2.130559e-05 | 0.003218597 | 12.3 | 50 | 50 | 1.330976 | 4.126616 | 1.781114 | 0.4316161 | 0.8168975 | 0.1862925 | 0.03962321 | 0.8
| 20.731 | 20731000 | 1.476 | 1.964521 | 1.863263 |  | 125 | 250 | 1830 |  |  | 12.7 | 253.3537 | 132300 | 42 | 33837.44 | 200 | 3.909871 | 1.013% | 48.93182 | 27488230.5 | 2.228825e-05 | 0.003367046 | 12.3 | 50 | 50 | 1.330976 | 4.126616 | 1.863263 | 0.4515231 | 0.8870267 | 0.2038731 | 0.03962321 | 0.8
| 21.735 | 21735000 | 1.498 | 1.993803 | 1.9535 |  | 125 | 250 | 1830 |  |  | 12.7 | 253.3537 | 132300 | 42 | 33837.44 | 200 | 3.909871 | 1.013% | 48.93182 | 27488230.5 | 2.336767e-05 | 0.003530111 | 12.3 | 50 | 50 | 1.330976 | 4.126616 | 1.9535 | 0.4733903 | 0.9438468 | 0.2240984 | 0.03962321 | 0.8
| 22.739 | 22739000 | 1.534 | 2.041718 | 2.043738 |  | 125 | 250 | 1830 |  |  | 12.7 | 253.3537 | 132300 | 42 | 33837.44 | 200 | 3.909871 | 1.013% | 48.93182 | 27488230.5 | 2.444709e-05 | 0.003693177 | 12.3 | 50 | 50 | 1.330976 | 4.126616 | 2.043738 | 0.4952575 | 1.011176 | 0.24528 | 0.03962321 | 0.8
C4N0 - Crack 2 | 3.927 | 3927000 | 0.0268 | 0.03567017 | 0.2907108 | CFRP | 125 | 250 | 1830 | Smooth | 2 armadures dim 13 | 12.7 | 253.3537 | 132300 | 42 | 33837.44 | 200 | 3.909871 | 1.013% | 48.93182 | 27488230.5 | 4.221985e-06 | 0.0006378076 | 12.3 | 50 | 50 | 1.330976 | 3.398916 | 0.2907108 | 0.08553042 | 0.003050884 | 0.007315453 | 0.03962321 | 0.8 | 3.927 | 22.192 | 5.8905 | 15.708 | 8.8768 | 12.2924
| 4.292 | 4292000 | 0.161 | 0.2142872 | 0.3177312 |  | 125 | 250 | 1830 |  |  | 12.7 | 253.3537 | 132300 | 42 | 33837.44 | 200 | 3.909871 | 1.013% | 48.93182 | 27488230.5 | 4.614402e-06 | 0.0006970894 | 12.3 | 50 | 50 | 1.330976 | 3.398916 | 0.3177312 | 0.09348016 | 0.0200316 | 0.00873854 | 0.03962321 | 0.8
| 5.571 | 5571000 | 0.25 | 0.3327441 | 0.412414 |  | 125 | 250 | 1830 |  |  | 12.7 | 253.3537 | 132300 | 42 | 33837.44 | 200 | 3.909871 | 1.013% | 48.93182 | 27488230.5 | 5.989477e-06 | 0.0009048194 | 12.3 | 50 | 50 | 1.330976 | 3.398916 | 0.412414 | 0.1213369 | 0.04037414 | 0.01472264 | 0.03962321 | 0.8
| 6.393 | 6393000 | 0.326 | 0.4338983 | 0.4732656 |  | 125 | 250 | 1830 |  |  | 12.7 | 253.3537 | 132300 | 42 | 33837.44 | 200 | 3.909871 | 1.013% | 48.93182 | 27488230.5 | 6.873223e-06 | 0.001038325 | 12.3 | 50 | 50 | 1.330976 | 3.398916 | 0.4732656 | 0.1392401 | 0.06041606 | 0.01938781 | 0.03962321 | 0.8
| 6.757 | 6757000 | 0.344 | 0.4578559 | 0.500212 |  | 125 | 250 | 1830 |  |  | 12.7 | 253.3537 | 132300 | 42 | 33837.44 | 200 | 3.909871 | 1.013% | 48.93182 | 27488230.5 | 7.264566e-06 | 0.001097445 | 12.3 | 50 | 50 | 1.330976 | 3.398916 | 0.500212 | 0.1471681 | 0.06738177 | 0.02165845 | 0.03962321 | 0.8
| 8.128 | 8128000 | 0.452 | 0.6016013 | 0.6017054 |  | 125 | 250 | 1830 |  |  | 12.7 | 253.3537 | 132300 | 42 | 33837.44 | 200 | 3.909871 | 1.013% | 48.93182 | 27488230.5 | 8.738551e-06 | 0.001320117 | 12.3 | 50 | 50 | 1.330976 | 3.398916 | 0.6017054 | 0.1770286 | 0.1065006 | 0.03133912 | 0.03962321 | 0.8
| 8.584 | 8584000 | 0.496 | 0.6601643 | 0.6354625 |  | 125 | 250 | 1830 |  |  | 12.7 | 253.3537 | 132300 | 42 | 33837.44 | 200 | 3.909871 | 1.013% | 48.93182 | 27488230.5 | 9.228805e-06 | 0.001394179 | 12.3 | 50 | 50 | 1.330976 | 3.398916 | 0.6354625 | 0.1869603 | 0.1234245 | 0.03495416 | 0.03962321 | 0.8
| 9.497 | 9497000 | 0.555 | 0.7386919 | 0.7030507 |  | 125 | 250 | 1830 |  |  | 12.7 | 253.3537 | 132300 | 42 | 33837.44 | 200 | 3.909871 | 1.013% | 48.93182 | 27488230.5 | 1.021039e-05 | 0.001542465 | 12.3 | 50 | 50 | 1.330976 | 3.398916 | 0.7030507 | 0.2068455 | 0.1527951 | 0.04278508 | 0.03962321 | 0.8
| 10.502 | 10502000 | 0.608 | 0.8092336 | 0.7774496 |  | 125 | 250 | 1830 |  |  | 12.7 | 253.3537 | 132300 | 42 | 33837.44 | 200 | 3.909871 | 1.013% | 48.93182 | 27488230.5 | 1.129088e-05 | 0.001705693 | 12.3 | 50 | 50 | 1.330976 | 3.398916 | 0.7774496 | 0.2287345 | 0.1850997 | 0.05231949 | 0.03962321 | 0.8
| 9.954 | 9954000 | 0.613 | 0.8158885 | 0.7368818 |  | 125 | 250 | 1830 |  |  | 12.7 | 253.3537 | 132300 | 42 | 33837.44 | 200 | 3.909871 | 1.013% | 48.93182 | 27488230.5 | 1.070172e-05 | 0.001616689 | 12.3 | 50 | 50 | 1.330976 | 3.398916 | 0.7368818 | 0.216799 | 0.1768838 | 0.04700182 | 0.03962321 | 0.8
| 10.684 | 10684000 | 0.639 | 0.8504939 | 0.7909228 |  | 125 | 250 | 1830 |  |  | 12.7 | 253.3537 | 132300 | 42 | 33837.44 | 200 | 3.909871 | 1.013% | 48.93182 | 27488230.5 | 1.148655e-05 | 0.001735252 | 12.3 | 50 | 50 | 1.330976 | 3.398916 | 0.7909228 | 0.2326985 | 0.1979087 | 0.0541486 | 0.03962321 | 0.8
| 12.237 | 12237000 | 0.702 | 0.9343454 | 0.9058894 |  | 125 | 250 | 1830 |  |  | 12.7 | 253.3537 | 132300 | 42 | 33837.44 | 200 | 3.909871 | 1.013% | 48.93182 | 27488230.5 | 1.315621e-05 | 0.001987484 | 12.3 | 50 | 50 | 1.330976 | 3.398916 | 0.9058894 | 0.266523 | 0.2490245 | 0.07103451 | 0.03962321 | 0.8
| 12.785 | 12785000 | 0.711 | 0.9463242 | 0.9464571 |  | 125 | 250 | 1830 |  |  | 12.7 | 253.3537 | 132300 | 42 | 33837.44 | 200 | 3.909871 | 1.013% | 48.93182 | 27488230.5 | 1.374537e-05 | 0.002076488 | 12.3 | 50 | 50 | 1.330976 | 3.398916 | 0.9464571 | 0.2784585 | 0.263512 | 0.07753913 | 0.03962321 | 0.8
| 13.516 | 13516000 | 0.769 | 1.023521 | 1.000572 |  | 125 | 250 | 1830 |  |  | 12.7 | 253.3537 | 132300 | 42 | 33837.44 | 200 | 3.909871 | 1.013% | 48.93182 | 27488230.5 | 1.453128e-05 | 0.002195214 | 12.3 | 50 | 50 | 1.330976 | 3.398916 | 1.000572 | 0.2943797 | 0.3013038 | 0.08665943 | 0.03962321 | 0.8
| 13.059 | 13059000 | 0.774 | 1.030176 | 0.966741 |  | 125 | 250 | 1830 |  |  | 12.7 | 253.3537 | 132300 | 42 | 33837.44 | 200 | 3.909871 | 1.013% | 48.93182 | 27488230.5 | 1.403995e-05 | 0.00212099 | 12.3 | 50 | 50 | 1.330976 | 3.398916 | 0.966741 | 0.2844262 | 0.293009 | 0.08089828 | 0.03962321 | 0.8
| 16.347 | 16347000 | 0.904 | 1.203203 | 1.210147 |  | 125 | 250 | 1830 |  |  | 12.7 | 253.3537 | 132300 | 42 | 33837.44 | 200 | 3.909871 | 1.013% | 48.93182 | 27488230.5 | 1.757494e-05 | 0.002655014 | 12.3 | 50 | 50 | 1.330976 | 3.398916 | 1.210147 | 0.3560392 | 0.4283873 | 0.1267639 | 0.03962321 | 0.8
| 15.799 | 15799000 | 0.917 | 1.220505 | 1.16958 |  | 125 | 250 | 1830 |  |  | 12.7 | 253.3537 | 132300 | 42 | 33837.44 | 200 | 3.909871 | 1.013% | 48.93182 | 27488230.5 | 1.698577e-05 | 0.00256601 | 12.3 | 50 | 50 | 1.330976 | 3.398916 | 1.16958 | 0.3441037 | 0.4199804 | 0.1184073 | 0.03962321 | 0.8
| 17.352 | 17352000 | 0.979 | 1.303026 | 1.284546 |  | 125 | 250 | 1830 |  |  | 12.7 | 253.3537 | 132300 | 42 | 33837.44 | 200 | 3.909871 | 1.013% | 48.93182 | 27488230.5 | 1.865543e-05 | 0.002818242 | 12.3 | 50 | 50 | 1.330976 | 3.398916 | 1.284546 | 0.3779282 | 0.4924502 | 0.1428297 | 0.03962321 | 0.8
| 18.265 | 18265000 | 1.019 | 1.356265 | 1.352134 |  | 125 | 250 | 1830 |  |  | 12.7 | 253.3537 | 132300 | 42 | 33837.44 | 200 | 3.909871 | 1.013% | 48.93182 | 27488230.5 | 1.963701e-05 | 0.002966528 | 12.3 | 50 | 50 | 1.330976 | 3.398916 | 1.352134 | 0.3978134 | 0.5395403 | 0.1582555 | 0.03962321 | 0.8
| 17.717 | 17717000 | 1.024 | 1.36292 | 1.311567 |  | 125 | 250 | 1830 |  |  | 12.7 | 253.3537 | 132300 | 42 | 33837.44 | 200 | 3.909871 | 1.013% | 48.93182 | 27488230.5 | 1.904785e-05 | 0.002877524 | 12.3 | 50 | 50 | 1.330976 | 3.398916 | 1.311567 | 0.3858779 | 0.5259206 | 0.1489018 | 0.03962321 | 0.8
| 19.726 | 19726000 | 1.091 | 1.452095 | 1.46029 |  | 125 | 250 | 1830 |  |  | 12.7 | 253.3537 | 132300 | 42 | 33837.44 | 200 | 3.909871 | 1.013% | 48.93182 | 27488230.5 | 2.120776e-05 | 0.003203818 | 12.3 | 50 | 50 | 1.330976 | 3.398916 | 1.46029 | 0.4296341 | 0.6238696 | 0.1845855 | 0.03962321 | 0.8
| 21.187 | 21187000 | 1.141 | 1.518644 | 1.568446 |  | 125 | 250 | 1830 |  |  | 12.7 | 253.3537 | 132300 | 42 | 33837.44 | 200 | 3.909871 | 1.013% | 48.93182 | 27488230.5 | 2.27785e-05 | 0.003441107 | 12.3 | 50 | 50 | 1.330976 | 3.398916 | 1.568446 | 0.4614548 | 0.7007856 | 0.2129406 | 0.03962321 | 0.8
| 20.274 | 20274000 | 1.145 | 1.523968 | 1.500858 |  | 125 | 250 | 1830 |  |  | 12.7 | 253.3537 | 132300 | 42 | 33837.44 | 200 | 3.909871 | 1.013% | 48.93182 | 27488230.5 | 2.179692e-05 | 0.003292822 | 12.3 | 50 | 50 | 1.330976 | 3.398916 | 1.500858 | 0.4415696 | 0.6729379 | 0.1949837 | 0.03962321 | 0.8
| 20.731 | 20731000 | 1.154 | 1.535947 | 1.534689 |  | 125 | 250 | 1830 |  |  | 12.7 | 253.3537 | 132300 | 42 | 33837.44 | 200 | 3.909871 | 1.013% | 48.93182 | 27488230.5 | 2.228825e-05 | 0.003367046 | 12.3 | 50 | 50 | 1.330976 | 3.398916 | 1.534689 | 0.4515231 | 0.6935154 | 0.2038731 | 0.03962321 | 0.8
| 22.648 | 22648000 | 1.194 | 1.589186 | 1.676602 |  | 125 | 250 | 1830 |  |  | 12.7 | 253.3537 | 132300 | 42 | 33837.44 | 200 | 3.909871 | 1.013% | 48.93182 | 27488230.5 | 2.434925e-05 | 0.003678397 | 12.3 | 50 | 50 | 1.330976 | 3.398916 | 1.676602 | 0.4932755 | 0.7839065 | 0.2433208 | 0.03962321 | 0.8
| 22.192 | 22192000 | 1.212 | 1.613143 | 1.642845 |  | 125 | 250 | 1830 |  |  | 12.7 | 253.3537 | 132300 | 42 | 33837.44 | 200 | 3.909871 | 1.013% | 48.93182 | 27488230.5 | 2.3859e-05 | 0.003604335 | 12.3 | 50 | 50 | 1.330976 | 3.398916 | 1.642845 | 0.4833438 | 0.7797029 | 0.2336212 | 0.03962321 | 0.8
C4N0 - Crack 3 | 3.926 | 3926000 | 0.045 | 0.05989394 | 0.2564087 | CFRP | 125 | 250 | 1830 | Smooth | 2 armadures dim 13 | 12.7 | 253.3537 | 132300 | 42 | 33837.44 | 200 | 3.909871 | 1.013% | 48.93182 | 27488230.5 | 4.22091e-06 | 0.0006376451 | 12.3 | 50 | 50 | 1.330976 | 2.998629 | 0.2564087 | 0.08550864 | 0.005121449 | 0.007311728 | 0.03962321 | 0.8 | 3.926 | 15.708 | 5.889 | 15.704 | 6.2832 | 10.9936
| 4.566 | 4566000 | 0.121 | 0.1610481 | 0.2982074 |  | 125 | 250 | 1830 |  |  | 12.7 | 253.3537 | 132300 | 42 | 33837.44 | 200 | 3.909871 | 1.013% | 48.93182 | 27488230.5 | 4.908984e-06 | 0.0007415914 | 12.3 | 50 | 50 | 1.330976 | 2.998629 | 0.2982074 | 0.0994479 | 0.0160159 | 0.009889885 | 0.03962321 | 0.8
| 5.388 | 5388000 | 0.21 | 0.279505 | 0.3518925 |  | 125 | 250 | 1830 |  |  | 12.7 | 253.3537 | 132300 | 42 | 33837.44 | 200 | 3.909871 | 1.013% | 48.93182 | 27488230.5 | 5.792731e-06 | 0.0008750973 | 12.3 | 50 | 50 | 1.330976 | 2.998629 | 0.3518925 | 0.1173511 | 0.03280023 | 0.01377129 | 0.03962321 | 0.8
| 5.844 | 5844000 | 0.224 | 0.2981387 | 0.3816741 |  | 125 | 250 | 1830 |  |  | 12.7 | 253.3537 | 132300 | 42 | 33837.44 | 200 | 3.909871 | 1.013% | 48.93182 | 27488230.5 | 6.282984e-06 | 0.000949159 | 12.3 | 50 | 50 | 1.330976 | 2.998629 | 0.3816741 | 0.1272829 | 0.03794795 | 0.01620093 | 0.03962321 | 0.8
| 7.032 | 7032000 | 0.299 | 0.3979619 | 0.4592629 |  | 125 | 250 | 1830 |  |  | 12.7 | 253.3537 | 132300 | 42 | 33837.44 | 200 | 3.909871 | 1.013% | 48.93182 | 27488230.5 | 7.560223e-06 | 0.001142109 | 12.3 | 50 | 50 | 1.330976 | 2.998629 | 0.4592629 | 0.1531576 | 0.0609509 | 0.02345725 | 0.03962321 | 0.8
| 8.493 | 8493000 | 0.394 | 0.5244047 | 0.5546814 |  | 125 | 250 | 1830 |  |  | 12.7 | 253.3537 | 132300 | 42 | 33837.44 | 200 | 3.909871 | 1.013% | 48.93182 | 27488230.5 | 9.130969e-06 | 0.001379399 | 12.3 | 50 | 50 | 1.330976 | 2.998629 | 0.5546814 | 0.1849783 | 0.0970035 | 0.03421698 | 0.03962321 | 0.8
| 9.863 | 9863000 | 0.483 | 0.6428616 | 0.6441567 |  | 125 | 250 | 1830 |  |  | 12.7 | 253.3537 | 132300 | 42 | 33837.44 | 200 | 3.909871 | 1.013% | 48.93182 | 27488230.5 | 1.060388e-05 | 0.001601909 | 12.3 | 50 | 50 | 1.330976 | 2.998629 | 0.6441567 | 0.2148171 | 0.1380976 | 0.04614637 | 0.03962321 | 0.8
| 11.05 | 11050000 | 0.532 | 0.7080794 | 0.7216801 |  | 125 | 250 | 1830 |  |  | 12.7 | 253.3537 | 132300 | 42 | 33837.44 | 200 | 3.909871 | 1.013% | 48.93182 | 27488230.5 | 1.188004e-05 | 0.001794697 | 12.3 | 50 | 50 | 1.330976 | 2.998629 | 0.7216801 | 0.24067 | 0.1704135 | 0.05792206 | 0.03962321 | 0.8
| 11.598 | 11598000 | 0.586 | 0.7799522 | 0.7574702 |  | 125 | 250 | 1830 |  |  | 12.7 | 253.3537 | 132300 | 42 | 33837.44 | 200 | 3.909871 | 1.013% | 48.93182 | 27488230.5 | 1.246921e-05 | 0.001883701 | 12.3 | 50 | 50 | 1.330976 | 2.998629 | 0.7574702 | 0.2526055 | 0.1970202 | 0.06380955 | 0.03962321 | 0.8
| 12.877 | 12877000 | 0.675 | 0.8984091 | 0.8410023 |  | 125 | 250 | 1830 |  |  | 12.7 | 253.3537 | 132300 | 42 | 33837.44 | 200 | 3.909871 | 1.013% | 48.93182 | 27488230.5 | 1.384428e-05 | 0.002091431 | 12.3 | 50 | 50 | 1.330976 | 2.998629 | 0.8410023 | 0.2804623 | 0.2519698 | 0.07865907 | 0.03962321 | 0.8
| 14.429 | 14429000 | 0.738 | 0.9822606 | 0.942364 |  | 125 | 250 | 1830 |  |  | 12.7 | 253.3537 | 132300 | 42 | 33837.44 | 200 | 3.909871 | 1.013% | 48.93182 | 27488230.5 | 1.551286e-05 | 0.0023435 | 12.3 | 50 | 50 | 1.330976 | 2.998629 | 0.942364 | 0.314265 | 0.3086901 | 0.09876246 | 0.03962321 | 0.8
| 15.708 | 15708000 | 0.845 | 1.124675 | 1.025896 |  | 125 | 250 | 1830 |  |  | 12.7 | 253.3537 | 132300 | 42 | 33837.44 | 200 | 3.909871 | 1.013% | 48.93182 | 27488230.5 | 1.688794e-05 | 0.00255123 | 12.3 | 50 | 50 | 1.330976 | 2.998629 | 1.025896 | 0.3421217 | 0.3847757 | 0.1170473 | 0.03962321 | 0.8
C4P1 - Crack 1 | 5.114 | 5114000 | 0.045 | 0.06004761 | 0.1331465 | CFRP | 125 | 250 | 1830 | Smooth | 2 armadures dim 13 | 12.7 | 253.3537 | 132300 | 33 | 31475.81 | 200 | 4.203228 | 1.013% | 50.47457 | 29167008.2 | 5.570472e-06 | 0.0008329272 | 12.3 | 50 | 50 | 1.334391 | 1.188992 | 0.1331465 | 0.1119827 | 0.006724292 | 0.01254012 | 0.04259614 | 0.8 | 5.114 | 33.607 | 7.671 | 20.456 | 13.4428 | 16.9494
| 7.123 | 7123000 | 0.112 | 0.1494518 | 0.1854522 |  | 125 | 250 | 1830 |  |  | 12.7 | 253.3537 | 132300 | 33 | 31475.81 | 200 | 4.203228 | 1.013% | 50.47457 | 29167008.2 | 7.758794e-06 | 0.001160137 | 12.3 | 50 | 50 | 1.334391 | 1.188992 | 0.1854522 | 0.1559743 | 0.02331064 | 0.02432798 | 0.04259614 | 0.8
| 9.223 | 9223000 | 0.156 | 0.208165 | 0.2401271 |  | 125 | 250 | 1830 |  |  | 12.7 | 253.3537 | 132300 | 33 | 31475.81 | 200 | 4.203228 | 1.013% | 50.47457 | 29167008.2 | 1.004624e-05 | 0.001502168 | 12.3 | 50 | 50 | 1.334391 | 1.188992 | 0.2401271 | 0.2019586 | 0.04204072 | 0.04078727 | 0.04259614 | 0.8
| 12.055 | 12055000 | 0.206 | 0.2748846 | 0.3138602 |  | 125 | 250 | 1830 |  |  | 12.7 | 253.3537 | 132300 | 33 | 31475.81 | 200 | 4.203228 | 1.013% | 50.47457 | 29167008.2 | 1.313102e-05 | 0.001963421 | 12.3 | 50 | 50 | 1.334391 | 1.188992 | 0.3138602 | 0.2639717 | 0.07256175 | 0.06968105 | 0.04259614 | 0.8
| 15.616 | 15616000 | 0.277 | 0.3696264 | 0.4065732 |  | 125 | 250 | 1830 |  |  | 12.7 | 253.3537 | 132300 | 33 | 31475.81 | 200 | 4.203228 | 1.013% | 50.47457 | 29167008.2 | 1.700987e-05 | 0.002543408 | 12.3 | 50 | 50 | 1.334391 | 1.188992 | 0.4065732 | 0.3419479 | 0.126393 | 0.1169284 | 0.04259614 | 0.8
| 19.178 | 19178000 | 0.358 | 0.4777121 | 0.4993123 |  | 125 | 250 | 1830 |  |  | 12.7 | 253.3537 | 132300 | 33 | 31475.81 | 200 | 4.203228 | 1.013% | 50.47457 | 29167008.2 | 2.088981e-05 | 0.003123558 | 12.3 | 50 | 50 | 1.334391 | 1.188992 | 0.4993123 | 0.419946 | 0.2006133 | 0.1763546 | 0.04259614 | 0.8
| 22.1 | 22100000 | 0.425 | 0.5671163 | 0.5753886 |  | 125 | 250 | 1830 |  |  | 12.7 | 253.3537 | 132300 | 33 | 31475.81 | 200 | 4.203228 | 1.013% | 50.47457 | 29167008.2 | 2.407263e-05 | 0.00359947 | 12.3 | 50 | 50 | 1.334391 | 1.188992 | 0.5753886 | 0.4839298 | 0.2744445 | 0.2341881 | 0.04259614 | 0.8
| 25.205 | 25205000 | 0.487 | 0.6498486 | 0.6562294 |  | 125 | 250 | 1830 |  |  | 12.7 | 253.3537 | 132300 | 33 | 31475.81 | 200 | 4.203228 | 1.013% | 50.47457 | 29167008.2 | 2.745478e-05 | 0.004105188 | 12.3 | 50 | 50 | 1.334391 | 1.188992 | 0.6562294 | 0.5519209 | 0.358665 | 0.3046166 | 0.04259614 | 0.8
| 27.397 | 27397000 | 0.537 | 0.7165681 | 0.7132996 |  | 125 | 250 | 1830 |  |  | 12.7 | 253.3537 | 132300 | 33 | 31475.81 | 200 | 4.203228 | 1.013% | 50.47457 | 29167008.2 | 2.984244e-05 | 0.004462203 | 12.3 | 50 | 50 | 1.334391 | 1.188992 | 0.7132996 | 0.5999197 | 0.4298833 | 0.3599037 | 0.04259614 | 0.8
| 29.497 | 29497000 | 0.59 | 0.7872909 | 0.7679746 |  | 125 | 250 | 1830 |  |  | 12.7 | 253.3537 | 132300 | 33 | 31475.81 | 200 | 4.203228 | 1.013% | 50.47457 | 29167008.2 | 3.212988e-05 | 0.004804234 | 12.3 | 50 | 50 | 1.334391 | 1.188992 | 0.7679746 | 0.645904 | 0.5085143 | 0.417192 | 0.04259614 | 0.8
| 31.781 | 31781000 | 0.639 | 0.852676 | 0.8274401 |  | 125 | 250 | 1830 |  |  | 12.7 | 253.3537 | 132300 | 33 | 31475.81 | 200 | 4.203228 | 1.013% | 50.47457 | 29167008.2 | 3.461775e-05 | 0.005176233 | 12.3 | 50 | 50 | 1.334391 | 1.188992 | 0.8274401 | 0.6959174 | 0.5933921 | 0.484301 | 0.04259614 | 0.8
| 33.607 | 33607000 | 0.684 | 0.9127236 | 0.8749812 |  | 125 | 250 | 1830 |  |  | 12.7 | 253.3537 | 132300 | 33 | 31475.81 | 200 | 4.203228 | 1.013% | 50.47457 | 29167008.2 | 3.660674e-05 | 0.005473638 | 12.3 | 50 | 50 | 1.334391 | 1.188992 | 0.8749812 | 0.7359018 | 0.671675 | 0.5415515 | 0.04259614 | 0.8
C4P1 - Crack 2 | 7.032 | 7032000 | 0.045 | 0.06004761 | 0.1313129 | CFRP | 125 | 250 | 1830 | Smooth | 2 armadures dim 13 | 12.7 | 253.3537 | 132300 | 33 | 31475.81 | 200 | 4.203228 | 1.013% | 50.47457 | 29167008.2 | 7.659671e-06 | 0.001145316 | 12.3 | 50 | 50 | 1.334391 | 0.8527826 | 0.1313129 | 0.1539817 | 0.00924623 | 0.02371035 | 0.04259614 | 0.8 | 7.032 | 33.242 | 10.548 | 28.128 | 13.2968 | 20.7124
| 9.497 | 9497000 | 0.107 | 0.1427799 | 0.1773433 |  | 125 | 250 | 1830 |  |  | 12.7 | 253.3537 | 132300 | 33 | 31475.81 | 200 | 4.203228 | 1.013% | 50.47457 | 29167008.2 | 1.03447e-05 | 0.001546795 | 12.3 | 50 | 50 | 1.334391 | 0.8527826 | 0.1773433 | 0.2079584 | 0.02969228 | 0.04324671 | 0.04259614 | 0.8
| 11.781 | 11781000 | 0.161 | 0.214837 | 0.2199939 |  | 125 | 250 | 1830 |  |  | 12.7 | 253.3537 | 132300 | 33 | 31475.81 | 200 | 4.203228 | 1.013% | 50.47457 | 29167008.2 | 1.283256e-05 | 0.001918794 | 12.3 | 50 | 50 | 1.334391 | 0.8527826 | 0.2199939 | 0.2579718 | 0.05542189 | 0.06654946 | 0.04259614 | 0.8
| 13.973 | 13973000 | 0.201 | 0.2682126 | 0.2609264 |  | 125 | 250 | 1830 |  |  | 12.7 | 253.3537 | 132300 | 33 | 31475.81 | 200 | 4.203228 | 1.013% | 50.47457 | 29167008.2 | 1.522022e-05 | 0.00227581 | 12.3 | 50 | 50 | 1.334391 | 0.8527826 | 0.2609264 | 0.3059707 | 0.0820652 | 0.09361804 | 0.04259614 | 0.8
| 16.986 | 16986000 | 0.25 | 0.3335978 | 0.3171901 |  | 125 | 250 | 1830 |  |  | 12.7 | 253.3537 | 132300 | 33 | 31475.81 | 200 | 4.203228 | 1.013% | 50.47457 | 29167008.2 | 1.850216e-05 | 0.002766543 | 12.3 | 50 | 50 | 1.334391 | 0.8527826 | 0.3171901 | 0.3719472 | 0.1240808 | 0.1383447 | 0.04259614 | 0.8
| 20.183 | 20183000 | 0.304 | 0.405655 | 0.3768896 |  | 125 | 250 | 1830 |  |  | 12.7 | 253.3537 | 132300 | 33 | 31475.81 | 200 | 4.203228 | 1.013% | 50.47457 | 29167008.2 | 2.198452e-05 | 0.003287245 | 12.3 | 50 | 50 | 1.334391 | 0.8527826 | 0.3768896 | 0.4419527 | 0.1792803 | 0.1953222 | 0.04259614 | 0.8
| 22.466 | 22466000 | 0.331 | 0.4416835 | 0.4195215 |  | 125 | 250 | 1830 |  |  | 12.7 | 253.3537 | 132300 | 33 | 31475.81 | 200 | 4.203228 | 1.013% | 50.47457 | 29167008.2 | 2.44713e-05 | 0.003659081 | 12.3 | 50 | 50 | 1.334391 | 0.8527826 | 0.4195215 | 0.4919442 | 0.2172837 | 0.2420091 | 0.04259614 | 0.8
| 25.205 | 25205000 | 0.371 | 0.4950592 | 0.4706685 |  | 125 | 250 | 1830 |  |  | 12.7 | 253.3537 | 132300 | 33 | 31475.81 | 200 | 4.203228 | 1.013% | 50.47457 | 29167008.2 | 2.745478e-05 | 0.004105188 | 12.3 | 50 | 50 | 1.334391 | 0.8527826 | 0.4706685 | 0.5519209 | 0.2732335 | 0.3046166 | 0.04259614 | 0.8
| 28.311 | 28311000 | 0.394 | 0.5257502 | 0.5286688 |  | 125 | 250 | 1830 |  |  | 12.7 | 253.3537 | 132300 | 33 | 31475.81 | 200 | 4.203228 | 1.013% | 50.47457 | 29167008.2 | 3.083802e-05 | 0.004611068 | 12.3 | 50 | 50 | 1.334391 | 0.8527826 | 0.5286688 | 0.6199338 | 0.3259303 | 0.3843179 | 0.04259614 | 0.8
| 30.867 | 30867000 | 0.42 | 0.5604443 | 0.5763985 |  | 125 | 250 | 1830 |  |  | 12.7 | 253.3537 | 132300 | 33 | 31475.81 | 200 | 4.203228 | 1.013% | 50.47457 | 29167008.2 | 3.362216e-05 | 0.005027369 | 12.3 | 50 | 50 | 1.334391 | 0.8527826 | 0.5763985 | 0.6759033 | 0.3788062 | 0.4568452 | 0.04259614 | 0.8
| 32.42 | 32420000 | 0.443 | 0.5911353 | 0.6053987 |  | 125 | 250 | 1830 |  |  | 12.7 | 253.3537 | 132300 | 33 | 31475.81 | 200 | 4.203228 | 1.013% | 50.47457 | 29167008.2 | 3.531378e-05 | 0.005280309 | 12.3 | 50 | 50 | 1.334391 | 0.8527826 | 0.6053987 | 0.7099097 | 0.4196527 | 0.5039718 | 0.04259614 | 0.8
| 31.689 | 31689000 | 0.443 | 0.5911353 | 0.5917482 |  | 125 | 250 | 1830 |  |  | 12.7 | 253.3537 | 132300 | 33 | 31475.81 | 200 | 4.203228 | 1.013% | 50.47457 | 29167008.2 | 3.451754e-05 | 0.005161249 | 12.3 | 50 | 50 | 1.334391 | 0.8527826 | 0.5917482 | 0.6939028 | 0.4101905 | 0.4815011 | 0.04259614 | 0.8
| 33.698 | 33698000 | 0.465 | 0.6204919 | 0.6292635 |  | 125 | 250 | 1830 |  |  | 12.7 | 253.3537 | 132300 | 33 | 31475.81 | 200 | 4.203228 | 1.013% | 50.47457 | 29167008.2 | 3.670586e-05 | 0.005488459 | 12.3 | 50 | 50 | 1.334391 | 0.8527826 | 0.6292635 | 0.7378944 | 0.4578576 | 0.5444882 | 0.04259614 | 0.8
| 33.242 | 33242000 | 0.469 | 0.6258295 | 0.6207484 |  | 125 | 250 | 1830 |  |  | 12.7 | 253.3537 | 132300 | 33 | 31475.81 | 200 | 4.203228 | 1.013% | 50.47457 | 29167008.2 | 3.620916e-05 | 0.005414189 | 12.3 | 50 | 50 | 1.334391 | 0.8527826 | 0.6207484 | 0.7279093 | 0.4555471 | 0.5298519 | 0.04259614 | 0.8
C4P1 - Crack 3 | 8.311 | 8311000 | 0.054 | 0.07205713 | 0.1101031 | CFRP | 125 | 250 | 1830 | Smooth | 2 armadures dim 13 | 12.7 | 253.3537 | 132300 | 33 | 31475.81 | 200 | 4.203228 | 1.013% | 50.47457 | 29167008.2 | 9.052834e-06 | 0.001353629 | 12.3 | 50 | 50 | 1.334391 | 0.6050008 | 0.1101031 | 0.1819883 | 0.01311355 | 0.03311973 | 0.04259614 | 0.8 | 8.311 | 33.516 | 12.4665 | 33.244 | 13.4064 | 23.3252
| 10.228 | 10228000 | 0.103 | 0.1374423 | 0.1354992 |  | 125 | 250 | 1830 |  |  | 12.7 | 253.3537 | 132300 | 33 | 31475.81 | 200 | 4.203228 | 1.013% | 50.47457 | 29167008.2 | 1.114094e-05 | 0.001665854 | 12.3 | 50 | 50 | 1.334391 | 0.6050008 | 0.1354992 | 0.2239654 | 0.03078231 | 0.05016048 | 0.04259614 | 0.8
| 11.963 | 11963000 | 0.129 | 0.1721365 | 0.1584843 |  | 125 | 250 | 1830 |  |  | 12.7 | 253.3537 | 132300 | 33 | 31475.81 | 200 | 4.203228 | 1.013% | 50.47457 | 29167008.2 | 1.303081e-05 | 0.001948437 | 12.3 | 50 | 50 | 1.334391 | 0.6050008 | 0.1584843 | 0.2619571 | 0.04509238 | 0.06862154 | 0.04259614 | 0.8
| 13.516 | 13516000 | 0.156 | 0.208165 | 0.1790582 |  | 125 | 250 | 1830 |  |  | 12.7 | 253.3537 | 132300 | 33 | 31475.81 | 200 | 4.203228 | 1.013% | 50.47457 | 29167008.2 | 1.472243e-05 | 0.002201377 | 12.3 | 50 | 50 | 1.334391 | 0.6050008 | 0.1790582 | 0.2959636 | 0.06160927 | 0.08759445 | 0.04259614 | 0.8
| 15.343 | 15343000 | 0.165 | 0.2201746 | 0.2032621 |  | 125 | 250 | 1830 |  |  | 12.7 | 253.3537 | 132300 | 33 | 31475.81 | 200 | 4.203228 | 1.013% | 50.47457 | 29167008.2 | 1.67125e-05 | 0.002498944 | 12.3 | 50 | 50 | 1.334391 | 0.6050008 | 0.2032621 | 0.3359699 | 0.07397203 | 0.1128758 | 0.04259614 | 0.8
| 17.717 | 17717000 | 0.165 | 0.2201746 | 0.2347125 |  | 125 | 250 | 1830 |  |  | 12.7 | 253.3537 | 132300 | 33 | 31475.81 | 200 | 4.203228 | 1.013% | 50.47457 | 29167008.2 | 1.929841e-05 | 0.002885602 | 12.3 | 50 | 50 | 1.334391 | 0.6050008 | 0.2347125 | 0.3879541 | 0.08541762 | 0.1505084 | 0.04259614 | 0.8
| 17.077 | 17077000 | 0.183 | 0.2441936 | 0.2262339 |  | 125 | 250 | 1830 |  |  | 12.7 | 253.3537 | 132300 | 33 | 31475.81 | 200 | 4.203228 | 1.013% | 50.47457 | 29167008.2 | 1.860128e-05 | 0.002781364 | 12.3 | 50 | 50 | 1.334391 | 0.6050008 | 0.2262339 | 0.3739398 | 0.09131371 | 0.139831 | 0.04259614 | 0.8
| 20 | 20000000 | 0.192 | 0.2562031 | 0.2649574 |  | 125 | 250 | 1830 |  |  | 12.7 | 253.3537 | 132300 | 33 | 31475.81 | 200 | 4.203228 | 1.013% | 50.47457 | 29167008.2 | 2.178518e-05 | 0.003257439 | 12.3 | 50 | 50 | 1.334391 | 0.6050008 | 0.2649574 | 0.4379455 | 0.112203 | 0.1917963 | 0.04259614 | 0.8
| 22.283 | 22283000 | 0.219 | 0.2922317 | 0.2952023 |  | 125 | 250 | 1830 |  |  | 12.7 | 253.3537 | 132300 | 33 | 31475.81 | 200 | 4.203228 | 1.013% | 50.47457 | 29167008.2 | 2.427196e-05 | 0.003629276 | 12.3 | 50 | 50 | 1.334391 | 0.6050008 | 0.2952023 | 0.487937 | 0.1425907 | 0.2380825 | 0.04259614 | 0.8
| 24.475 | 24475000 | 0.237 | 0.3162507 | 0.3242416 |  | 125 | 250 | 1830 |  |  | 12.7 | 253.3537 | 132300 | 33 | 31475.81 | 200 | 4.203228 | 1.013% | 50.47457 | 29167008.2 | 2.665962e-05 | 0.003986291 | 12.3 | 50 | 50 | 1.334391 | 0.6050008 | 0.3242416 | 0.5359359 | 0.1694901 | 0.2872272 | 0.04259614 | 0.8
| 26.758 | 26758000 | 0.259 | 0.3456073 | 0.3544865 |  | 125 | 250 | 1830 |  |  | 12.7 | 253.3537 | 132300 | 33 | 31475.81 | 200 | 4.203228 | 1.013% | 50.47457 | 29167008.2 | 2.91464e-05 | 0.004358128 | 12.3 | 50 | 50 | 1.334391 | 0.6050008 | 0.3544865 | 0.5859273 | 0.2025008 | 0.3433109 | 0.04259614 | 0.8
| 29.041 | 29041000 | 0.286 | 0.3816359 | 0.3847314 |  | 125 | 250 | 1830 |  |  | 12.7 | 253.3537 | 132300 | 33 | 31475.81 | 200 | 4.203228 | 1.013% | 50.47457 | 29167008.2 | 3.163318e-05 | 0.004729964 | 12.3 | 50 | 50 | 1.334391 | 0.6050008 | 0.3847314 | 0.6359188 | 0.2426895 | 0.4043928 | 0.04259614 | 0.8
| 30.594 | 30594000 | 0.304 | 0.405655 | 0.4053053 |  | 125 | 250 | 1830 |  |  | 12.7 | 253.3537 | 132300 | 33 | 31475.81 | 200 | 4.203228 | 1.013% | 50.47457 | 29167008.2 | 3.33248e-05 | 0.004982904 | 12.3 | 50 | 50 | 1.334391 | 0.6050008 | 0.4053053 | 0.6699253 | 0.2717585 | 0.4487999 | 0.04259614 | 0.8
| 32.237 | 32237000 | 0.322 | 0.429674 | 0.4270716 |  | 125 | 250 | 1830 |  |  | 12.7 | 253.3537 | 132300 | 33 | 31475.81 | 200 | 4.203228 | 1.013% | 50.47457 | 29167008.2 | 3.511445e-05 | 0.005250503 | 12.3 | 50 | 50 | 1.334391 | 0.6050008 | 0.4270716 | 0.7059025 | 0.303308 | 0.4982984 | 0.04259614 | 0.8
| 33.516 | 33516000 | 0.335 | 0.4470211 | 0.4440156 |  | 125 | 250 | 1830 |  |  | 12.7 | 253.3537 | 132300 | 33 | 31475.81 | 200 | 4.203228 | 1.013% | 50.47457 | 29167008.2 | 3.650761e-05 | 0.005458816 | 12.3 | 50 | 50 | 1.334391 | 0.6050008 | 0.4440156 | 0.7339091 | 0.3280729 | 0.5386226 | 0.04259614 | 0.8
C4P1 - Crack 4 | 13.425 | 13425000 | 0.04 | 0.05337565 | 0.1330602 | CFRP | 125 | 250 | 1830 | Smooth | 2 armadures dim 13 | 12.7 | 253.3537 | 132300 | 33 | 31475.81 | 200 | 4.203228 | 1.013% | 50.47457 | 29167008.2 | 1.462331e-05 | 0.002186556 | 12.3 | 50 | 50 | 1.334391 | 0.4526304 | 0.1330602 | 0.2939709 | 0.01569089 | 0.08641892 | 0.04259614 | 0.8 | 13.425 | 33.607 | 20.1375 | 53.7 | 13.4428 | 33.5714
| 16.986 | 16986000 | 0.081 | 0.1080857 | 0.1683546 |  | 125 | 250 | 1830 |  |  | 12.7 | 253.3537 | 132300 | 33 | 31475.81 | 200 | 4.203228 | 1.013% | 50.47457 | 29167008.2 | 1.850216e-05 | 0.002766543 | 12.3 | 50 | 50 | 1.334391 | 0.4526304 | 0.1683546 | 0.3719472 | 0.04020217 | 0.1383447 | 0.04259614 | 0.8
| 19.361 | 19361000 | 0.089 | 0.1187608 | 0.1918941 |  | 125 | 250 | 1830 |  |  | 12.7 | 253.3537 | 132300 | 33 | 31475.81 | 200 | 4.203228 | 1.013% | 50.47457 | 29167008.2 | 2.108915e-05 | 0.003153364 | 12.3 | 50 | 50 | 1.334391 | 0.4526304 | 0.1918941 | 0.4239532 | 0.05034903 | 0.1797363 | 0.04259614 | 0.8
| 22.466 | 22466000 | 0.121 | 0.1614613 | 0.2226689 |  | 125 | 250 | 1830 |  |  | 12.7 | 253.3537 | 132300 | 33 | 31475.81 | 200 | 4.203228 | 1.013% | 50.47457 | 29167008.2 | 2.44713e-05 | 0.003659081 | 12.3 | 50 | 50 | 1.334391 | 0.4526304 | 0.2226689 | 0.4919442 | 0.07942998 | 0.2420091 | 0.04259614 | 0.8
| 21.918 | 21918000 | 0.125 | 0.1667989 | 0.2172375 |  | 125 | 250 | 1830 |  |  | 12.7 | 253.3537 | 132300 | 33 | 31475.81 | 200 | 4.203228 | 1.013% | 50.47457 | 29167008.2 | 2.387438e-05 | 0.003569827 | 12.3 | 50 | 50 | 1.334391 | 0.4526304 | 0.2172375 | 0.4799445 | 0.08005422 | 0.2303467 | 0.04259614 | 0.8
| 24.292 | 24292000 | 0.161 | 0.214837 | 0.2407671 |  | 125 | 250 | 1830 |  |  | 12.7 | 253.3537 | 132300 | 33 | 31475.81 | 200 | 4.203228 | 1.013% | 50.47457 | 29167008.2 | 2.646029e-05 | 0.003956485 | 12.3 | 50 | 50 | 1.334391 | 0.4526304 | 0.2407671 | 0.5319287 | 0.114278 | 0.2829481 | 0.04259614 | 0.8
| 24.749 | 24749000 | 0.183 | 0.2441936 | 0.2452966 |  | 125 | 250 | 1830 |  |  | 12.7 | 253.3537 | 132300 | 33 | 31475.81 | 200 | 4.203228 | 1.013% | 50.47457 | 29167008.2 | 2.695808e-05 | 0.004030918 | 12.3 | 50 | 50 | 1.334391 | 0.4526304 | 0.2452966 | 0.5419357 | 0.1323372 | 0.2936943 | 0.04259614 | 0.8
| 24.488 | 24488000 | 0.201 | 0.2682126 | 0.2427097 |  | 125 | 250 | 1830 |  |  | 12.7 | 253.3537 | 132300 | 33 | 31475.81 | 200 | 4.203228 | 1.013% | 50.47457 | 29167008.2 | 2.667378e-05 | 0.003988408 | 12.3 | 50 | 50 | 1.334391 | 0.4526304 | 0.2427097 | 0.5362205 | 0.1438211 | 0.2875325 | 0.04259614 | 0.8
| 26.393 | 26393000 | 0.201 | 0.2682126 | 0.2615909 |  | 125 | 250 | 1830 |  |  | 12.7 | 253.3537 | 132300 | 33 | 31475.81 | 200 | 4.203228 | 1.013% | 50.47457 | 29167008.2 | 2.874882e-05 | 0.004298679 | 12.3 | 50 | 50 | 1.334391 | 0.4526304 | 0.2615909 | 0.5779348 | 0.1550094 | 0.3340087 | 0.04259614 | 0.8
| 30.137 | 30137000 | 0.242 | 0.3229227 | 0.2986991 |  | 125 | 250 | 1830 |  |  | 12.7 | 253.3537 | 132300 | 33 | 31475.81 | 200 | 4.203228 | 1.013% | 50.47457 | 29167008.2 | 3.282701e-05 | 0.004908472 | 12.3 | 50 | 50 | 1.334391 | 0.4526304 | 0.2986991 | 0.6599182 | 0.2131026 | 0.4354921 | 0.04259614 | 0.8
| 29.406 | 29406000 | 0.25 | 0.3335978 | 0.2914539 |  | 125 | 250 | 1830 |  |  | 12.7 | 253.3537 | 132300 | 33 | 31475.81 | 200 | 4.203228 | 1.013% | 50.47457 | 29167008.2 | 3.203076e-05 | 0.004789413 | 12.3 | 50 | 50 | 1.334391 | 0.4526304 | 0.2914539 | 0.6439113 | 0.2148074 | 0.4146218 | 0.04259614 | 0.8
| 32.055 | 32055000 | 0.277 | 0.3696264 | 0.3177091 |  | 125 | 250 | 1830 |  |  | 12.7 | 253.3537 | 132300 | 33 | 31475.81 | 200 | 4.203228 | 1.013% | 50.47457 | 29167008.2 | 3.49162e-05 | 0.00522086 | 12.3 | 50 | 50 | 1.334391 | 0.4526304 | 0.3177091 | 0.7019172 | 0.2594471 | 0.4926878 | 0.04259614 | 0.8
| 33.607 | 33607000 | 0.299 | 0.398983 | 0.3330915 |  | 125 | 250 | 1830 |  |  | 12.7 | 253.3537 | 132300 | 33 | 31475.81 | 200 | 4.203228 | 1.013% | 50.47457 | 29167008.2 | 3.660674e-05 | 0.005473638 | 12.3 | 50 | 50 | 1.334391 | 0.4526304 | 0.3330915 | 0.7359018 | 0.2936123 | 0.5415515 | 0.04259614 | 0.8
Note on B3: Lee 2010_Flexural Cracks in FRC Beams with FRP Bars
Note on M4: The GFRP bars have a helically-wound fiber on the outside of the bar to produce surface deformations and are coated with a coarse silica sand to improve its bond to concrete.
Note on M197: The CFRP bars are also formed using the pultrusion method, and contain carbon fibers in a thermosetting resin matrix. The CFRP bars have no surface coatings or deformations

## Kassem_2011
[6 empty] | Beam dimensions |  |  | Armadura | [24 empty] | ACI |  |  | ISIS |  |  |  |  | EUROCODI 2 - 2004
Specimen | M (kN·m) | M (N·mm) | wexp (mm) | wexp baix (mm) | Material | b (mm) | h (mm) | L (mm) | Acabat | Reinforcement configuration | ø (mm) | Af (mm^2) | A barra (mm^2) | Ef (MPa) | d (mm) | fc (MPa) | Ec (MPa) | n | ρ | x (mm) | Icr (mm^4) | C (mm^-1) | epsilon f | s (mm) | rg (mm) | dc (mm) | cover | beta | k ACI | w (ACI) | A ISIS (mm^2) | k ISIS | w (ISIS Canada) | Ai | wi*Ai | Ai^2 | Ai | wi*Ai | Ai^2 | n·ρ | d/h | Ac,eff | ρ eff | Sr,max | σf | fct,eff | alfa e | epsilon m | w (EC2-04) | w_exp_tensile | Mu | Mcr |  |  | SUMA(wi*Ai) | SUMA(Ai^2) | k | Acabat superficial
C1-4 | 20.301 | 20301000 | 0.541 | 0.723437 | CFRP1 | 200 | 300 | 3300 | Sand-coated | 4 No. 9.5 in 2 rows | 9.5 | 283.5287 | 70.88218 | 114000 | 235.5 | 40.4 | 31600 | 3.607595 | 0.602% | 44.23127 | 43188867.9 | 1.487505e-05 | 0.002845133 | 110.5 | 40 | 44.75 | 64.5 | 1.337222 | 1.248271 | 0.675322 | 6450 | 1.220857 | 0.675322 | 0.5410058 | 0.3913836 | 0.2926873 | 0.5531542 | 0.4001723 | 0.3059796 | 0.02171671 | 0.785 | 17051.25 | 1.663% | 233.1251 | 324.3451 | 3.856667 | 3.607595 | 0.00170708 | 0.3979631 | 0.723437 | 71.2 | 11.57 | ACI | C1-4 | 1.773133 | 1.42047 | 1.248271 | Sand-coated
| 39.85 | 39850000 | 0.973 | 1.301117 |  | 200 | 300 | 3300 |  |  | 9.5 | 283.5287 | 70.88218 | 114000 | 235.5 | 40.4 | 31600 | 3.607595 | 0.602% | 44.23127 | 43188867.9 | 2.91991e-05 | 0.005584874 | 110.5 | 40 | 44.75 | 64.5 | 1.337222 | 1.248271 | 1.325628 | 6450 | 1.220857 | 1.325628 | 1.061971 | 1.381749 | 1.127783 | 1.085818 | 1.412776 | 1.179001 | 0.02171671 | 0.785 | 17051.25 | 1.663% | 233.1251 | 636.6757 | 3.856667 | 3.607595 | 0.004290922 | 1.000322 | 1.301117 |  |  |  | C1-4b | 1.558688 | 1.078676 | 1.445 | Sand-coated
| 60.15 | 60150000 | 1.42 | 1.898855 |  | 200 | 300 | 3300 |  |  | 9.5 | 283.5287 | 70.88218 | 114000 | 235.5 | 40.4 | 31600 | 3.607595 | 0.602% | 44.23127 | 43188867.9 | 4.407342e-05 | 0.008429867 | 110.5 | 40 | 44.75 | 64.5 | 1.337222 | 1.248271 | 2.000917 | 6450 | 1.220857 | 2.000917 | 1.602951 | 3.043771 | 2.56945 | 1.638945 | 3.112119 | 2.686141 | 0.02171671 | 0.785 | 17051.25 | 1.663% | 233.1251 | 961.0048 | 3.856667 | 3.607595 | 0.007135914 | 1.663561 | 1.898855 |  |  |  | C1-6 | 0.5102749 | 0.3661914 | 1.393465 | Sand-coated
| 69.93 | 69930000 | 1.635 | 2.186358 |  | 200 | 300 | 3300 |  |  | 9.5 | 283.5287 | 70.88218 | 114000 | 235.5 | 40.4 | 31600 | 3.607595 | 0.602% | 44.23127 | 43188867.9 | 5.123947e-05 | 0.009800508 | 110.5 | 40 | 44.75 | 64.5 | 1.337222 | 1.248271 | 2.326253 | 6450 | 1.220857 | 2.326253 | 1.86358 | 4.074452 | 3.47293 | 1.905427 | 4.165945 | 3.630652 | 0.02171671 | 0.785 | 17051.25 | 1.663% | 233.1251 | 1117.258 | 3.856667 | 3.607595 | 0.008506556 | 1.983092 | 2.186358 |  |  |  | C1-8 | 0.2753559 | 0.1821609 | 1.511608 | Sand-coated
C1-4b | 20.301 | 20301000 | 0.568 | 0.7053268 | CFRP1 | 200 | 300 | 3300 | Sand-coated | 2 x 2 No. 9.5 bundled | 9.5 | 283.5287 | 70.88218 | 114000 | 250.5 | 40.4 | 31600 | 3.607595 | 0.5659% | 45.76216 | 49264618.8 | 1.304053e-05 | 0.00266989 | 110.5 | 40 | 44.75 | 49.5 | 1.241773 | 1.445 | 0.6812387 | 4950 | 1.543625 | 0.6812387 | 0.4714454 | 0.3325231 | 0.2222607 | 0.441324 | 0.3112776 | 0.1947668 | 0.0204163 | 0.835 | 16949.19 | 1.673% | 232.5438 | 304.3674 | 3.893333 | 3.607595 | 0.001601934 | 0.3725198 | 0.7053268 | 74.58 | 11.68 |  | C2-4 | 1.992776 | 1.537266 | 1.296312 | Ribbed
| 39.85 | 39850000 | 1.067 | 1.324971 |  | 200 | 300 | 3300 |  |  | 9.5 | 283.5287 | 70.88218 | 114000 | 250.5 | 40.4 | 31600 | 3.607595 | 0.5659% | 45.76216 | 49264618.8 | 2.5598e-05 | 0.00524088 | 110.5 | 40 | 44.75 | 49.5 | 1.241773 | 1.445 | 1.337243 | 4950 | 1.543625 | 1.337243 | 0.9254272 | 1.226165 | 0.8564155 | 0.8663002 | 1.147823 | 0.750476 | 0.0204163 | 0.835 | 16949.19 | 1.673% | 232.5438 | 597.4604 | 3.893333 | 3.607595 | 0.003942002 | 0.9166881 | 1.324971 |  |  |  | C2-4b | 2.374403 | 1.537266 | 1.544562 | Ribbed
| 60.15 | 60150000 | 1.662 | 2.063826 |  | 200 | 300 | 3300 |  |  | 9.5 | 283.5287 | 70.88218 | 114000 | 250.5 | 40.4 | 31600 | 3.607595 | 0.5659% | 45.76216 | 49264618.8 | 3.863789e-05 | 0.007910639 | 110.5 | 40 | 44.75 | 49.5 | 1.241773 | 1.445 | 2.018448 | 4950 | 1.543625 | 2.018448 | 1.396849 | 2.882854 | 1.951188 | 1.307602 | 2.698664 | 1.709824 | 0.0204163 | 0.835 | 16949.19 | 1.673% | 232.5438 | 901.8128 | 3.893333 | 3.607595 | 0.00661176 | 1.537524 | 2.063826 |  |  |  | C2-6 | 0.5248909 | 0.3899032 | 1.346208 | Ribbed
| 69.925 | 69925000 | 1.905 | 2.365577 |  | 200 | 300 | 3300 |  |  | 9.5 | 283.5287 | 70.88218 | 114000 | 250.5 | 40.4 | 31600 | 3.607595 | 0.5659% | 45.76216 | 49264618.8 | 4.491695e-05 | 0.0091962 | 110.5 | 40 | 44.75 | 49.5 | 1.241773 | 1.445 | 2.346467 | 4950 | 1.543625 | 2.346467 | 1.623852 | 3.841346 | 2.636895 | 1.520101 | 3.595917 | 2.310708 | 0.0204163 | 0.835 | 16949.19 | 1.673% | 232.5438 | 1048.367 | 3.893333 | 3.607595 | 0.007897321 | 1.836473 | 2.365577 |  |  |  | C2-8 | 0.2610573 | 0.1932027 | 1.351209 | Ribbed
C1-6 | 20.301 | 20301000 | 0.257 | 0.34848 | CFRP1 | 200 | 300 | 3300 | Sand-coated | 6 No. 9.5 in 2 rows | 9.5 | 425.2931 | 70.88218 | 114000 | 235.5 | 39.3 | 29800 | 3.825503 | 0.903% | 54.29649 | 64092233.8 | 1.062908e-05 | 0.001926027 | 55.25 | 40 | 44.75 | 64.5 | 1.355953 | 1.393465 | 0.3827683 | 4300 | 1.153946 | 0.3827683 | 0.2746881 | 0.09572332 | 0.07545357 | 0.3317037 | 0.1155921 | 0.1100273 | 0.03454268 | 0.785 | 16380.23 | 2.596% | 198.202 | 219.5671 | 3.923333 | 3.825503 | 0.001155616 | 0.2290454 | 0.34848 | 83.13 | 11.77 |  | G1-6 | 1.658558 | 0.969753 | 1.710289 | Sand-coated
| 39.85 | 39850000 | 0.567 | 0.7688256 |  | 200 | 300 | 3300 |  |  | 9.5 | 425.2931 | 70.88218 | 114000 | 235.5 | 39.3 | 29800 | 3.825503 | 0.903% | 54.29649 | 64092233.8 | 2.086444e-05 | 0.003780709 | 55.25 | 40 | 44.75 | 64.5 | 1.355953 | 1.393465 | 0.7513579 | 4300 | 1.153946 | 0.7513579 | 0.5392011 | 0.4145516 | 0.2907379 | 0.6511202 | 0.5005979 | 0.4239576 | 0.03454268 | 0.785 | 16380.23 | 2.596% | 198.202 | 431.0008 | 3.923333 | 3.825503 | 0.002906411 | 0.5760565 | 0.7688256 |  |  |  | G1-8 | 0.6480573 | 0.486613 | 1.331771 | Sand-coated
| 60.15 | 60150000 | 0.905 | 1.227138 |  | 200 | 300 | 3300 |  |  | 9.5 | 425.2931 | 70.88218 | 114000 | 235.5 | 39.3 | 29800 | 3.825503 | 0.903% | 54.29649 | 64092233.8 | 3.149299e-05 | 0.005706641 | 55.25 | 40 | 44.75 | 64.5 | 1.355953 | 1.393465 | 1.134107 | 4300 | 1.153946 | 1.134107 | 0.8138757 | 0.9987377 | 0.6623937 | 0.9828076 | 1.20604 | 0.9659107 | 0.03454268 | 0.785 | 16380.23 | 2.596% | 198.202 | 650.5571 | 3.923333 | 3.825503 | 0.004832343 | 0.9577801 | 1.227138 |  |  |  | G2-6 | 1.766559 | 1.435335 | 1.230764 | Ribbed
| 79.7 | 79700000 | 1.216 | 1.648839 |  | 200 | 300 | 3300 |  |  | 9.5 | 425.2931 | 70.88218 | 114000 | 235.5 | 39.3 | 29800 | 3.825503 | 0.903% | 54.29649 | 64092233.8 | 4.172887e-05 | 0.007561418 | 55.25 | 40 | 44.75 | 64.5 | 1.355953 | 1.393465 | 1.502716 | 4300 | 1.153946 | 1.502716 | 1.078402 | 1.778112 | 1.162951 | 1.30224 | 2.147185 | 1.69583 | 0.03454268 | 0.785 | 16380.23 | 2.596% | 198.202 | 862.0017 | 3.923333 | 3.825503 | 0.00668712 | 1.325401 | 1.648839 |  |  |  | G2-8 | 0.9090174 | 0.7149904 | 1.27137 | Ribbed
C1-8 | 20.301 | 20301000 | 0.189 | 0.2590389 | CFRP1 | 200 | 300 | 3300 | Sand-coated | 8 No. 9.5 in 2 rows | 9.5 | 567.0575 | 70.88218 | 114000 | 235.5 | 39.3 | 29800 | 3.825503 | 1.204% | 61.44675 | 81184313.4 | 8.391296e-06 | 0.001460532 | 36.83333 | 40 | 44.75 | 64.5 | 1.370576 | 1.511608 | 0.292855 | 3225 | 1.267772 | 0.292855 | 0.1937374 | 0.05018551 | 0.03753416 | 0.2309996 | 0.0598379 | 0.05336084 | 0.04605691 | 0.785 | 15903.55 | 3.566% | 181.2939 | 166.5007 | 3.756667 | 3.825503 | 0.0008763194 | 0.1588713 | 0.2590389 | 90.39 | 11.27 |  | AR-6 | 3.011083 | 1.608437 | 1.872055 | Sand-coated
| 39.85 | 39850000 | 0.432 | 0.5920889 |  | 200 | 300 | 3300 |  |  | 9.5 | 567.0575 | 70.88218 | 114000 | 235.5 | 39.3 | 29800 | 3.825503 | 1.204% | 61.44675 | 81184313.4 | 1.647176e-05 | 0.002866963 | 36.83333 | 40 | 44.75 | 64.5 | 1.370576 | 1.511608 | 0.5748618 | 3225 | 1.267772 | 0.5748618 | 0.3802982 | 0.2251703 | 0.1446267 | 0.4534425 | 0.2684783 | 0.2056101 | 0.04605691 | 0.785 | 15903.55 | 3.566% | 181.2939 | 326.8338 | 3.756667 | 3.825503 | 0.002236807 | 0.4055194 | 0.5920889 |  |  |  | AR-8 | 1.852242 | 0.7892593 | 2.346811 | Sand-coated
| 60.15 | 60150000 | 0.649 | 0.889504 |  | 200 | 300 | 3300 |  |  | 9.5 | 567.0575 | 70.88218 | 114000 | 235.5 | 39.3 | 29800 | 3.825503 | 1.204% | 61.44675 | 81184313.4 | 2.486264e-05 | 0.004327423 | 36.83333 | 40 | 44.75 | 64.5 | 1.370576 | 1.511608 | 0.8677024 | 3225 | 1.267772 | 0.8677024 | 0.574026 | 0.5105984 | 0.3295058 | 0.6844308 | 0.6088039 | 0.4684455 | 0.04605691 | 0.785 | 15903.55 | 3.566% | 181.2939 | 493.3263 | 3.756667 | 3.825503 | 0.003697267 | 0.6702919 | 0.889504 |  |  | ISIS | C1-4 | 1.812949 | 1.484981 | 1.220857 | Sand-coated
| 79.7 | 79700000 | 0.851 | 1.16636 |  | 200 | 300 | 3300 |  |  | 9.5 | 567.0575 | 70.88218 | 114000 | 235.5 | 39.3 | 29800 | 3.825503 | 1.204% | 61.44675 | 81184313.4 | 3.294351e-05 | 0.005733926 | 36.83333 | 40 | 44.75 | 64.5 | 1.370576 | 1.511608 | 1.149724 | 3225 | 1.267772 | 1.149724 | 0.7605964 | 0.8871295 | 0.5785068 | 0.906885 | 1.057755 | 0.8224404 | 0.04605691 | 0.785 | 15903.55 | 3.566% | 181.2939 | 653.6676 | 3.756667 | 3.825503 | 0.00510377 | 0.9252822 | 1.16636 |  |  |  | C1-4b | 1.459101 | 0.9452428 | 1.543625 | Sand-coated
C2-4 | 20.301 | 20301000 | 0.581 | 0.7763104 | CFRP2 | 200 | 300 | 3300 | Ribbed-deformed | 4 No. 9 in 2 rows | 9 | 254.469 | 63.61725 | 122000 | 235.75 | 39.9 | 29800 | 4.09396 | 0.5397% | 44.62222 | 43979538.5 | 1.548997e-05 | 0.002960563 | 111 | 40 | 44.5 | 64.25 | 1.336163 | 1.296312 | 0.7295747 | 6425 | 1.272533 | 0.7295747 | 0.5628081 | 0.4369138 | 0.3167529 | 0.5733247 | 0.445078 | 0.3287012 | 0.02209514 | 0.7858333 | 17025.19 | 1.495% | 238.3643 | 361.1887 | 3.953333 | 4.09396 | 0.001776338 | 0.4234155 | 0.7763104 | 78.75 | 11.86 |  | C1-6 | 0.61619 | 0.5339849 | 1.153946 | Sand-coated
| 39.85 | 39850000 | 1.054 | 1.408315 |  | 200 | 300 | 3300 |  |  | 9 | 254.469 | 63.61725 | 122000 | 235.75 | 39.9 | 29800 | 4.09396 | 0.5397% | 44.62222 | 43979538.5 | 3.040615e-05 | 0.00581146 | 111 | 40 | 44.5 | 64.25 | 1.336163 | 1.296312 | 1.432124 | 6425 | 1.272533 | 1.432124 | 1.104768 | 1.555862 | 1.220513 | 1.125412 | 1.584935 | 1.266552 | 0.02209514 | 0.7858333 | 17025.19 | 1.495% | 238.3643 | 708.9981 | 3.953333 | 4.09396 | 0.004431058 | 1.056206 | 1.408315 |  |  |  | C1-8 | 0.3283162 | 0.2589709 | 1.267772 | Sand-coated
| 60.15 | 60150000 | 1.527 | 2.04032 |  | 200 | 300 | 3300 |  |  | 9 | 254.469 | 63.61725 | 122000 | 235.75 | 39.9 | 29800 | 4.09396 | 0.5397% | 44.62222 | 43979538.5 | 4.589535e-05 | 0.008771877 | 111 | 40 | 44.5 | 64.25 | 1.336163 | 1.296312 | 2.161663 | 6425 | 1.272533 | 2.161663 | 1.667549 | 3.402333 | 2.780719 | 1.698709 | 3.465909 | 2.885611 | 0.02209514 | 0.7858333 | 17025.19 | 1.495% | 238.3643 | 1070.169 | 3.953333 | 4.09396 | 0.007391476 | 1.761864 | 2.04032 |  |  |  | C2-4 | 2.030013 | 1.595254 | 1.272533 | Ribbed
| 69.925 | 69925000 | 1.716 | 2.292855 |  | 200 | 300 | 3300 |  |  | 9 | 254.469 | 63.61725 | 122000 | 235.75 | 39.9 | 29800 | 4.09396 | 0.5397% | 44.62222 | 43979538.5 | 5.335382e-05 | 0.0101974 | 111 | 40 | 44.5 | 64.25 | 1.336163 | 1.296312 | 2.512956 | 6425 | 1.272533 | 2.512956 | 1.938543 | 4.444797 | 3.757948 | 1.974766 | 4.527853 | 3.899702 | 0.02209514 | 0.7858333 | 17025.19 | 1.495% | 238.3643 | 1244.083 | 3.953333 | 4.09396 | 0.008816997 | 2.101657 | 2.292855 |  |  |  | C2-4b | 2.418771 | 1.595254 | 1.51623 | Ribbed
C2-4b | 20.301 | 20301000 | 0.743 | 0.9927688 | CFRP2 | 200 | 300 | 3300 | Ribbed-deformed | 2 x 2 No. 9 bundled | 9 | 254.469 | 63.61725 | 122000 | 235.75 | 39.9 | 29800 | 4.09396 | 0.5397% | 44.62222 | 43979538.5 | 1.548997e-05 | 0.002960563 | 111 | 40 | 44.5 | 64.25 | 1.336163 | 1.544562 | 0.869292 | 6425 | 1.51623 | 0.869292 | 0.5628081 | 0.5587383 | 0.3167529 | 0.5733247 | 0.5691789 | 0.3287012 | 0.02209514 | 0.7858333 | 17025.19 | 1.495% | 238.3643 | 361.1887 | 3.92 | 4.09396 | 0.001776338 | 0.4234155 | 0.9927688 | 78.18 | 11.76 |  | C2-6 | 0.6336041 | 0.5681392 | 1.115227 | Ribbed
| 39.85 | 39850000 | 1.23 | 1.64348 |  | 200 | 300 | 3300 |  |  | 9 | 254.469 | 63.61725 | 122000 | 235.75 | 39.9 | 29800 | 4.09396 | 0.5397% | 44.62222 | 43979538.5 | 3.040615e-05 | 0.00581146 | 111 | 40 | 44.5 | 64.25 | 1.336163 | 1.544562 | 1.706383 | 6425 | 1.51623 | 1.706383 | 1.104768 | 1.815665 | 1.220513 | 1.125412 | 1.849592 | 1.266552 | 0.02209514 | 0.7858333 | 17025.19 | 1.495% | 238.3643 | 708.9981 | 3.92 | 4.09396 | 0.004442697 | 1.05898 | 1.64348 |  |  |  | C2-8 | 0.3115672 | 0.2751978 | 1.132157 | Ribbed
| 60.15 | 60150000 | 1.716 | 2.292855 |  | 200 | 300 | 3300 |  |  | 9 | 254.469 | 63.61725 | 122000 | 235.75 | 39.9 | 29800 | 4.09396 | 0.5397% | 44.62222 | 43979538.5 | 4.589535e-05 | 0.008771877 | 111 | 40 | 44.5 | 64.25 | 1.336163 | 1.544562 | 2.575633 | 6425 | 1.51623 | 2.575633 | 1.667549 | 3.823447 | 2.780719 | 1.698709 | 3.894892 | 2.885611 | 0.02209514 | 0.7858333 | 17025.19 | 1.495% | 238.3643 | 1070.169 | 3.92 | 4.09396 | 0.007403115 | 1.764638 | 2.292855 |  |  |  | G1-6 | 2.022353 | 1.441828 | 1.402631 | Sand-coated
| 69.925 | 69925000 | 2.067 | 2.761848 |  | 200 | 300 | 3300 |  |  | 9 | 254.469 | 63.61725 | 122000 | 235.75 | 39.9 | 29800 | 4.09396 | 0.5397% | 44.62222 | 43979538.5 | 5.335382e-05 | 0.0101974 | 111 | 40 | 44.5 | 64.25 | 1.336163 | 1.544562 | 2.9942 | 6425 | 1.51623 | 2.9942 | 1.938543 | 5.35396 | 3.757948 | 1.974766 | 5.454004 | 3.899702 | 0.02209514 | 0.7858333 | 17025.19 | 1.495% | 238.3643 | 1244.083 | 3.92 | 4.09396 | 0.008828636 | 2.104431 | 2.761848 |  |  |  | G1-8 | 0.773911 | 0.6939672 | 1.115198 | Sand-coated
C2-6 | 20.301 | 20301000 | 0.257 | 0.3473908 | CFRP2 | 200 | 300 | 3300 | Ribbed-deformed | 6 No. 9 in 2 rows | 9 | 381.7035 | 63.61725 | 122000 | 235.75 | 30.2 | 30200 | 4.039735 | 0.8096% | 53.07383 | 61423475.8 | 1.0944e-05 | 0.001999208 | 55.5 | 40 | 44.5 | 64.25 | 1.351715 | 1.346208 | 0.3815719 | 4283.333 | 1.115227 | 0.3815719 | 0.283442 | 0.09846516 | 0.08033938 | 0.3421474 | 0.1188589 | 0.1170648 | 0.03270373 | 0.7858333 | 16461.74 | 2.319% | 201.9844 | 243.9034 | 3.97 | 4.039735 | 0.001199525 | 0.2422853 | 0.3473908 | 80.89 | 11.91 |  | G2-6 | 2.149777 | 2.125612 | 1.011369 | Ribbed
| 39.85 | 39850000 | 0.567 | 0.7664226 |  | 200 | 300 | 3300 |  |  | 9 | 381.7035 | 63.61725 | 122000 | 235.75 | 30.2 | 30200 | 4.039735 | 0.8096% | 53.07383 | 61423475.8 | 2.148261e-05 | 0.00392436 | 55.5 | 40 | 44.5 | 64.25 | 1.351715 | 1.346208 | 0.7490095 | 4283.333 | 1.115227 | 0.7490095 | 0.5563846 | 0.4264257 | 0.3095639 | 0.6716207 | 0.5147453 | 0.4510744 | 0.03270373 | 0.7858333 | 16461.74 | 2.319% | 201.9844 | 478.772 | 3.97 | 4.039735 | 0.003003448 | 0.6066496 | 0.7664226 |  |  |  | G2-8 | 1.085269 | 1.019133 | 1.064895 | Ribbed
| 60.15 | 60150000 | 0.851 | 1.15031 |  | 200 | 300 | 3300 |  |  | 9 | 381.7035 | 63.61725 | 122000 | 235.75 | 30.2 | 30200 | 4.039735 | 0.8096% | 53.07383 | 61423475.8 | 3.242607e-05 | 0.00592347 | 55.5 | 40 | 44.5 | 64.25 | 1.351715 | 1.346208 | 1.130563 | 4283.333 | 1.115227 | 1.130563 | 0.8398127 | 0.9660447 | 0.7052853 | 1.013751 | 1.166128 | 1.027692 | 0.03270373 | 0.7858333 | 16461.74 | 2.319% | 201.9844 | 722.6633 | 3.97 | 4.039735 | 0.005002558 | 1.010439 | 1.15031 |  |  |  | AR-6 | 3.636078 | 2.345443 | 1.550273 | Sand-coated
| 79.7 | 79700000 | 1.284 | 1.735602 |  | 200 | 300 | 3300 |  |  | 9 | 381.7035 | 63.61725 | 122000 | 235.75 | 30.2 | 30200 | 4.039735 | 0.8096% | 53.07383 | 61423475.8 | 4.296522e-05 | 0.007848721 | 55.5 | 40 | 44.5 | 64.25 | 1.351715 | 1.346208 | 1.498019 | 4283.333 | 1.115227 | 1.498019 | 1.112769 | 1.931325 | 1.238255 | 1.343241 | 2.331333 | 1.804298 | 0.03270373 | 0.7858333 | 16461.74 | 2.319% | 201.9844 | 957.5439 | 3.97 | 4.039735 | 0.006927809 | 1.399309 | 1.735602 |  |  |  | AR-8 | 2.208492 | 1.122059 | 1.96825 | Sand-coated
C2-8 | 20.301 | 20301000 | 0.216 | 0.2950072 | CFRP2 | 200 | 300 | 3300 | Ribbed-deformed | 8 No. 9 in 2 rows | 9 | 508.938 | 63.61725 | 122000 | 235.75 | 30.2 | 30200 | 4.039735 | 1.079% | 60.0951 | 77904949.1 | 8.628701e-06 | 0.001515674 | 37 | 40 | 44.5 | 64.25 | 1.365774 | 1.351209 | 0.269597 | 3212.5 | 1.132157 | 0.269597 | 0.1995228 | 0.05886065 | 0.03980933 | 0.2381268 | 0.07024912 | 0.05670438 | 0.04360498 | 0.7858333 | 15993.66 | 3.182% | 184.0811 | 184.9122 | 3.673333 | 4.039735 | 0.0009094042 | 0.1674041 | 0.2950072 | 89.39 | 11.02
| 39.85 | 39850000 | 0.378 | 0.5162626 |  | 200 | 300 | 3300 |  |  | 9 | 508.938 | 63.61725 | 122000 | 235.75 | 30.2 | 30200 | 4.039735 | 1.079% | 60.0951 | 77904949.1 | 1.693777e-05 | 0.002975203 | 37 | 40 | 44.5 | 64.25 | 1.365774 | 1.351209 | 0.5292074 | 3212.5 | 1.132157 | 0.5292074 | 0.3916547 | 0.2021967 | 0.1533934 | 0.4674328 | 0.2413181 | 0.2184934 | 0.04360498 | 0.7858333 | 15993.66 | 3.182% | 184.0811 | 362.9748 | 3.673333 | 4.039735 | 0.002334502 | 0.4297377 | 0.5162626
| 60.15 | 60150000 | 0.567 | 0.7743939 |  | 200 | 300 | 3300 |  |  | 9 | 508.938 | 63.61725 | 122000 | 235.75 | 30.2 | 30200 | 4.039735 | 1.079% | 60.0951 | 77904949.1 | 2.556605e-05 | 0.004490802 | 37 | 40 | 44.5 | 64.25 | 1.365774 | 1.351209 | 0.7987911 | 3212.5 | 1.132157 | 0.7987911 | 0.5911676 | 0.4577966 | 0.3494791 | 0.7055479 | 0.546372 | 0.4977978 | 0.04360498 | 0.7858333 | 15993.66 | 3.182% | 184.0811 | 547.8779 | 3.673333 | 4.039735 | 0.003850101 | 0.7087309 | 0.7743939
| 79.7 | 79700000 | 0.73 | 0.997015 |  | 200 | 300 | 3300 |  |  | 9 | 508.938 | 63.61725 | 122000 | 235.75 | 30.2 | 30200 | 4.039735 | 1.079% | 60.0951 | 77904949.1 | 3.387555e-05 | 0.005950406 | 37 | 40 | 44.5 | 64.25 | 1.365774 | 1.351209 | 1.058415 | 3212.5 | 1.132157 | 1.058415 | 0.7833094 | 0.7809712 | 0.6135735 | 0.9348656 | 0.9320751 | 0.8739737 | 0.04360498 | 0.7858333 | 15993.66 | 3.182% | 184.0811 | 725.9496 | 3.673333 | 4.039735 | 0.005309705 | 0.9774164 | 0.997015
G1-6 | 20.301 | 20301000 | 0.473 | 0.6432227 | GFRP1 | 200 | 300 | 3300 | Sand-coated | 6 No. 12.7 in 2 rows | 12.7 | 760.0612 | 126.6769 | 40000 | 232.3 | 39.05 | 29300 | 1.365188 | 1.636% | 44.18111 | 42469609.2 | 1.631442e-05 | 0.00306905 | 53.65 | 40 | 46.35 | 67.7 | 1.359879 | 1.710289 | 0.7645149 | 4513.333 | 1.402631 | 0.7645149 | 0.4470091 | 0.2875264 | 0.1998172 | 0.5450578 | 0.3505935 | 0.297088 | 0.02233375 | 0.7743333 | 17054.59 | 4.457% | 184.4446 | 122.762 | 3.64 | 1.365188 | 0.00184143 | 0.3396418 | 0.6432227 | 77.47 | 10.92
| 39.85 | 39850000 | 1.149 | 1.562501 |  | 200 | 300 | 3300 |  |  | 12.7 | 760.0612 | 126.6769 | 40000 | 232.3 | 39.05 | 29300 | 1.365188 | 1.636% | 44.18111 | 42469609.2 | 3.202451e-05 | 0.006024414 | 53.65 | 40 | 46.35 | 67.7 | 1.359879 | 1.710289 | 1.50071 | 4513.333 | 1.402631 | 1.50071 | 0.8774599 | 1.371032 | 0.7699359 | 1.069925 | 1.671759 | 1.14474 | 0.02233375 | 0.7743333 | 17054.59 | 4.457% | 184.4446 | 240.9766 | 3.64 | 1.365188 | 0.004724736 | 0.8714521 | 1.562501
| 60.15 | 60150000 | 1.851 | 2.517136 |  | 200 | 300 | 3300 |  |  | 12.7 | 760.0612 | 126.6769 | 40000 | 232.3 | 39.05 | 29300 | 1.365188 | 1.636% | 44.18111 | 42469609.2 | 4.833812e-05 | 0.009093313 | 53.65 | 40 | 46.35 | 67.7 | 1.359879 | 1.710289 | 2.265187 | 4513.333 | 1.402631 | 2.265187 | 1.324447 | 3.333813 | 1.75416 | 1.614956 | 4.065064 | 2.608083 | 0.02233375 | 0.7743333 | 17054.59 | 4.457% | 184.4446 | 363.7325 | 3.64 | 1.365188 | 0.007793635 | 1.437494 | 2.517136
| 69.925 | 69925000 | 2.203 | 2.995813 |  | 200 | 300 | 3300 |  |  | 12.7 | 760.0612 | 126.6769 | 40000 | 232.3 | 39.05 | 29300 | 1.365188 | 1.636% | 44.18111 | 42469609.2 | 5.619357e-05 | 0.01057107 | 53.65 | 40 | 46.35 | 67.7 | 1.359879 | 1.710289 | 2.633304 | 4513.333 | 1.402631 | 2.633304 | 1.539683 | 4.612604 | 2.370625 | 1.877403 | 5.624349 | 3.524643 | 0.02233375 | 0.7743333 | 17054.59 | 4.457% | 184.4446 | 422.8428 | 3.64 | 1.365188 | 0.009271393 | 1.710058 | 2.995813
G1-8 | 20.301 | 20301000 | 0.324 | 0.4444507 | GFRP1 | 200 | 300 | 3300 | Sand-coated | 8 No. 12.7 in 2 rows | 12.7 | 1013.415 | 126.6769 | 40000 | 232.3 | 39.05 | 29300 | 1.365188 | 2.181% | 50.19402 | 54311215.4 | 1.275734e-05 | 0.002323189 | 35.76667 | 40 | 46.35 | 67.7 | 1.371762 | 1.331771 | 0.4217036 | 3385 | 1.115198 | 0.4217036 | 0.3166487 | 0.1407347 | 0.1002664 | 0.3781423 | 0.1680656 | 0.1429916 | 0.02977834 | 0.7743333 | 16653.73 | 6.085% | 171.4795 | 92.92755 | 3.79 | 1.365188 | 0.001393913 | 0.2390275 | 0.4444507 | 86.76 | 11.37
| 39.85 | 39850000 | 0.595 | 0.8161981 |  | 200 | 300 | 3300 |  |  | 12.7 | 1013.415 | 126.6769 | 40000 | 232.3 | 39.05 | 29300 | 1.365188 | 2.181% | 50.19402 | 54311215.4 | 2.504213e-05 | 0.004560321 | 35.76667 | 40 | 46.35 | 67.7 | 1.371762 | 1.331771 | 0.8277863 | 3385 | 1.115198 | 0.8277863 | 0.6215679 | 0.5073225 | 0.3863466 | 0.7422773 | 0.6058453 | 0.5509756 | 0.02977834 | 0.7743333 | 16653.73 | 6.085% | 171.4795 | 182.4128 | 3.79 | 1.365188 | 0.003548478 | 0.6084911 | 0.8161981
| 60.15 | 60150000 | 0.811 | 1.112499 |  | 200 | 300 | 3300 |  |  | 12.7 | 1013.415 | 126.6769 | 40000 | 232.3 | 39.05 | 29300 | 1.365188 | 2.181% | 50.19402 | 54311215.4 | 3.779884e-05 | 0.006883395 | 35.76667 | 40 | 46.35 | 67.7 | 1.371762 | 1.331771 | 1.249469 | 3385 | 1.115198 | 1.249469 | 0.938201 | 1.043747 | 0.8802211 | 1.120401 | 1.246445 | 1.255298 | 0.02977834 | 0.7743333 | 16653.73 | 6.085% | 171.4795 | 275.3358 | 3.79 | 1.365188 | 0.005871552 | 1.006851 | 1.112499
| 69.925 | 69925000 | 0.932 | 1.278482 |  | 200 | 300 | 3300 |  |  | 12.7 | 1013.415 | 126.6769 | 40000 | 232.3 | 39.05 | 29300 | 1.365188 | 2.181% | 50.19402 | 54311215.4 | 4.394155e-05 | 0.008002018 | 35.76667 | 40 | 46.35 | 67.7 | 1.371762 | 1.331771 | 1.452521 | 3385 | 1.115198 | 1.452521 | 1.090668 | 1.3944 | 1.189557 | 1.302478 | 1.665194 | 1.696448 | 0.02977834 | 0.7743333 | 16653.73 | 6.085% | 171.4795 | 320.0807 | 3.79 | 1.365188 | 0.006990176 | 1.198671 | 1.278482
G2-6 | 20.301 | 20301000 | 0.554 | 0.7464244 | GFRP2 | 200 | 300 | 3300 | Ribbed-deformed | 6 No. 12 in 2 rows | 12 | 678.584 | 113.0973 | 36000 | 233 | 39.05 | 29300 | 1.228669 | 1.456% | 40.10343 | 35323115.8 | 1.961511e-05 | 0.003783688 | 54 | 40 | 46 | 67 | 1.347336 | 1.230764 | 0.6693253 | 4466.667 | 1.011369 | 0.6693253 | 0.5438292 | 0.4059273 | 0.2957501 | 0.6618016 | 0.4939849 | 0.4379814 | 0.01789174 | 0.7766667 | 17326.44 | 3.916% | 188.0878 | 136.2128 | 3.716667 | 1.228669 | 0.002270213 | 0.4269993 | 0.7464244 | 71 | 11.15
| 39.85 | 39850000 | 0.946 | 1.27458 |  | 200 | 300 | 3300 |  |  | 12 | 678.584 | 113.0973 | 36000 | 233 | 39.05 | 29300 | 1.228669 | 1.456% | 40.10343 | 35323115.8 | 3.850363e-05 | 0.007427219 | 54 | 40 | 46 | 67 | 1.347336 | 1.230764 | 1.313857 | 4466.667 | 1.011369 | 1.313857 | 1.067514 | 1.360632 | 1.139585 | 1.299088 | 1.655792 | 1.687631 | 0.01789174 | 0.7766667 | 17326.44 | 3.916% | 188.0878 | 267.3799 | 3.716667 | 1.228669 | 0.005769468 | 1.085166 | 1.27458
| 60.15 | 60150000 | 1.365 | 1.839114 |  | 200 | 300 | 3300 |  |  | 12 | 678.584 | 113.0973 | 36000 | 233 | 39.05 | 29300 | 1.228669 | 1.456% | 40.10343 | 35323115.8 | 5.811778e-05 | 0.01121072 | 54 | 40 | 46 | 67 | 1.347336 | 1.230764 | 1.98315 | 4466.667 | 1.011369 | 1.98315 | 1.611316 | 2.963394 | 2.596339 | 1.960857 | 3.606241 | 3.844962 | 0.01789174 | 0.7766667 | 17326.44 | 3.916% | 188.0878 | 403.5859 | 3.716667 | 1.228669 | 0.00955297 | 1.796797 | 1.839114
| 64.66 | 64660000 | 1.486 | 2.002142 |  | 200 | 300 | 3300 |  |  | 12 | 678.584 | 113.0973 | 36000 | 233 | 39.05 | 29300 | 1.228669 | 1.456% | 40.10343 | 35323115.8 | 6.24754e-05 | 0.01205129 | 54 | 40 | 46 | 67 | 1.347336 | 1.230764 | 2.131845 | 4466.667 | 1.011369 | 2.131845 | 1.732131 | 3.467972 | 3.000278 | 2.107881 | 4.220277 | 4.443162 | 0.01789174 | 0.7766667 | 17326.44 | 3.916% | 188.0878 | 433.8465 | 3.716667 | 1.228669 | 0.01039354 | 1.954898 | 2.002142
G2-8 | 20.301 | 20301000 | 0.392 | 0.532178 | GFRP2 | 200 | 300 | 3300 | Ribbed-deformed | 8 No. 12 in 2 rows | 12 | 904.7787 | 113.0973 | 36000 | 233 | 39.05 | 29300 | 1.228669 | 1.942% | 45.63826 | 45361833.2 | 1.527423e-05 | 0.002861806 | 36 | 40 | 46 | 67 | 1.357597 | 1.27137 | 0.4879866 | 3350 | 1.064895 | 0.4879866 | 0.3838273 | 0.2042645 | 0.1473234 | 0.4582487 | 0.2438699 | 0.2099919 | 0.02385565 | 0.7766667 | 16957.45 | 5.336% | 174.2339 | 103.025 | 3.78 | 1.228669 | 0.001717083 | 0.2991741 | 0.532178 | 84.54 | 11.34
| 39.85 | 39850000 | 0.689 | 0.9353843 |  | 200 | 300 | 3300 |  |  | 12 | 904.7787 | 113.0973 | 36000 | 233 | 39.05 | 29300 | 1.228669 | 1.942% | 45.63826 | 45361833.2 | 2.998266e-05 | 0.005617603 | 36 | 40 | 46 | 67 | 1.357597 | 1.27137 | 0.957897 | 3350 | 1.064895 | 0.957897 | 0.7534368 | 0.704753 | 0.5676669 | 0.8995227 | 0.8413994 | 0.8091411 | 0.02385565 | 0.7766667 | 16957.45 | 5.336% | 174.2339 | 202.2337 | 3.78 | 1.228669 | 0.004359444 | 0.7595629 | 0.9353843
| 60.15 | 60150000 | 0.851 | 1.155315 |  | 200 | 300 | 3300 |  |  | 12 | 904.7787 | 113.0973 | 36000 | 233 | 39.05 | 29300 | 1.228669 | 1.942% | 45.63826 | 45361833.2 | 4.525613e-05 | 0.008479267 | 36 | 40 | 46 | 67 | 1.357597 | 1.27137 | 1.44586 | 3350 | 1.064895 | 1.44586 | 1.137245 | 1.313877 | 1.293327 | 1.357749 | 1.568628 | 1.843482 | 0.02385565 | 0.7766667 | 16957.45 | 5.336% | 174.2339 | 305.2536 | 3.78 | 1.228669 | 0.007221109 | 1.258162 | 1.155315
| 66.917 | 66917000 | 0.865 | 1.174321 |  | 200 | 300 | 3300 |  |  | 12 | 904.7787 | 113.0973 | 36000 | 233 | 39.05 | 29300 | 1.228669 | 1.942% | 45.63826 | 45361833.2 | 5.034754e-05 | 0.009433202 | 36 | 40 | 46 | 67 | 1.357597 | 1.27137 | 1.608522 | 6700 | 1.064895 | 2.02661 | 1.265188 | 1.485737 | 1.6007 | 1.903109 | 2.234861 | 3.621823 | 0.02385565 | 0.7766667 | 16957.45 | 5.336% | 174.2339 | 339.5953 | 3.78 | 1.228669 | 0.008175044 | 1.42437 | 1.174321
AR-6 | 19.7 | 19700000 | 0.838 | 1.112448 | AFRP (Aramid) | 200 | 300 | 3300 | Sand-coated | 6 No. 9.5 in 2 rows | 9.5 | 425.2931 | 70.88218 | 52000 | 235.5 | 39.05 | 29300 | 1.774744 | 0.903% | 38.55531 | 33096921.1 | 2.031473e-05 | 0.004000878 | 55.25 | 40 | 44.75 | 64.5 | 1.327503 | 1.872055 | 1.045785 | 4300 | 1.550273 | 1.045785 | 0.5586292 | 0.6214457 | 0.3120666 | 0.6745809 | 0.7504359 | 0.4550593 | 0.01602519 | 0.785 | 17429.65 | 2.44% | 202.187 | 208.0456 | 3.74 | 1.774744 | 0.002400527 | 0.4853553 | 1.112448 | 70.85 | 11.22
| 40.152 | 40152000 | 1.581 | 2.098782 |  | 200 | 300 | 3300 |  |  | 9.5 | 425.2931 | 70.88218 | 52000 | 235.5 | 39.05 | 29300 | 1.774744 | 0.903% | 38.55531 | 33096921.1 | 4.140492e-05 | 0.00815448 | 55.25 | 40 | 44.75 | 64.5 | 1.327503 | 1.872055 | 2.13149 | 4300 | 1.550273 | 2.13149 | 1.138583 | 2.389637 | 1.296371 | 1.374912 | 2.885642 | 1.890384 | 0.01602519 | 0.785 | 17429.65 | 2.44% | 202.187 | 424.0329 | 3.74 | 1.774744 | 0.006309333 | 1.275665 | 2.098782
| 59.85 | 59850000 | 1.986 | 2.636421 |  | 200 | 300 | 3300 |  |  | 9.5 | 425.2931 | 70.88218 | 52000 | 235.5 | 39.05 | 29300 | 1.774744 | 0.903% | 38.55531 | 33096921.1 | 6.171759e-05 | 0.01215495 | 55.25 | 40 | 44.75 | 64.5 | 1.327503 | 1.872055 | 3.177168 | 4300 | 1.550273 | 3.177168 | 1.697155 | 4.474416 | 2.880336 | 2.049425 | 5.403146 | 4.200141 | 0.01602519 | 0.785 | 17429.65 | 2.44% | 202.187 | 632.0575 | 3.74 | 1.774744 | 0.0103098 | 2.084509 | 2.636421
| 69.7 | 69700000 | 2.135 | 2.834219 |  | 200 | 300 | 3300 |  |  | 9.5 | 425.2931 | 70.88218 | 52000 | 235.5 | 39.05 | 29300 | 1.774744 | 0.903% | 38.55531 | 33096921.1 | 7.187495e-05 | 0.01415539 | 55.25 | 40 | 44.75 | 64.5 | 1.327503 | 1.872055 | 3.70006 | 4300 | 1.550273 | 3.70006 | 1.97647 | 5.601748 | 3.906433 | 2.386715 | 6.764473 | 5.696409 | 0.01602519 | 0.785 | 17429.65 | 2.44% | 202.187 | 736.0803 | 3.74 | 1.774744 | 0.01231024 | 2.488971 | 2.834219
AR-8 | 19.7 | 19700000 | 0.649 | 0.8674905 | AFRP (Aramid) | 200 | 300 | 3300 | Sand-coated | 8 No. 9.5 in 2 rows | 9.5 | 567.0575 | 70.88218 | 52000 | 235.5 | 39.05 | 29300 | 1.774744 | 1.204% | 43.9104 | 42585142.0 | 1.578849e-05 | 0.00302491 | 36.83333 | 40 | 44.75 | 64.5 | 1.336657 | 2.346811 | 0.9183528 | 3225 | 1.96825 | 0.9183528 | 0.3913194 | 0.3394659 | 0.1531309 | 0.4665835 | 0.4047567 | 0.2177002 | 0.02136692 | 0.785 | 17072.64 | 3.321% | 184.6235 | 157.2953 | 3.783333 | 1.774744 | 0.001814946 | 0.3350817 | 0.8674905 | 71.75 | 11.35
| 40.152 | 40152000 | 1.419 | 1.896716 |  | 200 | 300 | 3300 |  |  | 9.5 | 567.0575 | 70.88218 | 52000 | 235.5 | 39.05 | 29300 | 1.774744 | 1.204% | 43.9104 | 42585142.0 | 3.217966e-05 | 0.006165288 | 36.83333 | 40 | 44.75 | 64.5 | 1.336657 | 2.346811 | 1.871762 | 3225 | 1.96825 | 1.871762 | 0.7975766 | 1.512777 | 0.6361284 | 0.9509777 | 1.803735 | 0.9043586 | 0.02136692 | 0.785 | 17072.64 | 3.321% | 184.6235 | 320.595 | 3.783333 | 1.774744 | 0.004773509 | 0.8813019 | 1.896716
| 59.85 | 59850000 | 1.784 | 2.384596 |  | 200 | 300 | 3300 |  |  | 9.5 | 567.0575 | 70.88218 | 52000 | 235.5 | 39.05 | 29300 | 1.774744 | 1.204% | 43.9104 | 42585142.0 | 4.796654e-05 | 0.009189891 | 36.83333 | 40 | 44.75 | 64.5 | 1.336657 | 2.346811 | 2.790021 | 3225 | 1.96825 | 2.790021 | 1.188856 | 2.834942 | 1.413379 | 1.417514 | 3.380198 | 2.009346 | 0.02136692 | 0.785 | 17072.64 | 3.321% | 184.6235 | 477.8743 | 3.783333 | 1.774744 | 0.007798112 | 1.439715 | 2.384596
[43 empty] | barres corrugades | barres llises
[42 empty] | k1 | 0.8 | 1.6
[43 empty] | Flexió | Tracció
[42 empty] | k2 | 0.5 | 1
[42 empty] | k3 | 3.4
[42 empty] | k4 | 0.425
[42 empty] | Càrrega | instantania o curta durada | permanents o repetides
[42 empty] | kt | 0.6 | 0.4
[43 empty] | barres corrugades | barres llises
[42 empty] | beta1 | 1 | 0.5
[42 empty] | Càrrega | curta durada | llarga durada
[42 empty] | beta2 | 1 | 0.5
Note on A3: Kassem_2011_Evaluation of Flexural and Serviceability
Note on BA3: Taula 4
Note on BB3: Taula 4

## Barris_2013
| MAX |  |  |  |  | MEAN | [5 empty] | Dimensions de la biga |  |  | Armadura | [22 empty] | ACI |  |  | ISIS |  |  |  |  | EUROCODI 2 - 2004 | [10 empty] | EUROCODI 2 - 1992 | [18 empty] | ACI |  |  | ISIS
Specimen | P (kN) | M (kN·m) | M (N·mm) | wexp (mm) | wexp reforç (mm) | P (kN) | M (kN·m) | M (N·mm) | wexp (mm) | wexp reforç (mm) | Material | b (mm) | h (mm) | L (mm) | Coating | nº | ø (mm) | Af (mm^2) | Ef (MPa) | fc (MPa) | Ec (MPa) | d (mm) | n | ρ | x (mm) | Icr (mm^4) | C (mm^-1) | epsilon f | s (mm) | dc (mm) | c (mm) | beta | k ACI | w (ACI 440.1R-06) | A ISIS (mm^2) | k ISIS | w (ISIS Canada) | Ai | wi*Ai | Ai^2 | Ai | wi*Ai | Ai^2 | n·ρ | d/h | As | Ac,eff | ρ eff | Sr,max | Sr,mean | σf | fct,eff | alfa e | epsilon m | w (EC2-04) max | w (EC2-04) mean | Ac,eff | ρ eff | C (mm^-1) | epsilon f | σf | C en estat fissurat(mm^1) | epsilon f estat fissurat | σfr | Srm | epsilon m | w (EC2-92) | w_exp_reforç | Pcr | Mcr (kN·m) | Pu | Pcr,st | Ps_1 | Ps_2 | Ps_promig | SUMA(wi*Ai) | SUMA(Ai^2) | k | SUMA(wi*Ai) | SUMA(Ai^2) | k
N212D1A | 9.65 | 2.895 | 2895000 | 0.05 | 0.04175778 | 10.036 | 3.0108 | 3010800 | 0.05 | 0.04175778 | GFRP | 140 | 190 | 1800 | Ribbed - Shoeck | 2 | 12 | 226.1947 | 63252 | 17.10722 | 25845 | 164 | 2.447359 | 0.9852% | 32.27559 | 11174360.4 | 1.002419e-05 | 0.001320431 | 88 | 27 | 20 | 1.197382 | 1.105034 | 0.1803859 | 2800 | 1.226472 | 0.1803859 | 0.1632401 | 0.008162005 | 0.02664733 | 0.147077 | 0.007353852 | 0.02163166 | 0.02411061 | 0.8631579 | 226.1947 | 7360.473 | 3.073% | 134.3825 | 79.04852 | 83.51988 | 2.707835 | 2.447359 | 0.0007922584 | 0.1064657 | 0.06262686 | 9100 | 2.486% | 1.042516e-05 | 0.001373248 | 86.86068 | 7.897816e-06 | 0.001040335 | 65.80328 | 98.277 | 0.0005851184 | 0.05750368 | 0.04175778 | 7.603 | 2.2809 | 59.685 | 11.4045 | 30.412 | 23.874 | 27.143 | 0.4004035 | 0.3623448 | 1.105034 | 0.3607579 | 0.2941427 | 1.226472
| 19.9 | 5.97 | 5970000 | 0.3 | 0.2505467 | 20.073 | 6.0219 | 6021900 | 0.111 | 0.09270226 |  | 140 | 190 | 1800 |  |  | 12 | 226.1947 | 63252 | 17.10722 | 25845 | 164 | 2.447359 | 0.9852% | 32.27559 | 11174360.4 | 2.067165e-05 | 0.002722961 | 88 | 27 | 20 | 1.197382 | 1.105034 | 0.3719876 | 2800 | 1.226472 | 0.3719876 | 0.3366299 | 0.100989 | 0.1133197 | 0.3032988 | 0.09098963 | 0.09199014 | 0.02411061 | 0.8631579 | 226.1947 | 7360.473 | 3.073% | 134.3825 | 79.04852 | 172.2327 | 2.707835 | 2.447359 | 0.001824259 | 0.2451484 | 0.1442049 | 9100 | 2.486% | 2.085136e-05 | 0.002746633 | 173.73 | 7.897816e-06 | 0.001040335 | 65.80328 | 98.277 | 0.002352588 | 0.2312052 | 0.2505467 | [7 empty] | De 20 a 30 kN |  |  | De 20 a 30 kN
| 29.5 | 8.85 | 8850000 | 0.6 | 0.5010933 | 29.891 | 8.9673 | 8967300 | 0.249 | 0.2079537 |  | 140 | 190 | 1800 |  |  | 12 | 226.1947 | 63252 | 17.10722 | 25845 | 164 | 2.447359 | 0.9852% | 32.27559 | 11174360.4 | 3.06439e-05 | 0.00403655 | 88 | 27 | 20 | 1.197382 | 1.105034 | 0.5514389 | 2800 | 1.226472 | 0.5514389 | 0.4990242 | 0.2994145 | 0.2490251 | 0.4496138 | 0.2697683 | 0.2021525 | 0.02411061 | 0.8631579 | 226.1947 | 7360.473 | 3.073% | 134.3825 | 79.04852 | 255.3199 | 2.707835 | 2.447359 | 0.003137848 | 0.4216718 | 0.2480422 | 9100 | 2.486% | 3.105006e-05 | 0.004090051 | 258.7039 | 7.897816e-06 | 0.001040335 | 65.80328 | 98.277 | 0.003825434 | 0.3759522 | 0.5010933
| 39.5 | 11.85 | 11850000 | 0.8 | 0.6681244 | 39.709 | 11.9127 | 11912700 | 0.375 | 0.3131833 |  | 140 | 190 | 1800 |  |  | 12 | 226.1947 | 63252 | 17.10722 | 25845 | 164 | 2.447359 | 0.9852% | 32.27559 | 11174360.4 | 4.103166e-05 | 0.005404872 | 88 | 27 | 20 | 1.197382 | 1.105034 | 0.7383673 | 2800 | 1.226472 | 0.7383673 | 0.6681849 | 0.5345479 | 0.4464711 | 0.6020252 | 0.4816202 | 0.3624343 | 0.02411061 | 0.8631579 | 226.1947 | 7360.473 | 3.073% | 134.3825 | 79.04852 | 341.869 | 2.707835 | 2.447359 | 0.00450617 | 0.6055503 | 0.356206 | 9100 | 2.486% | 4.124877e-05 | 0.00543347 | 343.6778 | 7.897816e-06 | 0.001040335 | 65.80328 | 98.277 | 0.005234279 | 0.5144092 | 0.6681244
| 49.5 | 14.85 | 14850000 | 1.1 | 0.9186711 | 49.746 | 14.9238 | 14923800 | 0.601 | 0.5019285 |  | 140 | 190 | 1800 |  |  | 12 | 226.1947 | 63252 | 17.10722 | 25845 | 164 | 2.447359 | 0.9852% | 32.27559 | 11174360.4 | 5.141943e-05 | 0.006773194 | 88 | 27 | 20 | 1.197382 | 1.105034 | 0.9252958 | 2800 | 1.226472 | 0.9252958 | 0.8373456 | 0.9210802 | 0.7011477 | 0.7544366 | 0.8298803 | 0.5691746 | 0.02411061 | 0.8631579 | 226.1947 | 7360.473 | 3.073% | 134.3825 | 79.04852 | 428.4181 | 2.707835 | 2.447359 | 0.005874492 | 0.7894288 | 0.4643699 | 9100 | 2.486% | 5.167497e-05 | 0.006806855 | 430.5472 | 7.897816e-06 | 0.001040335 | 65.80328 | 98.277 | 0.006647854 | 0.6533311 | 0.9186711
| 59.426 | 17.8278 | 17827800 | 2 | 1.670311 | 59.564 | 17.8692 | 17869200 | 0.7899 | 0.6596893 |  | 140 | 190 | 1800 |  |  | 12 | 226.1947 | 63252 | 17.10722 | 25845 | 164 | 2.447359 | 0.9852% | 32.27559 | 11174360.4 | 6.173032e-05 | 0.00813139 | 88 | 27 | 20 | 1.197382 | 1.105034 | 1.110841 | 2800 | 1.226472 | 1.110841 | 1.005255 | 2.010509 | 1.010537 | 0.9057202 | 1.81144 | 0.8203291 | 0.02411061 | 0.8631579 | 226.1947 | 7360.473 | 3.073% | 134.3825 | 79.04852 | 514.3267 | 2.707835 | 2.447359 | 0.007232688 | 0.9719466 | 0.5717333 | 9100 | 2.486% | 6.187367e-05 | 0.008150273 | 515.5211 | 7.897816e-06 | 0.001040335 | 65.80328 | 98.277 | 0.00801748 | 0.7879339 | 1.670311
N212D1B | 9.576 | 2.8728 | 2872800 | 0.1 | 0.08351555 | 9.6 | 2.88 | 2880000 | 0.02 | 0.01670311 | GFRP | 140 | 190 | 1800 | Ribbed - Shoeck | 2 | 12 | 226.1947 | 63252 | 17.10722 | 25845 | 164 | 2.447359 | 0.9852% | 32.27559 | 11174360.4 | 9.947322e-06 | 0.001310305 | 88 | 27 | 20 | 1.197382 | 0.7378609 | 0.1195248 | 2800 | 0.8189483 | 0.1195248 | 0.1619883 | 0.01619883 | 0.02624022 | 0.1459492 | 0.01459492 | 0.02130117 | 0.02411061 | 0.8631579 | 226.1947 | 7360.473 | 3.073% | 134.3825 | 79.04852 | 82.87942 | 2.439296 | 2.447359 | 0.0007861831 | 0.1056492 | 0.06214661 | 9100 | 2.486% | 9.972253e-06 | 0.001313589 | 83.08714 | 7.114579e-06 | 0.0009371637 | 59.27748 | 98.277 | 0.0006449814 | 0.06338683 | 0.08351555 | 6.849 | 2.0547 | 59.685 | 10.2735 | 27.396 | 23.874 | 25.635 | 0.2669356 | 0.3617696 | 0.7378609 | 0.2405053 | 0.2936758 | 0.8189483
| 19.7 | 5.91 | 5910000 | 0.2 | 0.1670311 | 20.073 | 6.0219 | 6021900 | 0.05 | 0.04175778 |  | 140 | 190 | 1800 |  |  | 12 | 226.1947 | 63252 | 17.10722 | 25845 | 164 | 2.447359 | 0.9852% | 32.27559 | 11174360.4 | 2.046389e-05 | 0.002695594 | 88 | 27 | 20 | 1.197382 | 0.7378609 | 0.2458897 | 2800 | 0.8189483 | 0.2458897 | 0.3332466 | 0.06664933 | 0.1110533 | 0.3002505 | 0.06005011 | 0.09015039 | 0.02411061 | 0.8631579 | 226.1947 | 7360.473 | 3.073% | 134.3825 | 79.04852 | 170.5017 | 2.439296 | 2.447359 | 0.001886018 | 0.2534477 | 0.1490869 | 9100 | 2.486% | 2.085136e-05 | 0.002746633 | 173.73 | 7.114579e-06 | 0.0009371637 | 59.27748 | 98.277 | 0.002426868 | 0.2385053 | 0.1670311 | [7 empty] | De 20 a 30 kN |  |  | De 20 a 30 kN
| 29.6 | 8.88 | 8880000 | 0.4 | 0.3340622 | 29.673 | 8.9019 | 8901900 | 0.249 | 0.2079537 |  | 140 | 190 | 1800 |  |  | 12 | 226.1947 | 63252 | 17.10722 | 25845 | 164 | 2.447359 | 0.9852% | 32.27559 | 11174360.4 | 3.074778e-05 | 0.004050233 | 88 | 27 | 20 | 1.197382 | 0.7378609 | 0.3694586 | 2800 | 0.8189483 | 0.3694586 | 0.5007158 | 0.2002863 | 0.2507163 | 0.4511379 | 0.1804551 | 0.2035254 | 0.02411061 | 0.8631579 | 226.1947 | 7360.473 | 3.073% | 134.3825 | 79.04852 | 256.1853 | 2.439296 | 2.447359 | 0.003240657 | 0.4354875 | 0.2561691 | 9100 | 2.486% | 3.082361e-05 | 0.004060222 | 256.8172 | 7.114579e-06 | 0.0009371637 | 59.27748 | 98.277 | 0.00384391 | 0.3777679 | 0.3340622
| 39.45 | 11.835 | 11835000 | 0.8 | 0.6681244 | 39.709 | 11.9127 | 11912700 | 0.42 | 0.3507653 |  | 140 | 190 | 1800 |  |  | 12 | 226.1947 | 63252 | 17.10722 | 25845 | 164 | 2.447359 | 0.9852% | 32.27559 | 11174360.4 | 4.097973e-05 | 0.00539803 | 88 | 27 | 20 | 1.197382 | 0.7378609 | 0.4924034 | 2800 | 0.8189483 | 0.4924034 | 0.6673391 | 0.5338713 | 0.4453415 | 0.6012631 | 0.4810105 | 0.3615174 | 0.02411061 | 0.8631579 | 226.1947 | 7360.473 | 3.073% | 134.3825 | 79.04852 | 341.4362 | 2.439296 | 2.447359 | 0.004588454 | 0.6166078 | 0.3627105 | 9100 | 2.486% | 4.124877e-05 | 0.00543347 | 343.6778 | 7.114579e-06 | 0.0009371637 | 59.27748 | 98.277 | 0.005271828 | 0.5180994 | 0.6681244
| 49.35 | 14.805 | 14805000 | 1 | 0.8351555 | 49.746 | 14.9238 | 14923800 | 0.601 | 0.5019285 |  | 140 | 190 | 1800 |  |  | 12 | 226.1947 | 63252 | 17.10722 | 25845 | 164 | 2.447359 | 0.9852% | 32.27559 | 11174360.4 | 5.126361e-05 | 0.006752669 | 88 | 27 | 20 | 1.197382 | 0.7378609 | 0.6159723 | 2800 | 0.8189483 | 0.6159723 | 0.8348082 | 0.8348082 | 0.6969048 | 0.7521505 | 0.7521505 | 0.5657303 | 0.02411061 | 0.8631579 | 226.1947 | 7360.473 | 3.073% | 134.3825 | 79.04852 | 427.1198 | 2.439296 | 2.447359 | 0.005943092 | 0.7986475 | 0.4697927 | 9100 | 2.486% | 5.167497e-05 | 0.006806855 | 430.5472 | 7.114579e-06 | 0.0009371637 | 59.27748 | 98.277 | 0.006677827 | 0.6562768 | 0.8351555
| 59.426 | 17.8278 | 17827800 | 1.2 | 1.002187 | 59.564 | 17.8692 | 17869200 | 0.702 | 0.5862792 |  | 140 | 190 | 1800 |  |  | 12 | 226.1947 | 63252 | 17.10722 | 25845 | 164 | 2.447359 | 0.9852% | 32.27559 | 11174360.4 | 6.173032e-05 | 0.00813139 | 88 | 27 | 20 | 1.197382 | 0.7378609 | 0.741738 | 2800 | 0.8189483 | 0.741738 | 1.005255 | 1.206305 | 1.010537 | 0.9057202 | 1.086864 | 0.8203291 | 0.02411061 | 0.8631579 | 226.1947 | 7360.473 | 3.073% | 134.3825 | 79.04852 | 514.3267 | 2.439296 | 2.447359 | 0.007321814 | 0.9839235 | 0.5787785 | 9100 | 2.486% | 6.187367e-05 | 0.008150273 | 515.5211 | 7.114579e-06 | 0.0009371637 | 59.27748 | 98.277 | 0.008042513 | 0.790394 | 1.002187
N212D2A | 9.726 | 2.9178 | 2917800 | 0.1 | 0.07124592 | 10.036 | 3.0108 | 3010800 | 0.098 | 0.069821 | GFRP | 140 | 190 | 1800 | Ribbed - Shoeck | 2 | 12 | 226.1947 | 63252 | 17.10722 | 25845 | 144 | 2.447359 | 1.122% | 30.02273 | 8454318.3 | 1.335366e-05 | 0.001522014 | 88 | 47 | 40 | 1.403589 | 0.7938843 | 0.2183776 | 5600 | 0.7250448 | 0.2183776 | 0.2750749 | 0.02750749 | 0.07566619 | 0.3011919 | 0.03011919 | 0.09071657 | 0.02745931 | 0.7578947 | 226.1947 | 7465.606 | 3.03% | 203.3307 | 119.6063 | 96.27043 | 2.48239 | 2.447359 | 0.0009132084 | 0.1856833 | 0.1092254 | 16100 | 1.405% | 1.377929e-05 | 0.001570526 | 99.33889 | 9.569713e-06 | 0.00109073 | 68.99084 | 135.4132 | 0.0008130141 | 0.1100928 | 0.07124592 | 6.97 | 2.091 | 49.111 | 10.455 | 27.88 | 19.6444 | 23.7622 | 0.8139173 | 1.025234 | 0.7938843 | 0.8911949 | 1.229158 | 0.7250448
| 20.1 | 6.03 | 6030000 | 0.4 | 0.2849837 | 20.073 | 6.0219 | 6021900 | 0.333 | 0.2372489 |  | 140 | 190 | 1800 |  |  | 12 | 226.1947 | 63252 | 17.10722 | 25845 | 144 | 2.447359 | 1.122% | 30.02273 | 8454318.3 | 2.759702e-05 | 0.003145433 | 88 | 47 | 40 | 1.403589 | 0.7938843 | 0.4513048 | 5600 | 0.7250448 | 0.4513048 | 0.5684768 | 0.2273907 | 0.3231658 | 0.6224509 | 0.2489804 | 0.3874451 | 0.02745931 | 0.7578947 | 226.1947 | 7465.606 | 3.03% | 203.3307 | 119.6063 | 198.9549 | 2.48239 | 2.447359 | 0.002310609 | 0.4698176 | 0.2763633 | 16100 | 1.405% | 2.755995e-05 | 0.003141208 | 198.6877 | 9.569713e-06 | 0.00109073 | 68.99084 | 135.4132 | 0.002762471 | 0.3740749 | 0.2849837 | [7 empty] | De 20 a 30 kN |  |  | De 20 a 30 kN
| 29.626 | 8.8878 | 8887800 | 0.7 | 0.4987214 | 29.891 | 8.9673 | 8967300 | 0.5 | 0.3562296 |  | 140 | 190 | 1800 |  |  | 12 | 226.1947 | 63252 | 17.10722 | 25845 | 144 | 2.447359 | 1.122% | 30.02273 | 8454318.3 | 4.067608e-05 | 0.004636149 | 88 | 47 | 40 | 1.403589 | 0.7938843 | 0.6651918 | 5600 | 0.7250448 | 0.6651918 | 0.8378952 | 0.5865266 | 0.7020683 | 0.9174493 | 0.6422145 | 0.8417132 | 0.02745931 | 0.7578947 | 226.1947 | 7465.606 | 3.03% | 203.3307 | 119.6063 | 293.2457 | 2.48239 | 2.447359 | 0.003801325 | 0.7729259 | 0.4546623 | 16100 | 1.405% | 4.103993e-05 | 0.004677619 | 295.8687 | 9.569713e-06 | 0.00109073 | 68.99084 | 135.4132 | 0.004423282 | 0.5989705 | 0.4987214
| 39.626 | 11.8878 | 11887800 | 1.2 | 0.854951 | 39.709 | 11.9127 | 11912700 | 0.727 | 0.5179578 |  | 140 | 190 | 1800 |  |  | 12 | 226.1947 | 63252 | 17.10722 | 25845 | 144 | 2.447359 | 1.122% | 30.02273 | 8454318.3 | 5.440594e-05 | 0.006201041 | 88 | 47 | 40 | 1.403589 | 0.7938843 | 0.8897216 | 5600 | 0.7250448 | 0.8897216 | 1.120719 | 1.344863 | 1.256012 | 1.227126 | 1.472552 | 1.505839 | 0.02745931 | 0.7578947 | 226.1947 | 7465.606 | 3.03% | 203.3307 | 119.6063 | 392.2283 | 2.48239 | 2.447359 | 0.005366217 | 1.091116 | 0.6418332 | 16100 | 1.405% | 5.45199e-05 | 0.00621403 | 393.0498 | 9.569713e-06 | 0.00109073 | 68.99084 | 135.4132 | 0.006022577 | 0.8155362 | 0.854951
| 49.426 | 14.8278 | 14827800 | 1.7 | 1.211181 | 49.527 | 14.8581 | 14858100 | 0.981 | 0.6989224 |  | 140 | 190 | 1800 |  |  | 12 | 226.1947 | 63252 | 17.10722 | 25845 | 144 | 2.447359 | 1.122% | 30.02273 | 8454318.3 | 6.786121e-05 | 0.007734635 | 88 | 47 | 40 | 1.403589 | 0.7938843 | 1.109761 | 5600 | 0.7250448 | 1.109761 | 1.397887 | 2.376408 | 1.954089 | 1.53061 | 2.602037 | 2.342767 | 0.02745931 | 0.7578947 | 226.1947 | 7465.606 | 3.03% | 203.3307 | 119.6063 | 489.2312 | 2.48239 | 2.447359 | 0.006899811 | 1.402943 | 0.8252607 | 16100 | 1.405% | 6.799988e-05 | 0.007750441 | 490.2309 | 9.569713e-06 | 0.00109073 | 68.99084 | 135.4132 | 0.007596941 | 1.028726 | 1.211181
N212D2B | 9.2 | 2.76 | 2760000 | 0.1 | 0.07124592 | 7.891 | 2.3673 | 2367300 | 0.0189 | 0.01346548 | GFRP | 140 | 190 | 1800 | Ribbed - Shoeck | 2 | 12 | 226.1947 | 63252 | 17.10722 | 25845 | 144 | 2.447359 | 1.122% | 30.02273 | 8454318.3 | 1.263147e-05 | 0.001439701 | 88 | 47 | 40 | 1.403589 | 0.7758411 | 0.2018726 | 5600 | 0.7085661 | 0.2018726 | 0.2601983 | 0.02601983 | 0.06770317 | 0.2849029 | 0.02849029 | 0.08116967 | 0.02745931 | 0.7578947 | 226.1947 | 7465.606 | 3.03% | 203.3307 | 119.6063 | 91.06395 | 2.48239 | 2.447359 | 0.0008638204 | 0.1756412 | 0.1033183 | 16100 | 1.405% | 1.083423e-05 | 0.001234856 | 78.10713 | 9.569713e-06 | 0.00109073 | 68.99084 | 135.4132 | 0.0002714313 | 0.03675537 | 0.07124592 | 6.97 | 2.091 | 47.778 | 10.455 | 27.88 | 19.1112 | 23.4956 | 0.7228366 | 0.9316813 | 0.7758411 | 0.7914665 | 1.116997 | 0.7085661
| 18.926 | 5.6778 | 5677800 | 0.3 | 0.2137377 | 18.982 | 5.6946 | 5694600 | 0.303 | 0.2158751 |  | 140 | 190 | 1800 |  |  | 12 | 226.1947 | 63252 | 17.10722 | 25845 | 144 | 2.447359 | 1.122% | 30.02273 | 8454318.3 | 2.598513e-05 | 0.002961715 | 88 | 47 | 40 | 1.403589 | 0.7758411 | 0.415287 | 5600 | 0.7085661 | 0.415287 | 0.5352732 | 0.160582 | 0.2865174 | 0.5860948 | 0.1758284 | 0.3435071 | 0.02745931 | 0.7578947 | 226.1947 | 7465.606 | 3.03% | 203.3307 | 119.6063 | 187.3344 | 2.48239 | 2.447359 | 0.002126891 | 0.4324621 | 0.2543895 | 16100 | 1.405% | 2.606202e-05 | 0.002970478 | 187.8887 | 9.569713e-06 | 0.00109073 | 68.99084 | 135.4132 | 0.002569973 | 0.3480082 | 0.2137377 | [7 empty] | De 20 a 30 kN |  |  | De 20 a 30 kN
| 28.4 | 8.52 | 8520000 | 0.7 | 0.4987214 | 28.582 | 8.5746 | 8574600 | 0.636 | 0.453124 |  | 140 | 190 | 1800 |  |  | 12 | 226.1947 | 63252 | 17.10722 | 25845 | 144 | 2.447359 | 1.122% | 30.02273 | 8454318.3 | 3.89928e-05 | 0.004444293 | 88 | 47 | 40 | 1.403589 | 0.7758411 | 0.6231718 | 5600 | 0.7085661 | 0.6231718 | 0.8032209 | 0.5622546 | 0.6451638 | 0.8794829 | 0.615638 | 0.7734901 | 0.02745931 | 0.7578947 | 226.1947 | 7465.606 | 3.03% | 203.3307 | 119.6063 | 281.1104 | 2.48239 | 2.447359 | 0.003609469 | 0.7339158 | 0.4317152 | 16100 | 1.405% | 3.924269e-05 | 0.004472774 | 282.9119 | 9.569713e-06 | 0.00109073 | 68.99084 | 135.4132 | 0.004206789 | 0.5696546 | 0.4987214
| 37.95 | 11.385 | 11385000 | 1 | 0.7124592 | 38.182 | 11.4546 | 11454600 | 0.909 | 0.6476254 |  | 140 | 190 | 1800 |  |  | 12 | 226.1947 | 63252 | 17.10722 | 25845 | 144 | 2.447359 | 1.122% | 30.02273 | 8454318.3 | 5.210482e-05 | 0.005938765 | 88 | 47 | 40 | 1.403589 | 0.7758411 | 0.8327243 | 5600 | 0.7085661 | 0.8327243 | 1.073318 | 1.073318 | 1.152012 | 1.175224 | 1.175224 | 1.381153 | 0.02745931 | 0.7578947 | 226.1947 | 7465.606 | 3.03% | 203.3307 | 119.6063 | 375.6388 | 2.48239 | 2.447359 | 0.005103941 | 1.037788 | 0.6104634 | 16100 | 1.405% | 5.242335e-05 | 0.005975071 | 377.9352 | 9.569713e-06 | 0.00109073 | 68.99084 | 135.4132 | 0.005775962 | 0.7821412 | 0.7124592
| 48.1 | 14.43 | 14430000 | 1.3 | 0.9261969 | 48.218 | 14.4654 | 14465400 | 1.14 | 0.8122034 |  | 140 | 190 | 1800 |  |  | 12 | 226.1947 | 63252 | 17.10722 | 25845 | 144 | 2.447359 | 1.122% | 30.02273 | 8454318.3 | 6.604063e-05 | 0.007527131 | 88 | 47 | 40 | 1.403589 | 0.7758411 | 1.055442 | 5600 | 0.7085661 | 1.055442 | 1.360385 | 1.7685 | 1.850647 | 1.489547 | 1.936411 | 2.218749 | 0.02745931 | 0.7578947 | 226.1947 | 7465.606 | 3.03% | 203.3307 | 119.6063 | 476.1061 | 2.48239 | 2.447359 | 0.006692307 | 1.360751 | 0.8004418 | 16100 | 1.405% | 6.620264e-05 | 0.007545596 | 477.2741 | 9.569713e-06 | 0.00109073 | 68.99084 | 135.4132 | 0.007387929 | 1.000423 | 0.9261969
N216D1A | 19.55 | 5.865 | 5865000 | 0.2 | 0.1609575 | 19.909 | 5.9727 | 5972700 | 0.175 | 0.1408379 | GFRP | 140 | 190 | 1800 | Ribbed - Shoeck | 2 | 16 | 402.1239 | 64634 | 17.10722 | 25845 | 161 | 2.500832 | 1.784% | 41.44377 | 17696252.8 | 1.282361e-05 | 0.001533142 | 84 | 29 | 20 | 1.242564 | 1.072188 | 0.2084998 | 2800 | 1.14885 | 0.2084998 | 0.1944621 | 0.03889241 | 0.0378155 | 0.1814857 | 0.03629714 | 0.03293706 | 0.04461598 | 0.8473684 | 402.1239 | 6932.624 | 5.8% | 114.8929 | 67.58403 | 99.0931 | 2.493075 | 2.500832 | 0.001076273 | 0.1236561 | 0.07273889 | 10150 | 3.962% | 1.305909e-05 | 0.001561295 | 100.9128 | 4.591572e-06 | 0.0005489511 | 35.48091 | 90.38557 | 0.001368284 | 0.1236731 | 0.1609575 | 7 | 2.1 | 69.75 | 10.5 | 28 | 27.9 | 27.95 | 0.2990697 | 0.2789342 | 1.072188 | 0.2791129 | 0.2429499 | 1.14885
| 29.476 | 8.8428 | 8842800 | 0.35 | 0.2816757 | 29.727 | 8.9181 | 8918100 | 0.217 | 0.1746389 |  | 140 | 190 | 1800 |  |  | 16 | 402.1239 | 64634 | 17.10722 | 25845 | 161 | 2.500832 | 1.784% | 41.44377 | 17696252.8 | 1.933446e-05 | 0.002311555 | 84 | 29 | 20 | 1.242564 | 1.072188 | 0.3143601 | 2800 | 1.14885 | 0.3143601 | 0.2931951 | 0.1026183 | 0.08596336 | 0.2736303 | 0.0957706 | 0.07487354 | 0.04461598 | 0.8473684 | 402.1239 | 6932.624 | 5.8% | 114.8929 | 67.58403 | 149.405 | 2.493075 | 2.500832 | 0.001854686 | 0.2130902 | 0.1253472 | 10150 | 3.962% | 1.94991e-05 | 0.002331238 | 150.6773 | 4.591572e-06 | 0.0005489511 | 35.48091 | 90.38557 | 0.002201974 | 0.1990266 | 0.2816757 | [7 empty] | De 20 a 40 kN |  |  | De 20 a 40 kN
| 39.6 | 11.88 | 11880000 | 0.4 | 0.3219151 | 39.546 | 11.8638 | 11863800 | 0.282 | 0.2269501 |  | 140 | 190 | 1800 |  |  | 16 | 402.1239 | 64634 | 17.10722 | 25845 | 161 | 2.500832 | 1.784% | 41.44377 | 17696252.8 | 2.597518e-05 | 0.003105495 | 84 | 29 | 20 | 1.242564 | 1.072188 | 0.4223321 | 2800 | 1.14885 | 0.4223321 | 0.3938976 | 0.157559 | 0.1551553 | 0.367613 | 0.1470452 | 0.1351393 | 0.04461598 | 0.8473684 | 402.1239 | 6932.624 | 5.8% | 114.8929 | 67.58403 | 200.7205 | 2.493075 | 2.500832 | 0.002648626 | 0.3043082 | 0.1790048 | 10150 | 3.962% | 2.593976e-05 | 0.00310126 | 200.4468 | 4.591572e-06 | 0.0005489511 | 35.48091 | 90.38557 | 0.003004091 | 0.2715264 | 0.3219151
| 49.476 | 14.8428 | 14842800 | 0.6 | 0.4828726 | 49.636 | 14.8908 | 14890800 | 0.402 | 0.3235247 |  | 140 | 190 | 1800 |  |  | 16 | 402.1239 | 64634 | 17.10722 | 25845 | 161 | 2.500832 | 1.784% | 41.44377 | 17696252.8 | 3.245323e-05 | 0.003879986 | 84 | 29 | 20 | 1.242564 | 1.072188 | 0.5276591 | 2800 | 1.14885 | 0.5276591 | 0.4921333 | 0.29528 | 0.2421951 | 0.4592934 | 0.275576 | 0.2109504 | 0.04461598 | 0.8473684 | 402.1239 | 6932.624 | 5.8% | 114.8929 | 67.58403 | 250.779 | 2.493075 | 2.500832 | 0.003423118 | 0.3932918 | 0.2313481 | 10150 | 3.962% | 3.255818e-05 | 0.003892534 | 251.59 | 4.591572e-06 | 0.0005489511 | 35.48091 | 90.38557 | 0.003815117 | 0.3448315 | 0.4828726
| 59.35 | 17.805 | 17805000 | 0.6 | 0.4828726 | 59.455 | 17.8365 | 17836500 | 0.467 | 0.3758359 |  | 140 | 190 | 1800 |  |  | 16 | 402.1239 | 64634 | 17.10722 | 25845 | 161 | 2.500832 | 1.784% | 41.44377 | 17696252.8 | 3.892998e-05 | 0.004654321 | 84 | 29 | 20 | 1.242564 | 1.072188 | 0.6329649 | 2800 | 1.14885 | 0.6329649 | 0.590349 | 0.3542094 | 0.348512 | 0.5509553 | 0.3305732 | 0.3035517 | 0.04461598 | 0.8473684 | 402.1239 | 6932.624 | 5.8% | 114.8929 | 67.58403 | 300.8274 | 2.493075 | 2.500832 | 0.004197452 | 0.4822573 | 0.2836808 | 10150 | 3.962% | 3.899885e-05 | 0.004662555 | 301.3596 | 4.591572e-06 | 0.0005489511 | 35.48091 | 90.38557 | 0.004597924 | 0.415586 | 0.4828726
| 69.126 | 20.7378 | 20737800 | 0.7 | 0.5633514 | 69.273 | 20.7819 | 20781900 | 0.541 | 0.4353902 |  | 140 | 190 | 1800 |  |  | 16 | 402.1239 | 64634 | 17.10722 | 25845 | 161 | 2.500832 | 1.784% | 41.44377 | 17696252.8 | 4.534243e-05 | 0.00542097 | 84 | 29 | 20 | 1.242564 | 1.072188 | 0.7372254 | 2800 | 1.14885 | 0.7372254 | 0.68759 | 0.481313 | 0.47278 | 0.6417074 | 0.4491952 | 0.4117884 | 0.04461598 | 0.8473684 | 402.1239 | 6932.624 | 5.8% | 114.8929 | 67.58403 | 350.379 | 2.493075 | 2.500832 | 0.004964102 | 0.5703398 | 0.335494 | 10150 | 3.962% | 4.543886e-05 | 0.005432498 | 351.1241 | 4.591572e-06 | 0.0005489511 | 35.48091 | 90.38557 | 0.005377027 | 0.4860057 | 0.5633514
N216D1B | 19.576 | 5.8728 | 5872800 | 0.1 | 0.08047877 | 9.545 | 2.8635 | 2863500 | 0.018 | 0.01448618 | GFRP | 140 | 190 | 1800 | Ribbed - Shoeck | 2 | 16 | 402.1239 | 64634 | 17.10722 | 25845 | 161 | 2.500832 | 1.784% | 41.44377 | 17696252.8 | 1.284066e-05 | 0.001535181 | 84 | 29 | 20 | 1.242564 | 0.7023566 | 0.1367634 | 2800 | 0.7525756 | 0.1367634 | 0.1947207 | 0.01947207 | 0.03791615 | 0.1817271 | 0.01817271 | 0.03302472 | 0.04461598 | 0.8473684 | 402.1239 | 6932.624 | 5.8% | 114.8929 | 67.58403 | 99.22489 | 2.493075 | 2.500832 | 0.001078312 | 0.1238904 | 0.07287669 | 10150 | 3.962% | 6.260937e-06 | 0.000748534 | 48.38075 | 4.591572e-06 | 0.0005489511 | 35.48091 | 90.38557 | 0.0003459507 | 0.03126895 | 0.08047877 | 7 | 2.1 | 69.75 | 10.5 | 28 | 27.9 | 27.95 | 0.196529 | 0.2798138 | 0.7023566 | 0.1834147 | 0.243716 | 0.7525756
| 29.676 | 8.9028 | 8902800 | 0.2 | 0.1609575 | 29.727 | 8.9181 | 8918100 | 0.1899 | 0.1528292 |  | 140 | 190 | 1800 |  |  | 16 | 402.1239 | 64634 | 17.10722 | 25845 | 161 | 2.500832 | 1.784% | 41.44377 | 17696252.8 | 1.946564e-05 | 0.002327239 | 84 | 29 | 20 | 1.242564 | 0.7023566 | 0.2073247 | 2800 | 0.7525756 | 0.2073247 | 0.2951845 | 0.05903689 | 0.08713387 | 0.2754869 | 0.05509739 | 0.07589305 | 0.04461598 | 0.8473684 | 402.1239 | 6932.624 | 5.8% | 114.8929 | 67.58403 | 150.4188 | 2.493075 | 2.500832 | 0.00187037 | 0.2148922 | 0.1264072 | 10150 | 3.962% | 1.94991e-05 | 0.002331238 | 150.6773 | 4.591572e-06 | 0.0005489511 | 35.48091 | 90.38557 | 0.002201974 | 0.1990266 | 0.1609575 | [7 empty] | De 20 a 40 kN |  |  | De 20 a 40 kN
| 39.55 | 11.865 | 11865000 | 0.3 | 0.2414363 | 39.546 | 11.8638 | 11863800 | 0.261 | 0.2100496 |  | 140 | 190 | 1800 |  |  | 16 | 402.1239 | 64634 | 17.10722 | 25845 | 161 | 2.500832 | 1.784% | 41.44377 | 17696252.8 | 2.594238e-05 | 0.003101574 | 84 | 29 | 20 | 1.242564 | 0.7023566 | 0.2763072 | 2800 | 0.7525756 | 0.2763072 | 0.3934002 | 0.1180201 | 0.1547637 | 0.3671488 | 0.1101446 | 0.1347982 | 0.04461598 | 0.8473684 | 402.1239 | 6932.624 | 5.8% | 114.8929 | 67.58403 | 200.4671 | 2.493075 | 2.500832 | 0.002644705 | 0.3038577 | 0.1787398 | 10150 | 3.962% | 2.593976e-05 | 0.00310126 | 200.4468 | 4.591572e-06 | 0.0005489511 | 35.48091 | 90.38557 | 0.003004091 | 0.2715264 | 0.2414363
| 49.576 | 14.8728 | 14872800 | 0.4 | 0.3219151 | 49.636 | 14.8908 | 14890800 | 0.321 | 0.2583369 |  | 140 | 190 | 1800 |  |  | 16 | 402.1239 | 64634 | 17.10722 | 25845 | 161 | 2.500832 | 1.784% | 41.44377 | 17696252.8 | 3.251883e-05 | 0.003887829 | 84 | 29 | 20 | 1.242564 | 0.7023566 | 0.3463517 | 2800 | 0.7525756 | 0.3463517 | 0.4931279 | 0.1972512 | 0.2431752 | 0.4602217 | 0.1840887 | 0.211804 | 0.04461598 | 0.8473684 | 402.1239 | 6932.624 | 5.8% | 114.8929 | 67.58403 | 251.2859 | 2.493075 | 2.500832 | 0.00343096 | 0.3941928 | 0.2318781 | 10150 | 3.962% | 3.255818e-05 | 0.003892534 | 251.59 | 4.591572e-06 | 0.0005489511 | 35.48091 | 90.38557 | 0.003815117 | 0.3448315 | 0.3219151
| 59.6 | 17.88 | 17880000 | 0.5 | 0.4023939 | 59.727 | 17.9181 | 17918100 | 0.461 | 0.3710071 |  | 140 | 190 | 1800 |  |  | 16 | 402.1239 | 64634 | 17.10722 | 25845 | 161 | 2.500832 | 1.784% | 41.44377 | 17696252.8 | 3.909396e-05 | 0.004673926 | 84 | 29 | 20 | 1.242564 | 0.7023566 | 0.4163821 | 2800 | 0.7525756 | 0.4163821 | 0.5928358 | 0.2964179 | 0.3514542 | 0.5532761 | 0.276638 | 0.3061144 | 0.04461598 | 0.8473684 | 402.1239 | 6932.624 | 5.8% | 114.8929 | 67.58403 | 302.0946 | 2.493075 | 2.500832 | 0.004217058 | 0.4845098 | 0.2850058 | 10150 | 3.962% | 3.917726e-05 | 0.004683886 | 302.7383 | 4.591572e-06 | 0.0005489511 | 35.48091 | 90.38557 | 0.004619549 | 0.4175406 | 0.4023939
| 69.326 | 20.7978 | 20797800 | 0.6 | 0.4828726 | 69.273 | 20.7819 | 20781900 | 0.539 | 0.4337806 |  | 140 | 190 | 1800 |  |  | 16 | 402.1239 | 64634 | 17.10722 | 25845 | 161 | 2.500832 | 1.784% | 41.44377 | 17696252.8 | 4.547362e-05 | 0.005436655 | 84 | 29 | 20 | 1.242564 | 0.7023566 | 0.4843306 | 2800 | 0.7525756 | 0.4843306 | 0.6895794 | 0.4137476 | 0.4755197 | 0.643564 | 0.3861384 | 0.4141747 | 0.04461598 | 0.8473684 | 402.1239 | 6932.624 | 5.8% | 114.8929 | 67.58403 | 351.3927 | 2.493075 | 2.500832 | 0.004979786 | 0.5721419 | 0.336554 | 10150 | 3.962% | 4.543886e-05 | 0.005432498 | 351.1241 | 4.591572e-06 | 0.0005489511 | 35.48091 | 90.38557 | 0.005377027 | 0.4860057 | 0.4828726
N216D2A | 17.876 | 5.3628 | 5362800 | 0.35 | 0.236878 | 18.108 | 5.4324 | 5432400 | 0.316 | 0.213867 | GFRP | 140 | 190 | 1800 | Ribbed - Shoeck | 2 | 16 | 402.1239 | 64634 | 17.10722 | 25845 | 141 | 2.500832 | 2.037% | 38.39371 | 13228586.1 | 1.568562e-05 | 0.001609443 | 44 | 49 | 40 | 1.477554 | 1.264574 | 0.3230471 | 5600 | 0.950232 | 0.3230471 | 0.2554593 | 0.08941076 | 0.06525946 | 0.3399666 | 0.1189883 | 0.1155773 | 0.05094449 | 0.7421053 | 402.1239 | 7074.96 | 5.684% | 183.8556 | 108.1504 | 104.0247 | 1.753344 | 2.500832 | 0.001282373 | 0.2357714 | 0.1386891 | 17150 | 2.345% | 1.588919e-05 | 0.001630331 | 105.3748 | 4.319775e-06 | 0.0004432361 | 28.64812 | 118.2377 | 0.001509829 | 0.1785187 | 0.236878 | 4.923 | 1.4769 | 57.61 | 7.3845 | 19.692 | 23.044 | 21.368 | 0.2937668 | 0.232305 | 1.264574 | 0.3909464 | 0.411422 | 0.950232
| 28.6 | 8.58 | 8580000 | 0.5 | 0.3383972 | 28.919 | 8.6757 | 8675700 | 0.465 | 0.3147094 |  | 140 | 190 | 1800 |  |  | 16 | 402.1239 | 64634 | 17.10722 | 25845 | 141 | 2.500832 | 2.037% | 38.39371 | 13228586.1 | 2.509558e-05 | 0.002574965 | 44 | 49 | 40 | 1.477554 | 1.264574 | 0.5168465 | 5600 | 0.950232 | 0.5168465 | 0.408712 | 0.204356 | 0.1670455 | 0.5439161 | 0.271958 | 0.2958447 | 0.05094449 | 0.7421053 | 402.1239 | 7074.96 | 5.684% | 183.8556 | 108.1504 | 166.4303 | 1.753344 | 2.500832 | 0.002247894 | 0.413288 | 0.2431106 | 17150 | 2.345% | 2.53755e-05 | 0.002603686 | 168.2866 | 4.319775e-06 | 0.0004432361 | 28.64812 | 118.2377 | 0.002528232 | 0.2989322 | 0.3383972 | [7 empty] | De 20 a 30 kN |  |  | De 20 a 30 kN
| 38.476 | 11.5428 | 11542800 | 0.7 | 0.4737561 | 38.378 | 11.5134 | 11513400 | 0.6 | 0.4060766 |  | 140 | 190 | 1800 |  |  | 16 | 402.1239 | 64634 | 17.10722 | 25845 | 141 | 2.500832 | 2.037% | 38.39371 | 13228586.1 | 3.376146e-05 | 0.003464138 | 44 | 49 | 40 | 1.477554 | 1.264574 | 0.6953212 | 5600 | 0.950232 | 0.6953212 | 0.5498463 | 0.3848924 | 0.302331 | 0.7317383 | 0.5122168 | 0.535441 | 0.05094449 | 0.7421053 | 402.1239 | 7074.96 | 5.684% | 183.8556 | 108.1504 | 223.9011 | 1.753344 | 2.500832 | 0.003137067 | 0.5767675 | 0.339275 | 17150 | 2.345% | 3.367547e-05 | 0.003455315 | 223.3308 | 4.319775e-06 | 0.0004432361 | 28.64812 | 118.2377 | 0.003398458 | 0.4018258 | 0.4737561
| 47.2 | 14.16 | 14160000 | 0.9 | 0.609115 | 47.027 | 14.1081 | 14108100 | 0.6995 | 0.4734177 |  | 140 | 190 | 1800 |  |  | 16 | 402.1239 | 64634 | 17.10722 | 25845 | 141 | 2.500832 | 2.037% | 38.39371 | 13228586.1 | 4.141649e-05 | 0.004249592 | 44 | 49 | 40 | 1.477554 | 1.264574 | 0.8529774 | 5600 | 0.950232 | 0.8529774 | 0.6745178 | 0.607066 | 0.4549742 | 0.8976517 | 0.8078866 | 0.8057787 | 0.05094449 | 0.7421053 | 402.1239 | 7074.96 | 5.684% | 183.8556 | 108.1504 | 274.6681 | 1.753344 | 2.500832 | 0.003922522 | 0.7211777 | 0.4242222 | 17150 | 2.345% | 4.126469e-05 | 0.004234016 | 273.6614 | 4.319775e-06 | 0.0004432361 | 28.64812 | 118.2377 | 0.004187616 | 0.4951341 | 0.609115
| 57.5 | 17.25 | 17250000 | 1.1 | 0.7444738 | 57.027 | 17.1081 | 17108100 | 0.828 | 0.5603858 |  | 140 | 190 | 1800 |  |  | 16 | 402.1239 | 64634 | 17.10722 | 25845 | 141 | 2.500832 | 2.037% | 38.39371 | 13228586.1 | 5.045441e-05 | 0.00517694 | 44 | 49 | 40 | 1.477554 | 1.264574 | 1.039114 | 5600 | 0.950232 | 1.039114 | 0.8217113 | 0.9038824 | 0.6752094 | 1.093538 | 1.202891 | 1.195825 | 0.05094449 | 0.7421053 | 402.1239 | 7074.96 | 5.684% | 183.8556 | 108.1504 | 334.6063 | 1.753344 | 2.500832 | 0.004849869 | 0.8916758 | 0.5245152 | 17150 | 2.345% | 5.003937e-05 | 0.005134354 | 331.8538 | 4.319775e-06 | 0.0004432361 | 28.64812 | 118.2377 | 0.00509609 | 0.6025499 | 0.7444738
N216D2B | 19.43 | 5.829 | 5829000 | 0.3 | 0.2030383 | 19.46 | 5.838 | 5838000 | 0.263 | 0.1779969 | GFRP | 140 | 190 | 1800 | Ribbed - Shoeck | 2 | 16 | 402.1239 | 64634 | 17.10722 | 25845 | 141 | 2.500832 | 2.037% | 38.39371 | 13228586.1 | 1.70492e-05 | 0.001749355 | 44 | 49 | 40 | 1.477554 | 1.484029 | 0.4120657 | 5600 | 1.115136 | 0.4120657 | 0.277667 | 0.08330009 | 0.07709894 | 0.3695206 | 0.1108562 | 0.1365455 | 0.05094449 | 0.7421053 | 402.1239 | 7074.96 | 5.684% | 183.8556 | 108.1504 | 113.0678 | 1.972378 | 2.500832 | 0.001381426 | 0.253983 | 0.1494017 | 17150 | 2.345% | 1.707553e-05 | 0.001752056 | 113.2424 | 4.859418e-06 | 0.0004986068 | 32.22695 | 118.2377 | 0.001610161 | 0.1903817 | 0.2030383 | 5.538 | 1.6614 | 58.616 | 8.307 | 22.152 | 23.4464 | 22.7992 | 0.3787017 | 0.2551849 | 1.484029 | 0.5039782 | 0.4519433 | 1.115136
| 29.53 | 8.859 | 8859000 | 0.7 | 0.4737561 | 29.46 | 8.838 | 8838000 | 0.565 | 0.3823888 |  | 140 | 190 | 1800 |  |  | 16 | 402.1239 | 64634 | 17.10722 | 25845 | 141 | 2.500832 | 2.037% | 38.39371 | 13228586.1 | 2.591163e-05 | 0.002658696 | 44 | 49 | 40 | 1.477554 | 1.484029 | 0.6262636 | 5600 | 1.115136 | 0.6262636 | 0.4220023 | 0.2954016 | 0.178086 | 0.5616029 | 0.393122 | 0.3153978 | 0.05094449 | 0.7421053 | 402.1239 | 7074.96 | 5.684% | 183.8556 | 108.1504 | 171.8422 | 1.972378 | 2.500832 | 0.002290767 | 0.4211704 | 0.2477473 | 17150 | 2.345% | 2.585021e-05 | 0.002652394 | 171.4348 | 4.859418e-06 | 0.0004986068 | 32.22695 | 118.2377 | 0.002558664 | 0.3025305 | 0.4737561 | [7 empty] | De 20 a 30 kN |  |  | De 20 a 30 kN
| 38.8 | 11.64 | 11640000 | 0.9 | 0.609115 | 38.919 | 11.6757 | 11675700 | 0.6995 | 0.4734177 |  | 140 | 190 | 1800 |  |  | 16 | 402.1239 | 64634 | 17.10722 | 25845 | 141 | 2.500832 | 2.037% | 38.39371 | 13228586.1 | 3.404576e-05 | 0.003493309 | 44 | 49 | 40 | 1.477554 | 1.484029 | 0.822859 | 5600 | 1.115136 | 0.822859 | 0.5544765 | 0.4990288 | 0.3074442 | 0.7379002 | 0.6641101 | 0.5444967 | 0.05094449 | 0.7421053 | 402.1239 | 7074.96 | 5.684% | 183.8556 | 108.1504 | 225.7865 | 1.972378 | 2.500832 | 0.003125379 | 0.5746186 | 0.338011 | 17150 | 2.345% | 3.415018e-05 | 0.003504023 | 226.479 | 4.859418e-06 | 0.0004986068 | 32.22695 | 118.2377 | 0.003433073 | 0.4059186 | 0.609115
| 48.63 | 14.589 | 14589000 | 1.2 | 0.8121533 | 48.378 | 14.5134 | 14513400 | 1.033 | 0.6991286 |  | 140 | 190 | 1800 |  |  | 16 | 402.1239 | 64634 | 17.10722 | 25845 | 141 | 2.500832 | 2.037% | 38.39371 | 13228586.1 | 4.267127e-05 | 0.00437834 | 44 | 49 | 40 | 1.477554 | 1.484029 | 1.031331 | 5600 | 1.115136 | 1.031331 | 0.6949534 | 0.8339441 | 0.4829602 | 0.9248475 | 1.109817 | 0.855343 | 0.05094449 | 0.7421053 | 402.1239 | 7074.96 | 5.684% | 183.8556 | 108.1504 | 282.9897 | 1.972378 | 2.500832 | 0.004010411 | 0.7373367 | 0.4337274 | 17150 | 2.345% | 4.245015e-05 | 0.004355652 | 281.5232 | 4.859418e-06 | 0.0004986068 | 32.22695 | 118.2377 | 0.004298575 | 0.5082535 | 0.8121533
| 58.43 | 17.529 | 17529000 | 1.5 | 1.015192 | 58.108 | 17.4324 | 17432400 | 1.2 | 0.8121533 |  | 140 | 190 | 1800 |  |  | 16 | 402.1239 | 64634 | 17.10722 | 25845 | 141 | 2.500832 | 2.037% | 38.39371 | 13228586.1 | 5.127046e-05 | 0.005260671 | 44 | 49 | 40 | 1.477554 | 1.484029 | 1.239166 | 5600 | 1.115136 | 1.239166 | 0.8350016 | 1.252502 | 0.6972276 | 1.111224 | 1.666837 | 1.23482 | 0.05094449 | 0.7421053 | 402.1239 | 7074.96 | 5.684% | 183.8556 | 108.1504 | 340.0182 | 1.972378 | 2.500832 | 0.004892742 | 0.8995581 | 0.5291518 | 17150 | 2.345% | 5.098791e-05 | 0.00523168 | 338.1444 | 4.859418e-06 | 0.0004986068 | 32.22695 | 118.2377 | 0.00518416 | 0.6129631 | 1.015192
N316D1A | 19.576 | 5.8728 | 5872800 | 0.1 | 0.07941732 | 20 | 6 | 6000000 | 0.091 | 0.07226976 | GFRP | 140 | 190 | 1800 | Ribbed - Shoeck | 3 | 16 | 603.1858 | 64634 | 17.10722 | 25845 | 161 | 2.500832 | 2.676% | 49.10485 | 24412395.2 | 9.308041e-06 | 0.001041525 | 42 | 29 | 20 | 1.259171 | 1.450156 | 0.1361893 | 1866.667 | 1.247799 | 0.1361893 | 0.09391357 | 0.009391357 | 0.008819758 | 0.1091437 | 0.01091437 | 0.01191234 | 0.06692397 | 0.8473684 | 603.1858 | 6575.107 | 9.174% | 97.64972 | 57.44101 | 67.3179 | 3.472497 | 2.500832 | 0.0006249148 | 0.06102275 | 0.03589574 | 10150 | 5.943% | 9.509645e-06 | 0.001064083 | 68.77595 | 4.635952e-06 | 0.0005187405 | 33.52828 | 76.92371 | 0.0008111972 | 0.0624003 | 0.07941732 | 9.75 | 2.925 | 78.133 | 14.625 | 39 | 31.2532 | 35.1266 | 0.09526451 | 0.06569258 | 1.450156 | 0.1107137 | 0.08872721 | 1.247799
| 29.65 | 8.895 | 8895000 | 0.2 | 0.1588346 | 30.164 | 9.0492 | 9049200 | 0.1899 | 0.1508135 |  | 140 | 190 | 1800 |  |  | 16 | 603.1858 | 64634 | 17.10722 | 25845 | 161 | 2.500832 | 2.676% | 49.10485 | 24412395.2 | 1.409805e-05 | 0.001577503 | 42 | 29 | 20 | 1.259171 | 1.450156 | 0.2062737 | 1866.667 | 1.247799 | 0.2062737 | 0.1422424 | 0.02844848 | 0.0202329 | 0.1653101 | 0.03306202 | 0.02732742 | 0.06692397 | 0.8473684 | 603.1858 | 6575.107 | 9.174% | 97.64972 | 57.44101 | 101.9603 | 3.472497 | 2.500832 | 0.001145503 | 0.111858 | 0.06579883 | 10150 | 5.943% | 1.434245e-05 | 0.00160485 | 103.7279 | 4.635952e-06 | 0.0005187405 | 33.52828 | 76.92371 | 0.001437176 | 0.1105529 | 0.1588346 | [7 empty] | De 20 a 40 kN |  |  | De 20 a 40 kN
| 39.9 | 11.97 | 11970000 | 0.3 | 0.238252 | 40 | 12 | 12000000 | 0.216 | 0.1715414 |  | 140 | 190 | 1800 |  |  | 16 | 603.1858 | 64634 | 17.10722 | 25845 | 161 | 2.500832 | 2.676% | 49.10485 | 24412395.2 | 1.897174e-05 | 0.002122846 | 42 | 29 | 20 | 1.259171 | 1.450156 | 0.2775825 | 1866.667 | 1.247799 | 0.2775825 | 0.1914156 | 0.05742467 | 0.03663992 | 0.2224577 | 0.06673732 | 0.04948745 | 0.06692397 | 0.8473684 | 603.1858 | 6575.107 | 9.174% | 97.64972 | 57.44101 | 137.208 | 3.472497 | 2.500832 | 0.001690845 | 0.1651106 | 0.09712387 | 10150 | 5.943% | 1.901929e-05 | 0.002128166 | 137.5519 | 4.635952e-06 | 0.0005187405 | 33.52828 | 76.92371 | 0.002001723 | 0.15398 | 0.238252
| 49.6 | 14.88 | 14880000 | 0.3 | 0.238252 | 49.836 | 14.9508 | 14950800 | 0.221 | 0.1755123 |  | 140 | 190 | 1800 |  |  | 16 | 603.1858 | 64634 | 17.10722 | 25845 | 161 | 2.500832 | 2.676% | 49.10485 | 24412395.2 | 2.358392e-05 | 0.002638926 | 42 | 29 | 20 | 1.259171 | 1.450156 | 0.345065 | 1866.667 | 1.247799 | 0.345065 | 0.2379502 | 0.07138506 | 0.05662029 | 0.276539 | 0.08296169 | 0.07647379 | 0.06692397 | 0.8473684 | 603.1858 | 6575.107 | 9.174% | 97.64972 | 57.44101 | 170.5644 | 3.472497 | 2.500832 | 0.002206926 | 0.2155057 | 0.126768 | 10150 | 5.943% | 2.369613e-05 | 0.002651482 | 171.3759 | 4.635952e-06 | 0.0005187405 | 33.52828 | 76.92371 | 0.002549995 | 0.1961551 | 0.238252
| 59.476 | 17.8428 | 17842800 | 0.45 | 0.3573779 | 60 | 18 | 18000000 | 0.272 | 0.2160151 |  | 140 | 190 | 1800 |  |  | 16 | 603.1858 | 64634 | 17.10722 | 25845 | 161 | 2.500832 | 2.676% | 49.10485 | 24412395.2 | 2.827978e-05 | 0.003164371 | 42 | 29 | 20 | 1.259171 | 1.450156 | 0.4137718 | 1866.667 | 1.247799 | 0.4137718 | 0.2853291 | 0.1283981 | 0.08141272 | 0.3316014 | 0.1492206 | 0.1099595 | 0.06692397 | 0.8473684 | 603.1858 | 6575.107 | 9.174% | 97.64972 | 57.44101 | 204.5259 | 3.472497 | 2.500832 | 0.00273237 | 0.2668152 | 0.1569501 | 10150 | 5.943% | 2.852894e-05 | 0.00319225 | 206.3279 | 4.635952e-06 | 0.0005187405 | 33.52828 | 76.92371 | 0.003107954 | 0.2390754 | 0.3573779
| 69.3 | 20.79 | 20790000 | 0.5 | 0.3970866 | 69.836 | 20.9508 | 20950800 | 0.3496 | 0.2776429 |  | 140 | 190 | 1800 |  |  | 16 | 603.1858 | 64634 | 17.10722 | 25845 | 161 | 2.500832 | 2.676% | 49.10485 | 24412395.2 | 3.295092e-05 | 0.003687048 | 42 | 29 | 20 | 1.259171 | 1.450156 | 0.482117 | 1866.667 | 1.247799 | 0.482117 | 0.3324586 | 0.1662293 | 0.1105287 | 0.386374 | 0.193187 | 0.1492849 | 0.06692397 | 0.8473684 | 603.1858 | 6575.107 | 9.174% | 97.64972 | 57.44101 | 238.3087 | 3.472497 | 2.500832 | 0.003255048 | 0.3178545 | 0.1869732 | 10150 | 5.943% | 3.320578e-05 | 0.003715566 | 240.1519 | 4.635952e-06 | 0.0005187405 | 33.52828 | 76.92371 | 0.003643143 | 0.2802441 | 0.3970866
| 79.25 | 23.775 | 23775000 | 0.5 | 0.3970866 | 80 | 24 | 24000000 | 0.379 | 0.3009916 |  | 140 | 190 | 1800 |  |  | 16 | 603.1858 | 64634 | 17.10722 | 25845 | 161 | 2.500832 | 2.676% | 49.10485 | 24412395.2 | 3.768197e-05 | 0.00421643 | 42 | 29 | 20 | 1.259171 | 1.450156 | 0.5513387 | 1866.667 | 1.247799 | 0.5513387 | 0.3801926 | 0.1900963 | 0.1445464 | 0.441849 | 0.2209245 | 0.1952306 | 0.06692397 | 0.8473684 | 603.1858 | 6575.107 | 9.174% | 97.64972 | 57.44101 | 272.5247 | 3.472497 | 2.500832 | 0.003784429 | 0.3695484 | 0.2173814 | 10150 | 5.943% | 3.803858e-05 | 0.004256333 | 275.1038 | 4.635952e-06 | 0.0005187405 | 33.52828 | 76.92371 | 0.004193111 | 0.3225497 | 0.3970866
N316D1B | 19.4 | 5.82 | 5820000 | 0.1 | 0.07941732 | 19.672 | 5.9016 | 5901600 | 0.069 | 0.05479795 | GFRP | 140 | 190 | 1800 | Ribbed - Shoeck | 3 | 16 | 603.1858 | 64634 | 17.10722 | 25845 | 161 | 2.500832 | 2.676% | 49.10485 | 24412395.2 | 9.224356e-06 | 0.001032161 | 42 | 29 | 20 | 1.259171 | 0.8033857 | 0.07477048 | 1866.667 | 0.6912797 | 0.07477048 | 0.09306923 | 0.009306923 | 0.008661881 | 0.1081624 | 0.01081624 | 0.01169911 | 0.06692397 | 0.8473684 | 603.1858 | 6575.107 | 9.174% | 97.64972 | 57.44101 | 66.71267 | 3.472497 | 2.500832 | 0.0006192964 | 0.06047412 | 0.03557301 | 10150 | 5.943% | 9.353687e-06 | 0.001046632 | 67.64803 | 4.635952e-06 | 0.0005187405 | 33.52828 | 76.92371 | 0.0007895297 | 0.06073356 | 0.07941732 | 9.75 | 2.925 | 79.467 | 14.625 | 39 | 31.7868 | 35.3934 | 0.05187218 | 0.06456697 | 0.8033857 | 0.06028438 | 0.08720692 | 0.6912797
| 29.476 | 8.8428 | 8842800 | 0.1 | 0.07941732 | 29.508 | 8.8524 | 8852400 | 0.092 | 0.07306393 |  | 140 | 190 | 1800 |  |  | 16 | 603.1858 | 64634 | 17.10722 | 25845 | 161 | 2.500832 | 2.676% | 49.10485 | 24412395.2 | 1.401532e-05 | 0.001568246 | 42 | 29 | 20 | 1.259171 | 0.8033857 | 0.1136049 | 1866.667 | 0.6912797 | 0.1136049 | 0.1414077 | 0.01414077 | 0.01999612 | 0.16434 | 0.016434 | 0.02700762 | 0.06692397 | 0.8473684 | 603.1858 | 6575.107 | 9.174% | 97.64972 | 57.44101 | 101.362 | 3.472497 | 2.500832 | 0.001136245 | 0.110954 | 0.06526707 | 10150 | 5.943% | 1.403053e-05 | 0.001569948 | 101.472 | 4.635952e-06 | 0.0005187405 | 33.52828 | 76.92371 | 0.001398547 | 0.1075814 | 0.07941732 | [7 empty] | De 20 a 40 kN |  |  | De 20 a 40 kN
| 39.5 | 11.85 | 11850000 | 0.15 | 0.119126 | 39.672 | 11.9016 | 11901600 | 0.117 | 0.09291826 |  | 140 | 190 | 1800 |  |  | 16 | 603.1858 | 64634 | 17.10722 | 25845 | 161 | 2.500832 | 2.676% | 49.10485 | 24412395.2 | 1.878155e-05 | 0.002101564 | 42 | 29 | 20 | 1.259171 | 0.8033857 | 0.1522389 | 1866.667 | 0.6912797 | 0.1522389 | 0.1894966 | 0.02842449 | 0.03590897 | 0.2202276 | 0.03303414 | 0.04850019 | 0.06692397 | 0.8473684 | 603.1858 | 6575.107 | 9.174% | 97.64972 | 57.44101 | 135.8325 | 3.472497 | 2.500832 | 0.001669564 | 0.1630324 | 0.09590143 | 10150 | 5.943% | 1.886333e-05 | 0.002110715 | 136.424 | 4.635952e-06 | 0.0005187405 | 33.52828 | 76.92371 | 0.001983227 | 0.1525572 | 0.119126
| 49.35 | 14.805 | 14805000 | 0.2 | 0.1588346 | 49.508 | 14.8524 | 14852400 | 0.158 | 0.1254794 |  | 140 | 190 | 1800 |  |  | 16 | 603.1858 | 64634 | 17.10722 | 25845 | 161 | 2.500832 | 2.676% | 49.10485 | 24412395.2 | 2.346505e-05 | 0.002625625 | 42 | 29 | 20 | 1.259171 | 0.8033857 | 0.1902022 | 1866.667 | 0.6912797 | 0.1902022 | 0.2367508 | 0.04735017 | 0.05605096 | 0.2751451 | 0.05502902 | 0.07570483 | 0.06692397 | 0.8473684 | 603.1858 | 6575.107 | 9.174% | 97.64972 | 57.44101 | 169.7047 | 3.472497 | 2.500832 | 0.002193625 | 0.2142068 | 0.126004 | 10150 | 5.943% | 2.354018e-05 | 0.002634031 | 170.248 | 4.635952e-06 | 0.0005187405 | 33.52828 | 76.92371 | 0.002531872 | 0.194761 | 0.1588346
| 59.35 | 17.805 | 17805000 | 0.3 | 0.238252 | 59.344 | 17.8032 | 17803200 | 0.208 | 0.165188 |  | 140 | 190 | 1800 |  |  | 16 | 603.1858 | 64634 | 17.10722 | 25845 | 161 | 2.500832 | 2.676% | 49.10485 | 24412395.2 | 2.821987e-05 | 0.003157667 | 42 | 29 | 20 | 1.259171 | 0.8033857 | 0.2287437 | 1866.667 | 0.6912797 | 0.2287437 | 0.2847247 | 0.0854174 | 0.08106814 | 0.3308989 | 0.09926968 | 0.1094941 | 0.06692397 | 0.8473684 | 603.1858 | 6575.107 | 9.174% | 97.64972 | 57.44101 | 204.0926 | 3.472497 | 2.500832 | 0.002725666 | 0.2661605 | 0.156565 | 10150 | 5.943% | 2.821702e-05 | 0.003157348 | 204.072 | 4.635952e-06 | 0.0005187405 | 33.52828 | 76.92371 | 0.00307212 | 0.2363189 | 0.238252
| 69.276 | 20.7828 | 20782800 | 0.3 | 0.238252 | 69.508 | 20.8524 | 20852400 | 0.231 | 0.183454 |  | 140 | 190 | 1800 |  |  | 16 | 603.1858 | 64634 | 17.10722 | 25845 | 161 | 2.500832 | 2.676% | 49.10485 | 24412395.2 | 3.293951e-05 | 0.003685771 | 42 | 29 | 20 | 1.259171 | 0.8033857 | 0.267 | 1866.667 | 0.6912797 | 0.267 | 0.3323435 | 0.09970305 | 0.1104522 | 0.3862402 | 0.1158721 | 0.1491815 | 0.06692397 | 0.8473684 | 603.1858 | 6575.107 | 9.174% | 97.64972 | 57.44101 | 238.2261 | 3.472497 | 2.500832 | 0.003253771 | 0.3177298 | 0.1868999 | 10150 | 5.943% | 3.304982e-05 | 0.003698115 | 239.0239 | 4.635952e-06 | 0.0005187405 | 33.52828 | 76.92371 | 0.00362535 | 0.2788754 | 0.238252
| 80.65 | 24.195 | 24195000 | 0.35 | 0.2779606 | 80.984 | 24.2952 | 24295200 | 0.257 | 0.2041025 |  | 140 | 190 | 1800 |  |  | 16 | 603.1858 | 64634 | 17.10722 | 25845 | 161 | 2.500832 | 2.676% | 49.10485 | 24412395.2 | 3.834764e-05 | 0.004290915 | 42 | 29 | 20 | 1.259171 | 0.8033857 | 0.3108371 | 1866.667 | 0.6912797 | 0.3108371 | 0.3869089 | 0.1354181 | 0.1496985 | 0.4496546 | 0.1573791 | 0.2021892 | 0.06692397 | 0.8473684 | 603.1858 | 6575.107 | 9.174% | 97.64972 | 57.44101 | 277.339 | 3.472497 | 2.500832 | 0.003858915 | 0.376822 | 0.22166 | 10150 | 5.943% | 3.850646e-05 | 0.004308686 | 278.4876 | 4.635952e-06 | 0.0005187405 | 33.52828 | 76.92371 | 0.004246232 | 0.3266359 | 0.2779606
N316D2A | 18.876 | 5.6628 | 5662800 | 0.2 | 0.1322311 | 18.853 | 5.6559 | 5655900 | 0.149 | 0.09851218 | GFRP | 140 | 190 | 1800 | Ribbed - Shoeck | 3 | 16 | 603.1858 | 64634 | 17.10722 | 25845 | 141 | 2.500832 | 3.056% | 45.39087 | 18153326.5 | 1.206976e-05 | 0.001153979 | 42 | 49 | 40 | 1.512503 | 1.051168 | 0.1956177 | 3733.333 | 0.8974157 | 0.1956177 | 0.1860957 | 0.03721913 | 0.03463159 | 0.2179789 | 0.04359578 | 0.04751481 | 0.07641673 | 0.7421053 | 603.1858 | 6748.426 | 8.938% | 166.4313 | 97.90076 | 74.58627 | 2.136921 | 2.500832 | 0.0008824323 | 0.1468643 | 0.08639079 | 17150 | 3.517% | 1.205505e-05 | 0.001152573 | 74.49539 | 3.83654e-06 | 0.0003668083 | 23.70829 | 95.49179 | 0.001035835 | 0.09891377 | 0.1322311 | 6 | 1.8 | 68.864 | 9 | 24 | 27.5456 | 25.7728 | 0.2758565 | 0.2624287 | 1.051168 | 0.3231183 | 0.3600542 | 0.8974157
| 28.85 | 8.655 | 8655000 | 0.3 | 0.1983467 | 29.235 | 8.7705 | 8770500 | 0.189 | 0.1249584 |  | 140 | 190 | 1800 |  |  | 16 | 603.1858 | 64634 | 17.10722 | 25845 | 141 | 2.500832 | 3.056% | 45.39087 | 18153326.5 | 1.844736e-05 | 0.001763736 | 42 | 49 | 40 | 1.512503 | 1.051168 | 0.2989813 | 3733.333 | 0.8974157 | 0.2989813 | 0.2844278 | 0.08532835 | 0.08089919 | 0.3331581 | 0.09994742 | 0.1109943 | 0.07641673 | 0.7421053 | 603.1858 | 6748.426 | 8.938% | 166.4313 | 97.90076 | 113.9973 | 2.136921 | 2.500832 | 0.00149219 | 0.2483471 | 0.1460865 | 17150 | 3.517% | 1.869354e-05 | 0.001787273 | 115.5186 | 3.83654e-06 | 0.0003668083 | 23.70829 | 95.49179 | 0.001711992 | 0.1634812 | 0.1983467 | [7 empty] | De 20 a 40 kN |  |  | De 20 a 40 kN
| 38.876 | 11.6628 | 11662800 | 0.4 | 0.2644622 | 39.344 | 11.8032 | 11803200 | 0.27 | 0.178512 |  | 140 | 190 | 1800 |  |  | 16 | 603.1858 | 64634 | 17.10722 | 25845 | 141 | 2.500832 | 3.056% | 45.39087 | 18153326.5 | 2.485822e-05 | 0.002376673 | 42 | 49 | 40 | 1.512503 | 1.051168 | 0.4028838 | 3733.333 | 0.8974157 | 0.4028838 | 0.3832727 | 0.1533091 | 0.1468979 | 0.4489377 | 0.1795751 | 0.2015451 | 0.07641673 | 0.7421053 | 603.1858 | 6748.426 | 8.938% | 166.4313 | 97.90076 | 153.6139 | 2.136921 | 2.500832 | 0.002105127 | 0.3503589 | 0.2060935 | 17150 | 3.517% | 2.515747e-05 | 0.002405284 | 155.4631 | 3.83654e-06 | 0.0003668083 | 23.70829 | 95.49179 | 0.002349346 | 0.2243432 | 0.2644622
| 48.726 | 14.6178 | 14617800 | 0.5 | 0.3305778 | 48.907 | 14.6721 | 14672100 | 0.369 | 0.2439664 |  | 140 | 190 | 1800 |  |  | 16 | 603.1858 | 64634 | 17.10722 | 25845 | 141 | 2.500832 | 3.056% | 45.39087 | 18153326.5 | 3.115654e-05 | 0.00297885 | 42 | 49 | 40 | 1.512503 | 1.051168 | 0.5049623 | 3733.333 | 0.8974157 | 0.5049623 | 0.4803823 | 0.2401912 | 0.2307672 | 0.5626849 | 0.2813425 | 0.3166143 | 0.07641673 | 0.7421053 | 603.1858 | 6748.426 | 8.938% | 166.4313 | 97.90076 | 192.535 | 2.136921 | 2.500832 | 0.002707304 | 0.45058 | 0.2650471 | 17150 | 3.517% | 3.127228e-05 | 0.002989915 | 193.2502 | 3.83654e-06 | 0.0003668083 | 23.70829 | 95.49179 | 0.002944915 | 0.2812152 | 0.3305778
| 58.776 | 17.6328 | 17632800 | 0.65 | 0.4297511 | 59.016 | 17.7048 | 17704800 | 0.488 | 0.3226439 |  | 140 | 190 | 1800 |  |  | 16 | 603.1858 | 64634 | 17.10722 | 25845 | 141 | 2.500832 | 3.056% | 45.39087 | 18153326.5 | 3.758275e-05 | 0.003593254 | 42 | 49 | 40 | 1.512503 | 1.051168 | 0.6091135 | 3733.333 | 0.8974157 | 0.6091135 | 0.5794638 | 0.3766514 | 0.3357783 | 0.6787417 | 0.4411821 | 0.4606903 | 0.07641673 | 0.7421053 | 603.1858 | 6748.426 | 8.938% | 166.4313 | 97.90076 | 232.2464 | 2.136921 | 2.500832 | 0.003321707 | 0.552836 | 0.3251977 | 17150 | 3.517% | 3.773621e-05 | 0.003607926 | 233.1947 | 3.83654e-06 | 0.0003668083 | 23.70829 | 95.49179 | 0.003570634 | 0.3409662 | 0.4297511
| 68.55 | 20.565 | 20565000 | 0.9 | 0.59504 | 68.853 | 20.6559 | 20655900 | 0.579 | 0.3828091 |  | 140 | 190 | 1800 |  |  | 16 | 603.1858 | 64634 | 17.10722 | 25845 | 141 | 2.500832 | 3.056% | 45.39087 | 18153326.5 | 4.383247e-05 | 0.004190785 | 42 | 49 | 40 | 1.512503 | 1.051168 | 0.7104044 | 3733.333 | 0.8974157 | 0.7104044 | 0.6758242 | 0.6082417 | 0.4567383 | 0.7916113 | 0.7124502 | 0.6266484 | 0.07641673 | 0.7421053 | 603.1858 | 6748.426 | 8.938% | 166.4313 | 97.90076 | 270.8672 | 2.136921 | 2.500832 | 0.003919238 | 0.6522838 | 0.3836964 | 17150 | 3.517% | 4.402622e-05 | 0.004209308 | 272.0644 | 3.83654e-06 | 0.0003668083 | 23.70829 | 95.49179 | 0.004177344 | 0.398902 | 0.59504
N316D2B | 19.226 | 5.7678 | 5767800 | 0.2 | 0.1322311 | 19.672 | 5.9016 | 5901600 | 0.119 | 0.07867751 | GFRP | 140 | 190 | 1800 | Ribbed - Shoeck | 3 | 16 | 603.1858 | 64634 | 17.10722 | 25845 | 141 | 2.500832 | 3.056% | 45.39087 | 18153326.5 | 1.229355e-05 | 0.001175376 | 42 | 49 | 40 | 1.512503 | 1.285599 | 0.2436805 | 3733.333 | 1.097558 | 0.2436805 | 0.1895462 | 0.03790925 | 0.03592778 | 0.2220207 | 0.04440414 | 0.04929319 | 0.07641673 | 0.7421053 | 603.1858 | 6748.426 | 8.938% | 166.4313 | 97.90076 | 75.96925 | 2.465651 | 2.500832 | 0.0008620566 | 0.1434732 | 0.08439599 | 17150 | 3.517% | 1.257874e-05 | 0.001202642 | 77.73157 | 4.426728e-06 | 0.0004232356 | 27.35541 | 95.49179 | 0.001053696 | 0.1006194 | 0.1322311 | 6.923 | 2.0769 | 68.182 | 10.3845 | 27.692 | 27.2728 | 27.4824 | 0.3477236 | 0.2704759 | 1.285599 | 0.4072982 | 0.3710949 | 1.097558
| 29 | 8.7 | 8700000 | 0.4 | 0.2644622 | 28.962 | 8.6886 | 8688600 | 0.218 | 0.1441319 |  | 140 | 190 | 1800 |  |  | 16 | 603.1858 | 64634 | 17.10722 | 25845 | 141 | 2.500832 | 3.056% | 45.39087 | 18153326.5 | 1.854328e-05 | 0.001772907 | 42 | 49 | 40 | 1.512503 | 1.285599 | 0.3675614 | 3733.333 | 1.097558 | 0.3675614 | 0.2859066 | 0.1143627 | 0.08174261 | 0.3348903 | 0.1339561 | 0.1121515 | 0.07641673 | 0.7421053 | 603.1858 | 6748.426 | 8.938% | 166.4313 | 97.90076 | 114.5901 | 2.465651 | 2.500832 | 0.001459587 | 0.242921 | 0.1428947 | 17150 | 3.517% | 1.851898e-05 | 0.001770584 | 114.4399 | 4.426728e-06 | 0.0004232356 | 27.35541 | 95.49179 | 0.001669414 | 0.1594154 | 0.2644622 | [7 empty] | De 20 a 40 kN |  |  | De 20 a 40 kN
| 39.65 | 11.895 | 11895000 | 0.5 | 0.3305778 | 39.891 | 11.9673 | 11967300 | 0.306 | 0.2023136 |  | 140 | 190 | 1800 |  |  | 16 | 603.1858 | 64634 | 17.10722 | 25845 | 141 | 2.500832 | 3.056% | 45.39087 | 18153326.5 | 2.535314e-05 | 0.002423991 | 42 | 49 | 40 | 1.512503 | 1.285599 | 0.5025452 | 3733.333 | 1.097558 | 0.5025452 | 0.3909034 | 0.1954517 | 0.1528055 | 0.4578758 | 0.2289379 | 0.2096503 | 0.07641673 | 0.7421053 | 603.1858 | 6748.426 | 8.938% | 166.4313 | 97.90076 | 156.6723 | 2.465651 | 2.500832 | 0.002110672 | 0.3512818 | 0.2066364 | 17150 | 3.517% | 2.550724e-05 | 0.002438725 | 157.6245 | 4.426728e-06 | 0.0004232356 | 27.35541 | 95.49179 | 0.002365273 | 0.2258642 | 0.3305778
| 49.05 | 14.715 | 14715000 | 0.5 | 0.3305778 | 49.18 | 14.754 | 14754000 | 0.398 | 0.2631399 |  | 140 | 190 | 1800 |  |  | 16 | 603.1858 | 64634 | 17.10722 | 25845 | 141 | 2.500832 | 3.056% | 45.39087 | 18153326.5 | 3.136372e-05 | 0.002998658 | 42 | 49 | 40 | 1.512503 | 1.285599 | 0.6216858 | 3733.333 | 1.097558 | 0.6216858 | 0.4835766 | 0.2417883 | 0.2338463 | 0.5664265 | 0.2832132 | 0.3208389 | 0.07641673 | 0.7421053 | 603.1858 | 6748.426 | 8.938% | 166.4313 | 97.90076 | 193.8152 | 2.465651 | 2.500832 | 0.002685338 | 0.4469243 | 0.2628966 | 17150 | 3.517% | 3.144684e-05 | 0.003006605 | 194.3289 | 4.426728e-06 | 0.0004232356 | 27.35541 | 95.49179 | 0.002947027 | 0.2814169 | 0.3305778
| 58.3 | 17.49 | 17490000 | 0.6 | 0.3966933 | 58.4699 | 17.54097 | 17540970 | 0.491 | 0.3246274 |  | 140 | 190 | 1800 |  |  | 16 | 603.1858 | 64634 | 17.10722 | 25845 | 141 | 2.500832 | 3.056% | 45.39087 | 18153326.5 | 3.727838e-05 | 0.003564154 | 42 | 49 | 40 | 1.512503 | 1.285599 | 0.7389252 | 3733.333 | 1.097558 | 0.7389252 | 0.574771 | 0.3448626 | 0.3303616 | 0.6732449 | 0.4039469 | 0.4532587 | 0.07641673 | 0.7421053 | 603.1858 | 6748.426 | 8.938% | 166.4313 | 97.90076 | 230.3655 | 2.465651 | 2.500832 | 0.003250834 | 0.5410405 | 0.3182591 | 17150 | 3.517% | 3.738702e-05 | 0.003574541 | 231.0369 | 4.426728e-06 | 0.0004232356 | 27.35541 | 95.49179 | 0.003524428 | 0.336554 | 0.3966933
| 67.976 | 20.3928 | 20392800 | 0.8 | 0.5289245 | 68.306 | 20.4918 | 20491800 | 0.583 | 0.3854537 |  | 140 | 190 | 1800 |  |  | 16 | 603.1858 | 64634 | 17.10722 | 25845 | 141 | 2.500832 | 3.056% | 45.39087 | 18153326.5 | 4.346544e-05 | 0.004155693 | 42 | 49 | 40 | 1.512503 | 1.285599 | 0.861564 | 3733.333 | 1.097558 | 0.861564 | 0.6701652 | 0.5361321 | 0.4491214 | 0.7849828 | 0.6279862 | 0.616198 | 0.07641673 | 0.7421053 | 603.1858 | 6748.426 | 8.938% | 166.4313 | 97.90076 | 268.5991 | 2.465651 | 2.500832 | 0.003842374 | 0.6394912 | 0.3761713 | 17150 | 3.517% | 4.367645e-05 | 0.004175868 | 269.903 | 4.426728e-06 | 0.0004232356 | 27.35541 | 95.49179 | 0.004132972 | 0.3946649 | 0.5289245 | [8 empty] | Mean | 1.04384
[77 empty] | St. Dev | 0.2697199
[77 empty] | COV | 0.2583921
[48 empty] | barres corrugades | barres llises
[47 empty] | k1 | 0.8 | 1.6
[48 empty] | Flexió | Tracció
[47 empty] | k2 | 0.5 | 1
[47 empty] | k3 | 3.4
[47 empty] | k4 | 0.425
[47 empty] | Càrrega | instantania o curta durada | permanents o repetides
[47 empty] | kt | 0.6 | 0.4
[48 empty] | barres corrugades | barres llises
[47 empty] | beta1 | 1 | 0.5
[47 empty] | Càrrega | curta durada | llarga durada
[47 empty] | beta2 | 1 | 0.5
Note on BS4: Valors trets dels gràfics P - Midspan deflection que hi ha un zoom. (TESIS)
Note on BU4: Valors trets dels gràfics P - wmax (TESIS)

## Noel_2014_ajust Ec
[5 empty] | Dimensions de la biga |  |  | Armadura
Specimen | M (kN·m) | M (N·mm) | wexp (mm) | Material | b (mm) | h (mm) | L (mm) | Acabat | nº armadures | ø (mm) | Af (mm^2) | Ef (MPa) | Ec (MPa) | d (mm) | n | ρ | x (mm) | Icr (mm^4) | C (mm^-1) | ebsilon f | s (mm) | dc (mm) | cover (mm) | beta | k | w (ACI 440.1R-06) |  | dif
G1 | 30.028 | 30028000 | 0.311 | GFRP | 600 | 300 | 5000 | Sand-coated | 6 | 16 | 1206.372 | 48200 | 28000 | 262 | 1.721429 | 0.7674% | 39.26608 | 115133332.9 | 9.314666e-06 | 0.002074692 | 100 | 38 | 38 | 1.170607 | 1.4 | 0.4270624 | 0.583 | -0.1559376
| 39.972 | 39972000 | 0.45 |  | 600 | 300 | 5000 |  |  | 16 | 1206.372 | 48200 | 28000 | 262 | 1.721429 | 0.7674% | 39.26608 | 115133332.9 | 1.239929e-05 | 0.002761742 | 100 | 38 | 38 | 1.170607 | 1.4 | 0.5684873 | 0.726 | -0.1575127
| 49.916 | 49916000 | 0.559 |  | 600 | 300 | 5000 |  |  | 16 | 1206.372 | 48200 | 28000 | 262 | 1.721429 | 0.7674% | 39.26608 | 115133332.9 | 1.548391e-05 | 0.003448792 | 100 | 38 | 38 | 1.170607 | 1.4 | 0.7099123 | 0.869 | -0.1590877
| 60.056 | 60056000 | 0.696 |  | 600 | 300 | 5000 |  |  | 16 | 1206.372 | 48200 | 28000 | 262 | 1.721429 | 0.7674% | 39.26608 | 115133332.9 | 1.862933e-05 | 0.004149384 | 100 | 38 | 38 | 1.170607 | 1.4 | 0.8541247 | 1.013 | -0.1588753
G1-ST | 30.028 | 30028000 | 0.273 | GFRP | 600 | 300 | 5000 | Sand-coated | 6 | 16 | 1206.372 | 48200 | 28000 | 262 | 1.721429 | 0.7674% | 39.26608 | 115133332.9 | 9.314666e-06 | 0.002074692 | 100 | 38 | 38 | 1.170607 | 1.4 | 0.4270624 | 0.583 | -0.1559376
| 39.972 | 39972000 | 0.399 |  | 600 | 300 | 5000 |  |  | 16 | 1206.372 | 48200 | 28000 | 262 | 1.721429 | 0.7674% | 39.26608 | 115133332.9 | 1.239929e-05 | 0.002761742 | 100 | 38 | 38 | 1.170607 | 1.4 | 0.5684873 | 0.726 | -0.1575127
| 49.916 | 49916000 | 0.565 |  | 600 | 300 | 5000 |  |  | 16 | 1206.372 | 48200 | 28000 | 262 | 1.721429 | 0.7674% | 39.26608 | 115133332.9 | 1.548391e-05 | 0.003448792 | 100 | 38 | 38 | 1.170607 | 1.4 | 0.7099123 | 0.869 | -0.1590877
| 59.276 | 59276000 | 0.704 |  | 600 | 300 | 5000 |  |  | 16 | 1206.372 | 48200 | 28000 | 262 | 1.721429 | 0.7674% | 39.26608 | 115133332.9 | 1.838738e-05 | 0.004095492 | 100 | 38 | 38 | 1.170607 | 1.4 | 0.8430315 | 1.013 | -0.1699685
G2 | 29.922 | 29922000 | 0.136 | GFRP | 600 | 300 | 5000 | Sand-coated | 12 | 16 | 2412.743 | 48200 | 28000 | 262 | 1.721429 | 1.535% | 53.70107 | 211180728.0 | 5.060324e-06 | 0.00105406 | 100 | 38 | 38 | 1.18243 | 1.4 | 0.219163 | 0.299 | -0.07983696
| 39.896 | 39896000 | 0.193 |  | 600 | 300 | 5000 |  |  | 16 | 2412.743 | 48200 | 28000 | 262 | 1.721429 | 1.535% | 53.70107 | 211180728.0 | 6.747098e-06 | 0.001405413 | 100 | 38 | 38 | 1.18243 | 1.4 | 0.2922174 | 0.374 | -0.08178261
| 49.871 | 49871000 | 0.259 |  | 600 | 300 | 5000 |  |  | 16 | 2412.743 | 48200 | 28000 | 262 | 1.721429 | 1.535% | 53.70107 | 211180728.0 | 8.434042e-06 | 0.001756802 | 100 | 38 | 38 | 1.18243 | 1.4 | 0.3652791 | 0.447 | -0.08172094
| 58.394 | 58394000 | 0.318 |  | 600 | 300 | 5000 |  |  | 16 | 2412.743 | 48200 | 28000 | 262 | 1.721429 | 1.535% | 53.70107 | 211180728.0 | 9.875428e-06 | 0.002057041 | 100 | 38 | 38 | 1.18243 | 1.4 | 0.4277056 | 0.52 | -0.09229442
G2-ST | 29.922 | 29922000 | 0.127 | GFRP | 600 | 300 | 5000 | Sand-coated | 12 | 16 | 2412.743 | 48200 | 28000 | 262 | 1.721429 | 1.535% | 53.70107 | 211180728.0 | 5.060324e-06 | 0.00105406 | 100 | 38 | 38 | 1.18243 | 1.4 | 0.219163 | 0.299 | -0.07983696
| 39.896 | 39896000 | 0.205 |  | 600 | 300 | 5000 |  |  | 16 | 2412.743 | 48200 | 28000 | 262 | 1.721429 | 1.535% | 53.70107 | 211180728.0 | 6.747098e-06 | 0.001405413 | 100 | 38 | 38 | 1.18243 | 1.4 | 0.2922174 | 0.374 | -0.08178261
| 49.871 | 49871000 | 0.264 |  | 600 | 300 | 5000 |  |  | 16 | 2412.743 | 48200 | 28000 | 262 | 1.721429 | 1.535% | 53.70107 | 211180728.0 | 8.434042e-06 | 0.001756802 | 100 | 38 | 38 | 1.18243 | 1.4 | 0.3652791 | 0.447 | -0.08172094
| 59.482 | 59482000 | 0.325 |  | 600 | 300 | 5000 |  |  | 16 | 2412.743 | 48200 | 28000 | 262 | 1.721429 | 1.535% | 53.70107 | 211180728.0 | 1.005943e-05 | 0.002095368 | 100 | 38 | 38 | 1.18243 | 1.4 | 0.4356746 | 0.52 | -0.08432538
Ec INVENTADA PQ NO LA PODIEM AJUSTAR
Note on B3: Noel_2014_Crack width
Note on P3: Ec inventada perquè no la podiem ajustar

## Noel_2014
[6 empty] | Dimensions de la biga |  |  | Armadura | [23 empty] | ACI |  |  | ISIS |  |  |  |  | EUROCODI 2 - 2004
Specimen | M (kN·m) | M (N·mm) | wexp (mm) | wexp baix (mm) | Material | b (mm) | h (mm) | L (mm) | Acabat | nº armadures | ø (mm) | Af (mm^2) | Ef (MPa) | fc (MPa) | Ec (MPa) | d (mm) | n | ρ | x (mm) | Icr (mm^4) | C (mm^-1) | epsilon f | s (mm) | rg (mm) | dc (mm) | cover (mm) | beta | k ACI | w (ACI 440.1R-06) | A ISIS (mm^2) | k ISIS | w (ISIS Canada) | Ai | wi*Ai | Ai^2 | Ai | wi*Ai | Ai^2 | n·ρ | d/h | Ac,eff | ρ eff | Sr,max | σf | fct,eff | alfa e | epsilon m | w (EC2-04) | w_exp_tensile | Mcr | Mu | Mcr,st | Ms_1 | Ms_2 | Ms_promig |  |  | SUMA(wi·Ai) | SUMA(Ai^2) | k
G1 | 30.028 | 30028000 | 0.311 | 0.3640588 | GFRP | 600 | 300 | 5000 | Sand-coated | 6 | 16 | 1206.372 | 48200 | 22.34178 | 28000 | 262 | 1.721429 | 0.7674% | 39.26608 | 115133332.9 | 9.314666e-06 | 0.002074692 | 100 | 30 | 38 | 38 | 1.170607 | 1.312959 | 0.4005111 | 7600 | 1.134039 | 0.4005111 | 0.3050446 | 0.1110542 | 0.09305218 | 0.3531722 | 0.1285755 | 0.1247306 | 0.01321045 | 0.8733333 | 52146.78 | 2.313% | 219.5751 | 100.0002 | 2.777778 | 1.721429 | 0.001244815 | 0.2733304 | 0.3640588 | 25 | 60 | 37.5 | 100 | 24 | 62 | ACI | G1 | 1.042786 | 0.7942257 | 1.312959
| 39.972 | 39972000 | 0.45 | 0.5267732 |  | 600 | 300 | 5000 |  |  | 16 | 1206.372 | 48200 | 22.34178 | 28000 | 262 | 1.721429 | 0.7674% | 39.26608 | 115133332.9 | 1.239929e-05 | 0.002761742 | 100 | 30 | 38 | 38 | 1.170607 | 1.312959 | 0.5331434 | 7600 | 1.134039 | 0.5331434 | 0.4060624 | 0.2139028 | 0.1648866 | 0.4701279 | 0.2476508 | 0.2210203 | 0.01321045 | 0.8733333 | 52146.78 | 2.313% | 219.5751 | 133.116 | 2.777778 | 1.721429 | 0.001657045 | 0.3638459 | 0.5267732 | [7 empty] | G1-ST | 1.021289 | 0.7846201 | 1.301635
| 49.916 | 49916000 | 0.559 | 0.6543694 |  | 600 | 300 | 5000 |  |  | 16 | 1206.372 | 48200 | 22.34178 | 28000 | 262 | 1.721429 | 0.7674% | 39.26608 | 115133332.9 | 1.548391e-05 | 0.003448792 | 100 | 30 | 38 | 38 | 1.170607 | 1.312959 | 0.6657757 | 7600 | 1.134039 | 0.6657757 | 0.5070802 | 0.3318178 | 0.2571303 | 0.5870836 | 0.3841695 | 0.3446671 | 0.01321045 | 0.8733333 | 52146.78 | 2.313% | 219.5751 | 166.2318 | 2.777778 | 1.721429 | 0.002069275 | 0.4543613 | 0.6543694 | [7 empty] | G2 | 0.2424114 | 0.2049754 | 1.182636
| 60.056 | 60056000 | 0.696 | 0.8147426 |  | 600 | 300 | 5000 |  |  | 16 | 1206.372 | 48200 | 22.34178 | 28000 | 262 | 1.721429 | 0.7674% | 39.26608 | 115133332.9 | 1.862933e-05 | 0.004149384 | 100 | 30 | 38 | 38 | 1.170607 | 1.312959 | 0.8010223 | 7600 | 1.134039 | 0.8010223 | 0.6100891 | 0.4970656 | 0.3722087 | 0.7063445 | 0.5754889 | 0.4989225 | 0.01321045 | 0.8733333 | 52146.78 | 2.313% | 219.5751 | 200.0003 | 2.777778 | 1.721429 | 0.002595181 | 0.569837 | 0.8147426 | [7 empty] | G2-ST | 0.2516317 | 0.2084858 | 1.206949
G1-ST | 30.028 | 30028000 | 0.273 | 0.3195758 | GFRP | 600 | 300 | 5000 | Sand-coated | 6 | 16 | 1206.372 | 48200 | 22.34178 | 28000 | 262 | 1.721429 | 0.7674% | 39.26608 | 115133332.9 | 9.314666e-06 | 0.002074692 | 100 | 30 | 38 | 38 | 1.170607 | 1.301635 | 0.3970566 | 7600 | 1.124258 | 0.3970566 | 0.3050446 | 0.09748484 | 0.09305218 | 0.3531722 | 0.1128653 | 0.1247306 | 0.01321045 | 0.8733333 | 52146.78 | 2.313% | 219.5751 | 100.0002 | 2.777778 | 1.721429 | 0.001244815 | 0.2733304 | 0.3195758 | 25 | 60 | 37.5 | 100 | 24 | 62 | ISIS | G1 | 1.207309 | 1.06461 | 1.134039
| 39.972 | 39972000 | 0.399 | 0.4670723 |  | 600 | 300 | 5000 |  |  | 16 | 1206.372 | 48200 | 22.34178 | 28000 | 262 | 1.721429 | 0.7674% | 39.26608 | 115133332.9 | 1.239929e-05 | 0.002761742 | 100 | 30 | 38 | 38 | 1.170607 | 1.301635 | 0.5285449 | 7600 | 1.124258 | 0.5285449 | 0.4060624 | 0.1896605 | 0.1648866 | 0.4701279 | 0.2195837 | 0.2210203 | 0.01321045 | 0.8733333 | 52146.78 | 2.313% | 219.5751 | 133.116 | 2.777778 | 1.721429 | 0.001657045 | 0.3638459 | 0.4670723 | [7 empty] | G1-ST | 1.18242 | 1.051734 | 1.124258
| 49.916 | 49916000 | 0.565 | 0.661393 |  | 600 | 300 | 5000 |  |  | 16 | 1206.372 | 48200 | 22.34178 | 28000 | 262 | 1.721429 | 0.7674% | 39.26608 | 115133332.9 | 1.548391e-05 | 0.003448792 | 100 | 30 | 38 | 38 | 1.170607 | 1.301635 | 0.6600332 | 7600 | 1.124258 | 0.6600332 | 0.5070802 | 0.3353793 | 0.2571303 | 0.5870836 | 0.388293 | 0.3446671 | 0.01321045 | 0.8733333 | 52146.78 | 2.313% | 219.5751 | 166.2318 | 2.777778 | 1.721429 | 0.002069275 | 0.4543613 | 0.661393 | [7 empty] | G2 | 0.2227578 | 0.1730859 | 1.286978
| 59.276 | 59276000 | 0.704 | 0.8241074 |  | 600 | 300 | 5000 |  |  | 16 | 1206.372 | 48200 | 22.34178 | 28000 | 262 | 1.721429 | 0.7674% | 39.26608 | 115133332.9 | 1.838738e-05 | 0.004095492 | 100 | 30 | 38 | 38 | 1.170607 | 1.301635 | 0.7837993 | 7600 | 1.124258 | 0.7837993 | 0.6021653 | 0.4962489 | 0.3626031 | 0.6971706 | 0.5745435 | 0.4860468 | 0.01321045 | 0.8733333 | 52146.78 | 2.313% | 219.5751 | 197.4027 | 2.777778 | 1.721429 | 0.002541289 | 0.5580038 | 0.8241074 | [7 empty] | G2-ST | 0.2312306 | 0.1760501 | 1.313436
G2 | 29.922 | 29922000 | 0.136 | 0.1608105 | GFRP | 600 | 300 | 5000 | Sand-coated | 12 | 16 | 2412.743 | 48200 | 22.34178 | 28000 | 262 | 1.721429 | 1.535% | 53.70107 | 211180728.0 | 5.060324e-06 | 0.00105406 | 100 | 30 | 38 | 38 | 1.18243 | 1.182636 | 0.1851358 | 3800 | 1.286978 | 0.1851358 | 0.156545 | 0.02517408 | 0.02450635 | 0.1438531 | 0.02313309 | 0.02069372 | 0.0264209 | 0.8733333 | 49259.79 | 4.898% | 157.5329 | 50.80569 | 3.095222 | 1.721429 | 0.000632436 | 0.09962948 | 0.1608105 | 27.857 | 60 | 41.7855 | 111.428 | 24 | 67.714
| 39.896 | 39896000 | 0.193 | 0.228209 |  | 600 | 300 | 5000 |  |  | 16 | 2412.743 | 48200 | 22.34178 | 28000 | 262 | 1.721429 | 1.535% | 53.70107 | 211180728.0 | 6.747098e-06 | 0.001405413 | 100 | 30 | 38 | 38 | 1.18243 | 1.182636 | 0.2468477 | 3800 | 1.286978 | 0.2468477 | 0.2087267 | 0.04763332 | 0.04356684 | 0.1918041 | 0.04377143 | 0.03678883 | 0.0264209 | 0.8733333 | 49259.79 | 4.898% | 157.5329 | 67.74092 | 3.095222 | 1.721429 | 0.000843248 | 0.1328393 | 0.228209
| 49.871 | 49871000 | 0.259 | 0.3062494 |  | 600 | 300 | 5000 |  |  | 16 | 2412.743 | 48200 | 22.34178 | 28000 | 262 | 1.721429 | 1.535% | 53.70107 | 211180728.0 | 8.434042e-06 | 0.001756802 | 100 | 30 | 38 | 38 | 1.18243 | 1.182636 | 0.3085659 | 3800 | 1.286978 | 0.3085659 | 0.2609136 | 0.07990464 | 0.06807591 | 0.23976 | 0.07342635 | 0.05748485 | 0.0264209 | 0.8733333 | 49259.79 | 4.898% | 157.5329 | 84.67785 | 3.095222 | 1.721429 | 0.001054081 | 0.1660525 | 0.3062494
| 58.394 | 58394000 | 0.318 | 0.3760128 |  | 600 | 300 | 5000 |  |  | 16 | 2412.743 | 48200 | 22.34178 | 28000 | 262 | 1.721429 | 1.535% | 53.70107 | 211180728.0 | 9.875428e-06 | 0.002057041 | 100 | 30 | 38 | 38 | 1.18243 | 1.182636 | 0.3613001 | 3800 | 1.286978 | 0.3613001 | 0.305504 | 0.1148734 | 0.09333269 | 0.2807352 | 0.10556 | 0.07881224 | 0.0264209 | 0.8733333 | 49259.79 | 4.898% | 157.5329 | 99.14938 | 3.095222 | 1.721429 | 0.001234225 | 0.194431 | 0.3760128
G2-ST | 29.922 | 29922000 | 0.127 | 0.1501686 | GFRP | 600 | 300 | 5000 | Sand-coated | 12 | 16 | 2412.743 | 48200 | 22.34178 | 28000 | 262 | 1.721429 | 1.535% | 53.70107 | 211180728.0 | 5.060324e-06 | 0.00105406 | 100 | 30 | 38 | 38 | 1.18243 | 1.206949 | 0.1889418 | 3800 | 1.313436 | 0.1889418 | 0.156545 | 0.02350815 | 0.02450635 | 0.1438531 | 0.02160222 | 0.02069372 | 0.0264209 | 0.8733333 | 49259.79 | 4.898% | 157.5329 | 50.80569 | 3.095222 | 1.721429 | 0.000632436 | 0.09962948 | 0.1501686 | 27.857 | 60 | 41.7855 | 111.428 | 24 | 67.714
| 39.896 | 39896000 | 0.205 | 0.2423982 |  | 600 | 300 | 5000 |  |  | 16 | 2412.743 | 48200 | 22.34178 | 28000 | 262 | 1.721429 | 1.535% | 53.70107 | 211180728.0 | 6.747098e-06 | 0.001405413 | 100 | 30 | 38 | 38 | 1.18243 | 1.206949 | 0.2519224 | 3800 | 1.313436 | 0.2519224 | 0.2087267 | 0.05059497 | 0.04356684 | 0.1918041 | 0.04649297 | 0.03678883 | 0.0264209 | 0.8733333 | 49259.79 | 4.898% | 157.5329 | 67.74092 | 3.095222 | 1.721429 | 0.000843248 | 0.1328393 | 0.2423982
| 49.871 | 49871000 | 0.264 | 0.3121616 |  | 600 | 300 | 5000 |  |  | 16 | 2412.743 | 48200 | 22.34178 | 28000 | 262 | 1.721429 | 1.535% | 53.70107 | 211180728.0 | 8.434042e-06 | 0.001756802 | 100 | 30 | 38 | 38 | 1.18243 | 1.206949 | 0.3149094 | 3800 | 1.313436 | 0.3149094 | 0.2609136 | 0.0814472 | 0.06807591 | 0.23976 | 0.07484385 | 0.05748485 | 0.0264209 | 0.8733333 | 49259.79 | 4.898% | 157.5329 | 84.67785 | 3.095222 | 1.721429 | 0.001054081 | 0.1660525 | 0.3121616
| 59.482 | 59482000 | 0.325 | 0.3842898 |  | 600 | 300 | 5000 |  |  | 16 | 2412.743 | 48200 | 22.34178 | 28000 | 262 | 1.721429 | 1.535% | 53.70107 | 211180728.0 | 1.005943e-05 | 0.002095368 | 100 | 30 | 38 | 38 | 1.18243 | 1.206949 | 0.3755978 | 3800 | 1.313436 | 0.3755978 | 0.3111962 | 0.1195895 | 0.09684305 | 0.2859659 | 0.1098938 | 0.08177647 | 0.0264209 | 0.8733333 | 49259.79 | 4.898% | 157.5329 | 100.9967 | 3.095222 | 1.721429 | 0.001257221 | 0.1980536 | 0.3842898
[42 empty] | barres corrugades | barres llises
[41 empty] | k1 | 0.8 | 1.6
[42 empty] | Flexió | Tracció
[41 empty] | k2 | 0.5 | 1
Ec INVENTADA PQ NO LA PODIEM AJUSTAR
[41 empty] | k3 | 3.4
[41 empty] | k4 | 0.425
[41 empty] | Càrrega | instantania o curta durada | permanents o repetides
[41 empty] | kt | 0.6 | 0.4
[42 empty] | barres corrugades | barres llises
[41 empty] | beta1 | 1 | 0.5
[41 empty] | Càrrega | curta durada | llarga durada
[41 empty] | beta2 | 1 | 0.5
Note on B3: Noel_2014_Crack width
Note on BA3: Valors extrets del gràfic P - Midspan deflection

## Mias_2015
|  | MAX |  | MEAN | [5 empty] | Dimensions de la biga |  |  | Armadura | [23 empty] | ACI |  |  | ISIS |  |  |  |  | EUROCODI 2 - 2004 | [9 empty] | EUROCODI 2 - 1992
Specimen | P (kN) | wexp (mm) | wexp_baix (mm) | wexp (mm) | wexp_baix (mm) | w (ACI 440.1R-06) | Moment (KN·mm) | Moment (N·mm) | Material | b (mm) | h (mm) | L (mm) | Acabat | Nº armadures | ø (mm) | Af (mm^2) | Ef (MPa) | fc (MPa) | Ec (MPa) | d (mm) | n | ρ | x (mm) | Icr (mm^4) | C (mm^-1) | epsilon f | s (mm) | beta | rg | dc (mm) | cover | k ACI | w (ACI 440.1R-06) | A ISIS (mm^2) | k ISIS | w (ISIS Canada) | Ai | wi*Ai | Ai^2 | Ai | wi*Ai | Ai^2 | n·ρ | d/h | Ac,eff | ρ eff | Sr,max | Sr,mean | σf | fct,eff | alfa e | epsilon m | w (EC2-04) max | w (EC2-04) mean | Ac,eff | ρ eff | C en estat fissurat (mm^-1) | epsilon f estat fissurat | σfr | Srm | epsilon m | w (EC2-92) | w_exp_tensile | fct (MPa) | Mcr (kN·m) | Mcr,st (kN·m) | Mu | Ms (kN·m) | Ps (kN) | Ps (kN) a partir de Ms |  |  | SUMA(wi*Ai) | SUMA(Ai^2) | k
N_L1_G12a | 10 | 0.1 | 0.1197928 | 0.1 | 0.1197928 | 0.1537881 | 3500 | 3500000 | type E-CR GFRP ComBAR (Schöck Bauteile GmbH) | 140 | 190 | 2200 | Ribbed - Shoeck | 2 | 12 | 226.1947 | 64500 | 16.78939 | 25700 | 164 | 2.509728 | 0.9852% | 32.63912 | 11418465.6 | 1.192689e-05 | 0.001566727 | 88 | 1.197928 | 20 | 26 | 26 | 0.801645 | 0.1537881 | 3640 | 0.8173055 | 0.1537881 | 0.1918406 | 0.02298112 | 0.03680282 | 0.1881647 | 0.02254078 | 0.03540596 | 0.02472504 | 0.8631579 | 7343.508 | 3.08% | 134.2295 | 78.95852 | 101.0539 | 1.678939 | 2.509728 | 0.001020483 | 0.136979 | 0.08057586 | 9100 | 2.486% | 4.819233e-06 | 0.0006330587 | 40.83228 | 98.277 | 0.00131093 | 0.1288343 | 0.1197928 | 1.678939 | 1.414226 | 2.121339 | ? | 5.656904 | 14 | 16.16258 | ACI | N_L1_G12a | 0.08732827 | 0.1089363 | 0.801645
| 14 | 0.2 | 0.2395856 | 0.14 | 0.1677099 | 0.2153033 | 4900 | 4900000 |  | 140 | 190 | 2200 |  |  | 12 | 226.1947 | 64500 | 16.78939 | 25700 | 164 | 2.509728 | 0.9852% | 32.63912 | 11418465.6 | 1.669764e-05 | 0.002193417 | 88 | 1.197928 | 20 | 26 | 26 | 0.801645 | 0.2153033 | 3640 | 0.8173055 | 0.2153033 | 0.2685768 | 0.06434714 | 0.07213352 | 0.2634306 | 0.06311418 | 0.06939568 | 0.02472504 | 0.8631579 | 7343.508 | 3.08% | 134.2295 | 78.95852 | 141.4754 | 1.678939 | 2.509728 | 0.001647174 | 0.2210993 | 0.1300584 | 9100 | 2.486% | 4.819233e-06 | 0.0006330587 | 40.83228 | 98.277 | 0.002010705 | 0.1976061 | 0.2395856 | [8 empty] | N_L1_G12b | 0.08732827 | 0.1089363 | 0.801645
N_L1_G12b | 10 | 0.1 | 0.1197928 | 0.08 | 0.09583424 | 0.1537881 | 3500 | 3500000 | type E-CR GFRP ComBAR (Schöck Bauteile GmbH) | 140 | 190 | 2200 | Ribbed - Shoeck | 2 | 12 | 226.1947 | 64500 | 16.78939 | 25700 | 164 | 2.509728 | 0.9852% | 32.63912 | 11418465.6 | 1.192689e-05 | 0.001566727 | 88 | 1.197928 | 20 | 26 | 26 | 0.801645 | 0.1537881 | 3640 | 0.8173055 | 0.1537881 | 0.1918406 | 0.02298112 | 0.03680282 | 0.1881647 | 0.02254078 | 0.03540596 | 0.02472504 | 0.8631579 | 7343.508 | 3.08% | 134.2295 | 78.95852 | 101.0539 | 1.678939 | 2.509728 | 0.001020483 | 0.136979 | 0.08057586 | 9100 | 2.486% | 4.819233e-06 | 0.0006330587 | 40.83228 | 98.277 | 0.00131093 | 0.1288343 | 0.1197928 | 1.678939 | 1.414226 | 2.121339 | ? | 5.656904 | 14 | 16.16258 |  | N_L2_G12a | 0.1149056 | 0.1089363 | 1.054796
| 14 | 0.2 | 0.2395856 | 0.16 | 0.1916685 | 0.2153033 | 4900 | 4900000 |  | 140 | 190 | 2200 |  |  | 12 | 226.1947 | 64500 | 16.78939 | 25700 | 164 | 2.509728 | 0.9852% | 32.63912 | 11418465.6 | 1.669764e-05 | 0.002193417 | 88 | 1.197928 | 20 | 26 | 26 | 0.801645 | 0.2153033 | 3640 | 0.8173055 | 0.2153033 | 0.2685768 | 0.06434714 | 0.07213352 | 0.2634306 | 0.06311418 | 0.06939568 | 0.02472504 | 0.8631579 | 7343.508 | 3.08% | 134.2295 | 78.95852 | 141.4754 | 1.678939 | 2.509728 | 0.001647174 | 0.2210993 | 0.1300584 | 9100 | 2.486% | 4.819233e-06 | 0.0006330587 | 40.83228 | 98.277 | 0.002010705 | 0.1976061 | 0.2395856 | [8 empty] | N_L2_G12b | 0.08732827 | 0.1089363 | 0.801645
N_L2_G12a | 10 | 0.15 | 0.1796892 | 0.11 | 0.1317721 | 0.2023527 | 3500 | 3500000 | type E-CR GFRP ComBAR (Schöck Bauteile GmbH) | 140 | 190 | 2200 | Ribbed - Shoeck |  | 12 | 226.1947 | 64500 | 16.78939 | 25700 | 164 | 2.509728 | 0.9852% | 32.63912 | 11418465.6 | 1.192689e-05 | 0.001566727 | 88 | 1.197928 | 20 | 26 | 26 | 1.054796 | 0.2023527 | 3640 | 1.075402 | 0.2023527 | 0.1918406 | 0.03447168 | 0.03680282 | 0.1881647 | 0.03381117 | 0.03540596 | 0.02472504 | 0.8631579 | 7343.508 | 3.08% | 134.2295 | 78.95852 | 101.0539 | 1.678939 | 2.509728 | 0.001020483 | 0.136979 | 0.08057586 | 9100 | 2.486% | 4.819233e-06 | 0.0006330587 | 40.83228 | 98.277 | 0.00131093 | 0.1288343 | 0.1796892 | 1.678939 | 1.414226 | 2.121339 | ? | 5.656904 | 14 | 16.16258 |  | N_L1_G16a | 0.05961774 | 0.06968462 | 0.8555366
| 14 | 0.25 | 0.299482 | 0.13 | 0.1557306 | 0.2832938 | 4900 | 4900000 |  | 140 | 190 | 2200 |  |  | 12 | 226.1947 | 64500 | 16.78939 | 25700 | 164 | 2.509728 | 0.9852% | 32.63912 | 11418465.6 | 1.669764e-05 | 0.002193417 | 88 | 1.197928 | 20 | 26 | 26 | 1.054796 | 0.2832938 | 3640 | 1.075402 | 0.2832938 | 0.2685768 | 0.08043393 | 0.07213352 | 0.2634306 | 0.07889273 | 0.06939568 | 0.02472504 | 0.8631579 | 7343.508 | 3.08% | 134.2295 | 78.95852 | 141.4754 | 1.678939 | 2.509728 | 0.001647174 | 0.2210993 | 0.1300584 | 9100 | 2.486% | 4.819233e-06 | 0.0006330587 | 40.83228 | 98.277 | 0.002010705 | 0.1976061 | 0.299482 | [8 empty] | N_L1_G16b | 0.04826198 | 0.06968462 | 0.6925773
N_L2_G12b | 10 | 0.1 | 0.1197928 | 0.09 | 0.1078135 | 0.1537881 | 3500 | 3500000 | type E-CR GFRP ComBAR (Schöck Bauteile GmbH) | 140 | 190 | 2200 | Ribbed - Shoeck |  | 12 | 226.1947 | 64500 | 16.78939 | 25700 | 164 | 2.509728 | 0.9852% | 32.63912 | 11418465.6 | 1.192689e-05 | 0.001566727 | 88 | 1.197928 | 20 | 26 | 26 | 0.801645 | 0.1537881 | 3640 | 0.8173055 | 0.1537881 | 0.1918406 | 0.02298112 | 0.03680282 | 0.1881647 | 0.02254078 | 0.03540596 | 0.02472504 | 0.8631579 | 7343.508 | 3.08% | 134.2295 | 78.95852 | 101.0539 | 1.678939 | 2.509728 | 0.001020483 | 0.136979 | 0.08057586 | 9100 | 2.486% | 4.819233e-06 | 0.0006330587 | 40.83228 | 98.277 | 0.00131093 | 0.1288343 | 0.1197928 | 1.678939 | 1.414226 | 2.121339 | ? | 5.656904 | 14 | 16.16258 |  | N_L2_G16a | 0.05961774 | 0.06968462 | 0.8555366
| 14 | 0.2 | 0.2395856 | 0.16 | 0.1916685 | 0.2153033 | 4900 | 4900000 |  | 140 | 190 | 2200 |  |  | 12 | 226.1947 | 64500 | 16.78939 | 25700 | 164 | 2.509728 | 0.9852% | 32.63912 | 11418465.6 | 1.669764e-05 | 0.002193417 | 88 | 1.197928 | 20 | 26 | 26 | 0.801645 | 0.2153033 | 3640 | 0.8173055 | 0.2153033 | 0.2685768 | 0.06434714 | 0.07213352 | 0.2634306 | 0.06311418 | 0.06939568 | 0.02472504 | 0.8631579 | 7343.508 | 3.08% | 134.2295 | 78.95852 | 141.4754 | 1.678939 | 2.509728 | 0.001647174 | 0.2210993 | 0.1300584 | 9100 | 2.486% | 4.819233e-06 | 0.0006330587 | 40.83228 | 98.277 | 0.002010705 | 0.1976061 | 0.2395856 | [8 empty] | N_L2_G16b | 0.04826198 | 0.06968462 | 0.6925773
N_L1_G16a | 10 | 0.05 | 0.06160379 | 0.05 | 0.06160379 | 0.09856606 | 3500 | 3500000 | type E-CR GFRP ComBAR (Schöck Bauteile GmbH) | 140 | 190 | 2200 | Ribbed - Shoeck | 2 | 16 | 402.1239 | 63400 | 16.78939 | 25700 | 162 | 2.466926 | 1.773% | 41.34977 | 17739501.7 | 7.677035e-06 | 0.000926236 | 84 | 1.232076 | 20 | 28 | 28 | 0.8555366 | 0.09856606 | 3920 | 0.6858479 | 0.08244373 | 0.1152096 | 0.00709735 | 0.01327326 | 0.120207 | 0.007405208 | 0.01444973 | 0.04373941 | 0.8526316 | 6937.011 | 5.797% | 114.9225 | 67.60149 | 58.72336 | 1.678939 | 2.466926 | 0.0006129388 | 0.07044048 | 0.04143558 | 9800 | 4.103% | 3.102018e-06 | 0.0003742591 | 23.72803 | 88.99296 | 0.0007750112 | 0.06897054 | 0.06160379 | 1.678939 | 1.414226 | 2.121339 | ? | 5.656904 | 16 | 16.16258 | ISIS | N_L1_G12a | 0.08565496 | 0.1048016 | 0.8173055
| 13 | 0.1 | 0.1232076 | 0.06 | 0.07392455 | 0.1281359 | 4550 | 4550000 |  | 140 | 190 | 2200 |  |  | 16 | 402.1239 | 63400 | 16.78939 | 25700 | 162 | 2.466926 | 1.773% | 41.34977 | 17739501.7 | 9.980145e-06 | 0.001204107 | 84 | 1.232076 | 20 | 28 | 28 | 0.8555366 | 0.1281359 | 3920 | 0.6858479 | 0.1071769 | 0.1497725 | 0.01845311 | 0.02243181 | 0.1562691 | 0.01925354 | 0.02442004 | 0.04373941 | 0.8526316 | 6937.011 | 5.797% | 114.9225 | 67.60149 | 76.34037 | 1.678939 | 2.466926 | 0.0008908096 | 0.1023741 | 0.06022006 | 9800 | 4.103% | 3.102018e-06 | 0.0003742591 | 23.72803 | 88.99296 | 0.00108778 | 0.09680477 | 0.1232076 | [8 empty] | N_L1_G12b | 0.08565496 | 0.1048016 | 0.8173055
| 16 | 0.15 | 0.1848114 | 0.1 | 0.1232076 | 0.1577057 | 5600 | 5600000 |  | 140 | 190 | 2200 |  |  | 16 | 402.1239 | 63400 | 16.78939 | 25700 | 162 | 2.466926 | 1.773% | 41.34977 | 17739501.7 | 1.228326e-05 | 0.001481978 | 84 | 1.232076 | 20 | 28 | 28 | 0.8555366 | 0.1577057 | 3920 | 0.6858479 | 0.13191 | 0.1843354 | 0.03406728 | 0.03397955 | 0.1923312 | 0.035545 | 0.0369913 | 0.04373941 | 0.8526316 | 6937.011 | 5.797% | 114.9225 | 67.60149 | 93.95738 | 1.678939 | 2.466926 | 0.00116868 | 0.1343077 | 0.07900454 | 9800 | 4.103% | 3.102018e-06 | 0.0003742591 | 23.72803 | 88.99296 | 0.001387462 | 0.1234744 | 0.1848114 | [8 empty] | N_L2_G12a | 0.1127039 | 0.1048016 | 1.075402
N_L1_G16b | 10 | 0.05 | 0.06160379 | 0.05 | 0.06160379 | 0.07979158 | 3500 | 3500000 | type E-CR GFRP ComBAR (Schöck Bauteile GmbH) | 140 | 190 | 2200 | Ribbed - Shoeck | 2 | 16 | 402.1239 | 63400 | 16.78939 | 25700 | 162 | 2.466926 | 1.773% | 41.34977 | 17739501.7 | 7.677035e-06 | 0.000926236 | 84 | 1.232076 | 20 | 28 | 28 | 0.6925773 | 0.07979158 | 3920 | 0.6858479 | 0.08244373 | 0.1152096 | 0.00709735 | 0.01327326 | 0.120207 | 0.007405208 | 0.01444973 | 0.04373941 | 0.8526316 | 6937.011 | 5.797% | 114.9225 | 67.60149 | 58.72336 | 1.678939 | 2.466926 | 0.0006129388 | 0.07044048 | 0.04143558 | 9800 | 4.103% | 3.102018e-06 | 0.0003742591 | 23.72803 | 88.99296 | 0.0007750112 | 0.06897054 | 0.06160379 | 1.678939 | 1.414226 | 2.121339 | ? | 5.656904 | 16 | 16.16258 |  | N_L2_G12b | 0.08565496 | 0.1048016 | 0.8173055
| 13 | 0.1 | 0.1232076 | 0.08 | 0.09856606 | 0.103729 | 4550 | 4550000 |  | 140 | 190 | 2200 |  |  | 16 | 402.1239 | 63400 | 16.78939 | 25700 | 162 | 2.466926 | 1.773% | 41.34977 | 17739501.7 | 9.980145e-06 | 0.001204107 | 84 | 1.232076 | 20 | 28 | 28 | 0.6925773 | 0.103729 | 3920 | 0.6858479 | 0.1071769 | 0.1497725 | 0.01845311 | 0.02243181 | 0.1562691 | 0.01925354 | 0.02442004 | 0.04373941 | 0.8526316 | 6937.011 | 5.797% | 114.9225 | 67.60149 | 76.34037 | 1.678939 | 2.466926 | 0.0008908096 | 0.1023741 | 0.06022006 | 9800 | 4.103% | 3.102018e-06 | 0.0003742591 | 23.72803 | 88.99296 | 0.00108778 | 0.09680477 | 0.1232076 | [8 empty] | N_L1_G16a | 0.02665875 | 0.03886976 | 0.6858479
| 16 | 0.1 | 0.1232076 | 0.09 | 0.1108868 | 0.1276665 | 5600 | 5600000 |  | 140 | 190 | 2200 |  |  | 16 | 402.1239 | 63400 | 16.78939 | 25700 | 162 | 2.466926 | 1.773% | 41.34977 | 17739501.7 | 1.228326e-05 | 0.001481978 | 84 | 1.232076 | 20 | 28 | 28 | 0.6925773 | 0.1276665 | 3920 | 0.6858479 | 0.13191 | 0.1843354 | 0.02271152 | 0.03397955 | 0.1923312 | 0.02369666 | 0.0369913 | 0.04373941 | 0.8526316 | 6937.011 | 5.797% | 114.9225 | 67.60149 | 93.95738 | 1.678939 | 2.466926 | 0.00116868 | 0.1343077 | 0.07900454 | 9800 | 4.103% | 3.102018e-06 | 0.0003742591 | 23.72803 | 88.99296 | 0.001387462 | 0.1234744 | 0.1232076 | [8 empty] | N_L1_G16b | 0.02665875 | 0.03886976 | 0.6858479
N_L2_G16a | 10 | 0.05 | 0.06160379 | 0.05 | 0.06160379 | 0.09856606 | 3500 | 3500000 | type E-CR GFRP ComBAR (Schöck Bauteile GmbH) | 140 | 190 | 2200 | Ribbed - Shoeck | 2 | 16 | 402.1239 | 63400 | 16.78939 | 25700 | 162 | 2.466926 | 1.773% | 41.34977 | 17739501.7 | 7.677035e-06 | 0.000926236 | 84 | 1.232076 | 20 | 28 | 28 | 0.8555366 | 0.09856606 | 3920 | 0.8199693 | 0.09856606 | 0.1152096 | 0.00709735 | 0.01327326 | 0.120207 | 0.007405208 | 0.01444973 | 0.04373941 | 0.8526316 | 6937.011 | 5.797% | 114.9225 | 67.60149 | 58.72336 | 1.678939 | 2.466926 | 0.0006129388 | 0.07044048 | 0.04143558 | 9800 | 4.103% | 3.102018e-06 | 0.0003742591 | 23.72803 | 88.99296 | 0.0007750112 | 0.06897054 | 0.06160379 | 1.678939 | 1.414226 | 2.121339 | ? | 5.656904 | 16 | 16.16258 |  | N_L2_G16a | 0.06220375 | 0.07586106 | 0.8199693
| 13 | 0.1 | 0.1232076 | 0.08 | 0.09856606 | 0.1281359 | 4550 | 4550000 |  | 140 | 190 | 2200 |  |  | 16 | 402.1239 | 63400 | 16.78939 | 25700 | 162 | 2.466926 | 1.773% | 41.34977 | 17739501.7 | 9.980145e-06 | 0.001204107 | 84 | 1.232076 | 20 | 28 | 28 | 0.8555366 | 0.1281359 | 3920 | 0.8199693 | 0.1281359 | 0.1497725 | 0.01845311 | 0.02243181 | 0.1562691 | 0.01925354 | 0.02442004 | 0.04373941 | 0.8526316 | 6937.011 | 5.797% | 114.9225 | 67.60149 | 76.34037 | 1.678939 | 2.466926 | 0.0008908096 | 0.1023741 | 0.06022006 | 9800 | 4.103% | 3.102018e-06 | 0.0003742591 | 23.72803 | 88.99296 | 0.00108778 | 0.09680477 | 0.1232076 | [8 empty] | N_L2_G16b | 0.05035541 | 0.07586106 | 0.6637847
| 16 | 0.15 | 0.1848114 | 0.1 | 0.1232076 | 0.1577057 | 5600 | 5600000 |  | 140 | 190 | 2200 |  |  | 16 | 402.1239 | 63400 | 16.78939 | 25700 | 162 | 2.466926 | 1.773% | 41.34977 | 17739501.7 | 1.228326e-05 | 0.001481978 | 84 | 1.232076 | 20 | 28 | 28 | 0.8555366 | 0.1577057 | 3920 | 0.8199693 | 0.1577057 | 0.1843354 | 0.03406728 | 0.03397955 | 0.1923312 | 0.035545 | 0.0369913 | 0.04373941 | 0.8526316 | 6937.011 | 5.797% | 114.9225 | 67.60149 | 93.95738 | 1.678939 | 2.466926 | 0.00116868 | 0.1343077 | 0.07900454 | 9800 | 4.103% | 3.102018e-06 | 0.0003742591 | 23.72803 | 88.99296 | 0.001387462 | 0.1234744 | 0.1848114
N_L2_G16b | 10 | 0.05 | 0.06160379 | 0.05 | 0.06160379 | 0.07979158 | 3500 | 3500000 | type E-CR GFRP ComBAR (Schöck Bauteile GmbH) | 140 | 190 | 2200 | Ribbed - Shoeck | 2 | 16 | 402.1239 | 63400 | 16.78939 | 25700 | 162 | 2.466926 | 1.773% | 41.34977 | 17739501.7 | 7.677035e-06 | 0.000926236 | 84 | 1.232076 | 20 | 28 | 28 | 0.6925773 | 0.07979158 | 3920 | 0.6637847 | 0.07979158 | 0.1152096 | 0.00709735 | 0.01327326 | 0.120207 | 0.007405208 | 0.01444973 | 0.04373941 | 0.8526316 | 6937.011 | 5.797% | 114.9225 | 67.60149 | 58.72336 | 1.678939 | 2.466926 | 0.0006129388 | 0.07044048 | 0.04143558 | 9800 | 4.103% | 3.102018e-06 | 0.0003742591 | 23.72803 | 88.99296 | 0.0007750112 | 0.06897054 | 0.06160379 | 1.678939 | 1.414226 | 2.121339 | ? | 5.656904 | 16 | 16.16258
| 13 | 0.1 | 0.1232076 | 0.08 | 0.09856606 | 0.103729 | 4550 | 4550000 |  | 140 | 190 | 2200 |  |  | 16 | 402.1239 | 63400 | 16.78939 | 25700 | 162 | 2.466926 | 1.773% | 41.34977 | 17739501.7 | 9.980145e-06 | 0.001204107 | 84 | 1.232076 | 20 | 28 | 28 | 0.6925773 | 0.103729 | 3920 | 0.6637847 | 0.103729 | 0.1497725 | 0.01845311 | 0.02243181 | 0.1562691 | 0.01925354 | 0.02442004 | 0.04373941 | 0.8526316 | 6937.011 | 5.797% | 114.9225 | 67.60149 | 76.34037 | 1.678939 | 2.466926 | 0.0008908096 | 0.1023741 | 0.06022006 | 9800 | 4.103% | 3.102018e-06 | 0.0003742591 | 23.72803 | 88.99296 | 0.00108778 | 0.09680477 | 0.1232076
| 16 | 0.1 | 0.1232076 | 0.1 | 0.1232076 | 0.1276665 | 5600 | 5600000 |  | 140 | 190 | 2200 |  |  | 16 | 402.1239 | 63400 | 16.78939 | 25700 | 162 | 2.466926 | 1.773% | 41.34977 | 17739501.7 | 1.228326e-05 | 0.001481978 | 84 | 1.232076 | 20 | 28 | 28 | 0.6925773 | 0.1276665 | 3920 | 0.6637847 | 0.1276665 | 0.1843354 | 0.02271152 | 0.03397955 | 0.1923312 | 0.02369666 | 0.0369913 | 0.04373941 | 0.8526316 | 6937.011 | 5.797% | 114.9225 | 67.60149 | 93.95738 | 1.678939 | 2.466926 | 0.00116868 | 0.1343077 | 0.07900454 | 9800 | 4.103% | 3.102018e-06 | 0.0003742591 | 23.72803 | 88.99296 | 0.001387462 | 0.1234744 | 0.1232076
[46 empty] | barres corrugades | barres llises
[45 empty] | k1 | 0.8 | 1.6
[46 empty] | Flexió | Tracció
[45 empty] | k2 | 0.5 | 1
[45 empty] | k3 | 3.4
[45 empty] | k4 | 0.425
[45 empty] | Càrrega | instantania o curta durada | permanents o repetides
[45 empty] | kt | 0.6 | 0.4
[46 empty] | barres corrugades | barres llises
[45 empty] | beta1 | 1 | 0.5
[45 empty] | Càrrega | curta durada | llarga durada
[45 empty] | beta2 | 1 | 0.5
Note on B3: Mias_2015_cracking instantaneous and longterm
Note on BT3: Taula 2

## Adam_2015
[8 empty] | Dimensions de la biga |  |  | Armadura | [25 empty] | ACI |  |  | ISIS |  |  |  |  | EUROCODI 2 - 2004
| Specimen | P (kN) | wexp (mm) | wexp_baix (mm) | M màx (kN·m) | Moment màx (N·mm) | Material | b (mm) | h (mm) | L (mm) | Acabat | Nº | ø (mm) | Af (mm^2) | Ef (MPa) | fc (MPa) | Ec (MPa) | d (mm) | n | ρ | x (mm) | Icr (mm^4) | C (mm^-1) | epsilon f | s (mm) | rg (mm) | dc (mm) | c1 (mm) | c2 (mm) | cover | beta | k ACI | w (ACI) | A ISIS (mm^2) | k ISIS | w (ISIS Canada) | Ai | wi*Ai | Ai^2 | Ai | wi*Ai | Ai^2 | n·ρ | d/h | Ac,eff | ρ eff | ø eq | Sr,max | σf | fct,eff | alfa e | epsilon m | w (EC2-04) | w_exp_tensile | Pu | Pcr | Mcr (kN·m) |  |  | SUMA(wi*Ai) | SUMA(Ai^2) | k | n*rho | d/h
A25 | A25-1 | 25.116 | 2.692 | 2.945462 | 13.8138 | 13813800 | GFRP | 120 | 300 | 2500 | Ribbed_2 | 2 | 8 | 100.531 | 30000 | 24.5 | 28785.42 | 276 | 1.042194 | 0.3035% | 21.09772 | 7183267.0 | 6.680649e-05 | 0.01702913 | 72 | 20 | 24 | - | - | 24 | 1.094154 | 1.992629 | 3.212774 | 2880 | 1.90979 | 3.212774 | 1.612329 | 4.749053 | 2.599604 | 1.682266 | 4.95505 | 2.830019 | 0.00316343 | 0.92 | 7200 | 1.396% | 8 | 165.4028 | 510.8738 | 3.116667 | 1.042194 | 0.01249987 | 2.067513 | 2.945462 | 45.9 | 10.2 | 5.61 | ACI | A25-1 | 37.94919 | 19.04478 | 1.992629 | 0.00316343 | 0.92
|  | 28.256 | 3.096 | 3.3875 | 15.5408 | 15540800 |  | 120 | 300 | 2500 |  |  |  | 100.531 | 30000 | 24.5 | 28785.42 | 276 | 1.042194 | 0.3035% | 21.09772 | 7183267.0 | 7.515863e-05 | 0.01915811 | 72 | 20 | 24 | - | - | 24 | 1.094154 | 1.992629 | 3.614435 | 2880 | 1.90979 | 3.614435 | 1.813902 | 6.144593 | 3.290241 | 1.892583 | 6.411124 | 3.581869 | 0.00316343 | 0.92 | 7200 | 1.396% | 8 | 165.4028 | 574.7432 | 3.116667 | 1.042194 | 0.01462885 | 2.419653 | 3.3875 |  |  |  |  | A25-2 | 2.085638 | 1.958574 | 1.064876 | 0.005166493 | 0.9153846
|  | 30 | 3.798 | 4.155596 | 16.5 | 16500000 |  | 120 | 300 | 2500 |  |  |  | 100.531 | 30000 | 24.5 | 28785.42 | 276 | 1.042194 | 0.3035% | 21.09772 | 7183267.0 | 7.979753e-05 | 0.02034057 | 72 | 20 | 24 | - | - | 24 | 1.094154 | 1.992629 | 3.837523 | 2880 | 1.90979 | 3.837523 | 1.925859 | 8.00309 | 3.708932 | 2.009395 | 8.350236 | 4.03767 | 0.00316343 | 0.92 | 7200 | 1.396% | 8 | 165.4028 | 610.2171 | 3.116667 | 1.042194 | 0.01581131 | 2.615236 | 4.155596 |  |  |  |  | A25-3 | 1.741272 | 1.163187 | 1.496983 | 0.008751319 | 0.9145455
|  | 32.791 | 3.904 | 4.271576 | 18.03505 | 18035050 |  | 120 | 300 | 2500 |  |  |  | 100.531 | 30000 | 24.5 | 28785.42 | 276 | 1.042194 | 0.3035% | 21.09772 | 7183267.0 | 8.722136e-05 | 0.02223292 | 72 | 20 | 24 | - | - | 24 | 1.094154 | 1.992629 | 4.19454 | 2880 | 1.90979 | 4.19454 | 2.105028 | 8.991786 | 4.431142 | 2.196336 | 9.381817 | 4.823893 | 0.00316343 | 0.92 | 7200 | 1.396% | 8 | 165.4028 | 666.9877 | 3.116667 | 1.042194 | 0.01770366 | 2.928236 | 4.271576 |  |  |  |  | A45-1 | 14.0362 | 9.260689 | 1.515675 | 0.004222535 | 0.9153846
|  | 34.884 | 4.106 | 4.492595 | 19.1862 | 19186200 |  | 120 | 300 | 2500 |  |  |  | 100.531 | 30000 | 24.5 | 28785.42 | 276 | 1.042194 | 0.3035% | 21.09772 | 7183267.0 | 9.278856e-05 | 0.02365202 | 72 | 20 | 24 | - | - | 24 | 1.094154 | 1.992629 | 4.462272 | 2880 | 1.90979 | 4.462272 | 2.239388 | 10.06067 | 5.014861 | 2.336525 | 10.49706 | 5.459349 | 0.00316343 | 0.92 | 7200 | 1.396% | 8 | 165.4028 | 709.5605 | 3.116667 | 1.042194 | 0.01912276 | 3.162958 | 4.492595 |  |  |  |  | A45-2 | 3.422052 | 1.795793 | 1.905594 | 0.007152386 | 0.9145455
|  | 38.721 | 4.404 | 4.818653 | 21.29655 | 21296550 |  | 120 | 300 | 2500 |  |  |  | 100.531 | 30000 | 24.5 | 28785.42 | 276 | 1.042194 | 0.3035% | 21.09772 | 7183267.0 | 0.0001029947 | 0.02625358 | 72 | 20 | 24 | - | - | 24 | 1.094154 | 1.992629 | 4.953091 | 2880 | 1.90979 | 4.953091 | 2.485706 | 11.97775 | 6.178733 | 2.593527 | 12.49731 | 6.726381 | 0.00316343 | 0.92 | 7200 | 1.396% | 8 | 165.4028 | 787.6073 | 3.116667 | 1.042194 | 0.02172432 | 3.593263 | 4.818653 |  |  |  |  | A45-3 | 1.452308 | 1.166684 | 1.244817 | 0.01184917 | 0.9033333
|  | 44.651 | 4.809 | 5.261785 | 24.55805 | 24558050 |  | 120 | 300 | 2500 |  |  |  | 100.531 | 30000 | 24.5 | 28785.42 | 276 | 1.042194 | 0.3035% | 21.09772 | 7183267.0 | 0.000118768 | 0.03027423 | 72 | 20 | 24 | - | - | 24 | 1.094154 | 1.992629 | 5.711641 | 2880 | 1.90979 | 5.711641 | 2.866384 | 15.0823 | 8.216156 | 2.990717 | 15.73651 | 8.94439 | 0.00316343 | 0.92 | 7200 | 1.396% | 8 | 165.4028 | 908.2269 | 3.116667 | 1.042194 | 0.02574497 | 4.258291 | 5.261785 |  |  |  |  | A70-1 | 1.681576 | 1.121675 | 1.499165 | 0.006271211 | 0.9145455
| A25-2 | 14.651 | 0.404 | 0.4453385 | 8.05805 | 8058050 | GFRP | 120 | 300 | 2500 | Ribbed_2 | 1 + 1 | 12 i 8 | 163.3628 | 30000 | 24.5 | 28785.42 | 274.6154 | 1.042194 | 0.4957% | 26.53224 | 11225541.6 | 2.493734e-05 | 0.006186534 | 70 | 20 | 24 | 26 | 24 | 25.38462 | 1.102323 | 1.064876 | 0.6163709 | 3046.154 | 0.9825216 | 0.6163709 | 0.5788195 | 0.2577706 | 0.335032 | 0.6273357 | 0.2793767 | 0.39355 | 0.005166493 | 0.9153846 | 7615.385 | 2.145% | 10.4 | 150.4178 | 185.596 | 3.3 | 1.042194 | 0.00371192 | 0.5583388 | 0.4453385 | 40.7 | 10.8 | 5.94 |  | A70-2 | 0.8930138 | 0.6369242 | 1.402072 | 0.01038935 | 0.9033333
|  | 20.233 | 0.596 | 0.6569845 | 11.12815 | 11128150 |  | 120 | 300 | 2500 |  |  |  | 163.3628 | 30000 | 24.5 | 28785.42 | 274.6154 | 1.042194 | 0.4957% | 26.53224 | 11225541.6 | 3.443842e-05 | 0.00854359 | 70 | 20 | 24 | 26 | 24 | 25.38462 | 1.102323 | 1.064876 | 0.8512069 | 3046.154 | 0.9825216 | 0.8512069 | 0.7993485 | 0.5251596 | 0.638958 | 0.8663492 | 0.569178 | 0.750561 | 0.005166493 | 0.9153846 | 7615.385 | 2.145% | 10.4 | 150.4178 | 256.3077 | 3.3 | 1.042194 | 0.005398124 | 0.8119738 | 0.6569845 |  |  |  |  | A70-3 | 0.3046993 | 0.3269379 | 0.9319793 | 0.01575848 | 0.8933333
|  | 25.116 | 1.191 | 1.312867 | 13.8138 | 13813800 |  | 120 | 300 | 2500 |  |  |  | 163.3628 | 30000 | 24.5 | 28785.42 | 274.6154 | 1.042194 | 0.4957% | 26.53224 | 11225541.6 | 4.274973e-05 | 0.01060549 | 70 | 20 | 24 | 26 | 24 | 25.38462 | 1.102323 | 1.064876 | 1.056636 | 3046.154 | 0.9825216 | 1.056636 | 0.9922619 | 1.302708 | 0.9845838 | 1.075433 | 1.4119 | 1.156555 | 0.005166493 | 0.9153846 | 7615.385 | 2.145% | 10.4 | 150.4178 | 318.1646 | 3.3 | 1.042194 | 0.00746002 | 1.12212 | 1.312867 |  |  |  | ISIS | A25-1 | 39.59529 | 20.7328 | 1.90979
|  | 30 | 1.798 | 1.981977 | 16.5 | 16500000 |  | 120 | 300 | 2500 |  |  |  | 163.3628 | 30000 | 24.5 | 28785.42 | 274.6154 | 1.042194 | 0.4957% | 26.53224 | 11225541.6 | 5.106274e-05 | 0.01266781 | 70 | 20 | 24 | 26 | 24 | 25.38462 | 1.102323 | 1.064876 | 1.262107 | 3046.154 | 0.9825216 | 1.262107 | 1.185215 | 2.349068 | 1.404734 | 1.284559 | 2.545966 | 1.650091 | 0.005166493 | 0.9153846 | 7615.385 | 2.145% | 10.4 | 150.4178 | 380.0342 | 3.3 | 1.042194 | 0.009522339 | 1.432329 | 1.981977 |  |  |  |  | A25-2 | 2.260454 | 2.300666 | 0.9825216
|  | 34.883 | 2.191 | 2.41519 | 19.18565 | 19185650 |  | 120 | 300 | 2500 |  |  |  | 163.3628 | 30000 | 24.5 | 28785.42 | 274.6154 | 1.042194 | 0.4957% | 26.53224 | 11225541.6 | 5.937405e-05 | 0.0147297 | 70 | 20 | 24 | 26 | 24 | 25.38462 | 1.102323 | 1.064876 | 1.467536 | 3046.154 | 0.9825216 | 1.467536 | 1.378128 | 3.328442 | 1.899238 | 1.493642 | 3.607429 | 2.230967 | 0.005166493 | 0.9153846 | 7615.385 | 2.145% | 10.4 | 150.4178 | 441.8911 | 3.3 | 1.042194 | 0.01158424 | 1.742475 | 2.41519 |  |  |  |  | A25-3 | 2.386733 | 2.185365 | 1.092144
|  | 39.767 | 2.691 | 2.966351 | 21.87185 | 21871850 |  | 120 | 300 | 2500 |  |  |  | 163.3628 | 30000 | 24.5 | 28785.42 | 274.6154 | 1.042194 | 0.4957% | 26.53224 | 11225541.6 | 6.768707e-05 | 0.01679202 | 70 | 20 | 24 | 26 | 24 | 25.38462 | 1.102323 | 1.064876 | 1.673007 | 3046.154 | 0.9825216 | 1.673007 | 1.571081 | 4.660379 | 2.468297 | 1.702768 | 5.051009 | 2.89942 | 0.005166493 | 0.9153846 | 7615.385 | 2.145% | 10.4 | 150.4178 | 503.7606 | 3.3 | 1.042194 | 0.01364655 | 2.052684 | 2.966351 |  |  |  |  | A45-1 | 15.2127 | 10.8782 | 1.398458
| A25-3 | 17.791 | 0.298 | 0.3297805 | 9.78505 | 9785050 | GFRP | 120 | 300 | 2500 | Ribbed_2 | 2 + 1 | 12 i 8 | 276.4602 | 30000 | 24.5 | 28785.42 | 274.3636 | 1.042194 | 0.8397% | 33.97592 | 18218499.9 | 1.865855e-05 | 0.004485287 | 34 | 20 | 24 | 26 | 24 | 25.63636 | 1.106646 | 1.496983 | 0.437073 | 2050.909 | 1.092144 | 0.437073 | 0.2919691 | 0.09628572 | 0.08524597 | 0.4001973 | 0.1319772 | 0.1601579 | 0.008751319 | 0.9145455 | 7690.909 | 3.595% | 11 | 120.022 | 134.5586 | 3.330556 | 1.042194 | 0.002691172 | 0.3229998 | 0.3297805 | 75.2 | 10.9 | 5.995 |  | A45-2 | 4.69055 | 3.373888 | 1.390251
|  | 24.767 | 0.489 | 0.5411498 | 13.62185 | 13621850 |  | 120 | 300 | 2500 |  |  |  | 276.4602 | 30000 | 24.5 | 28785.42 | 274.3636 | 1.042194 | 0.8397% | 33.97592 | 18218499.9 | 2.597473e-05 | 0.006244005 | 34 | 20 | 24 | 26 | 24 | 25.63636 | 1.106646 | 1.496983 | 0.6084529 | 2050.909 | 1.092144 | 0.6084529 | 0.4064527 | 0.2199518 | 0.1652038 | 0.557118 | 0.3014843 | 0.3103804 | 0.008751319 | 0.9145455 | 7690.909 | 3.595% | 11 | 120.022 | 187.3202 | 3.330556 | 1.042194 | 0.004321513 | 0.5186765 | 0.5411498 |  |  |  |  | A45-3 | 1.832435 | 1.857346 | 0.9865875
|  | 29.907 | 0.489 | 0.5411498 | 16.44885 | 16448850 |  | 120 | 300 | 2500 |  |  |  | 276.4602 | 30000 | 24.5 | 28785.42 | 274.3636 | 1.042194 | 0.8397% | 33.97592 | 18218499.9 | 3.136537e-05 | 0.00753985 | 34 | 20 | 24 | 26 | 24 | 25.63636 | 1.106646 | 1.496983 | 0.7347277 | 2050.909 | 1.092144 | 0.7347277 | 0.4908055 | 0.2655993 | 0.24089 | 0.672739 | 0.3640526 | 0.4525778 | 0.008751319 | 0.9145455 | 7690.909 | 3.595% | 11 | 120.022 | 226.1955 | 3.330556 | 1.042194 | 0.005617358 | 0.6742064 | 0.5411498 |  |  |  |  | A70-1 | 2.304908 | 2.107372 | 1.093735
|  | 32.791 | 0.798 | 0.8831034 | 18.03505 | 18035050 |  | 120 | 300 | 2500 |  |  |  | 276.4602 | 30000 | 24.5 | 28785.42 | 274.3636 | 1.042194 | 0.8397% | 33.97592 | 18218499.9 | 3.439e-05 | 0.008266935 | 34 | 20 | 24 | 26 | 24 | 25.63636 | 1.106646 | 1.496983 | 0.8055792 | 2050.909 | 1.092144 | 0.8055792 | 0.538135 | 0.4752289 | 0.2895893 | 0.7376128 | 0.6513884 | 0.5440726 | 0.008751319 | 0.9145455 | 7690.909 | 3.595% | 11 | 120.022 | 248.008 | 3.330556 | 1.042194 | 0.006344443 | 0.7614725 | 0.8831034 |  |  |  |  | A70-2 | 1.126751 | 1.013976 | 1.111221
|  | 37.674 | 1 | 1.106646 | 20.7207 | 20720700 |  | 120 | 300 | 2500 |  |  |  | 276.4602 | 30000 | 24.5 | 28785.42 | 274.3636 | 1.042194 | 0.8397% | 33.97592 | 18218499.9 | 3.951112e-05 | 0.009497987 | 34 | 20 | 24 | 26 | 24 | 25.63636 | 1.106646 | 1.496983 | 0.9255403 | 2050.909 | 1.092144 | 0.9255403 | 0.6182702 | 0.6842062 | 0.382258 | 0.8474527 | 0.9378301 | 0.7181762 | 0.008751319 | 0.9145455 | 7690.909 | 3.595% | 11 | 120.022 | 284.9396 | 3.330556 | 1.042194 | 0.007575496 | 0.9092259 | 1.106646 |  |  |  |  | A70-3 | 0.3470523 | 0.4241429 | 0.818244
|  | 53.023 | 1.191 | 1.318015 | 29.16265 | 29162650 |  | 120 | 300 | 2500 |  |  |  | 276.4602 | 30000 | 24.5 | 28785.42 | 274.3636 | 1.042194 | 0.8397% | 33.97592 | 18218499.9 | 5.560859e-05 | 0.01336762 | 34 | 20 | 24 | 26 | 24 | 25.63636 | 1.106646 | 1.496983 | 1.30262 | 2050.909 | 1.092144 | 1.30262 | 0.8701635 | 1.146889 | 0.7571846 | 1.192719 | 1.572022 | 1.422578 | 0.008751319 | 0.9145455 | 7690.909 | 3.595% | 11 | 120.022 | 401.0286 | 3.330556 | 1.042194 | 0.01144513 | 1.373667 | 1.318015
|  | 60 | 1.297 | 1.43532 | 33 | 33000000 |  | 120 | 300 | 2500 |  |  |  | 276.4602 | 30000 | 24.5 | 28785.42 | 274.3636 | 1.042194 | 0.8397% | 33.97592 | 18218499.9 | 6.292581e-05 | 0.01512659 | 34 | 20 | 24 | 26 | 24 | 25.63636 | 1.106646 | 1.496983 | 1.474025 | 2050.909 | 1.092144 | 1.474025 | 0.9846635 | 1.413307 | 0.9695621 | 1.349662 | 1.937196 | 1.821587 | 0.008751319 | 0.9145455 | 7690.909 | 3.595% | 11 | 120.022 | 453.7978 | 3.330556 | 1.042194 | 0.0132041 | 1.584782 | 1.43532
|  | 63.139 | 1.5 | 1.659969 | 34.72645 | 34726450 |  | 120 | 300 | 2500 |  |  |  | 276.4602 | 30000 | 24.5 | 28785.42 | 274.3636 | 1.042194 | 0.8397% | 33.97592 | 18218499.9 | 6.621788e-05 | 0.01591797 | 34 | 20 | 24 | 26 | 24 | 25.63636 | 1.106646 | 1.496983 | 1.551141 | 2050.909 | 1.092144 | 1.551141 | 1.036178 | 1.720023 | 1.073664 | 1.420272 | 2.357607 | 2.017172 | 0.008751319 | 0.9145455 | 7690.909 | 3.595% | 11 | 120.022 | 477.539 | 3.330556 | 1.042194 | 0.01399547 | 1.679764 | 1.659969
|  | 69.767 | 1.798 | 1.989749 | 38.37185 | 38371850 |  | 120 | 300 | 2500 |  |  |  | 276.4602 | 30000 | 24.5 | 28785.42 | 274.3636 | 1.042194 | 0.8397% | 33.97592 | 18218499.9 | 7.316908e-05 | 0.01758895 | 34 | 20 | 24 | 26 | 24 | 25.63636 | 1.106646 | 1.496983 | 1.713972 | 2050.909 | 1.092144 | 1.713972 | 1.14495 | 2.278164 | 1.310911 | 1.569364 | 3.122642 | 2.462905 | 0.008751319 | 0.9145455 | 7690.909 | 3.595% | 11 | 120.022 | 527.6685 | 3.330556 | 1.042194 | 0.01566646 | 1.880319 | 1.989749
A45 | A45-1 | 17.647 | 0.705 | 0.7764383 | 9.70585 | 9705850 | GFRP | 120 | 300 | 2500 | Ribbed_2 | 1 + 1 | 12 i 8 | 163.3628 | 30000 | 48 | 35220.46 | 274.6154 | 0.8517776 | 0.4957% | 24.1034 | 9292594.4 | 2.965525e-05 | 0.007428995 | 70 | 20 | 24 | 26 | 24 | 25.38462 | 1.101331 | 1.515675 | 1.052546 | 3046.154 | 1.398458 | 1.052546 | 0.69444 | 0.5391898 | 0.4822469 | 0.7526474 | 0.5843843 | 0.5664782 | 0.004222535 | 0.9153846 | 7615.385 | 2.145% | 10.4 | 150.4178 | 222.8698 | 4.827778 | 0.8517776 | 0.004457397 | 0.6704717 | 0.7764383 | 55.8 | 15.8 | 8.69
|  | 22.588 | 1.089 | 1.199349 | 12.4234 | 12423400 |  | 120 | 300 | 2500 |  |  |  | 163.3628 | 30000 | 48 | 35220.46 | 274.6154 | 0.8517776 | 0.4957% | 24.1034 | 9292594.4 | 3.795845e-05 | 0.009509046 | 70 | 20 | 24 | 26 | 24 | 25.38462 | 1.101331 | 1.515675 | 1.347249 | 3046.154 | 1.398458 | 1.347249 | 0.8888769 | 1.066074 | 0.7901022 | 0.9633819 | 1.155432 | 0.9281047 | 0.004222535 | 0.9153846 | 7615.385 | 2.145% | 10.4 | 150.4178 | 285.2714 | 4.827778 | 0.8517776 | 0.005705427 | 0.8581977 | 1.199349
|  | 28.235 | 1.495 | 1.64649 | 15.52925 | 15529250 |  | 120 | 300 | 2500 |  |  |  | 163.3628 | 30000 | 48 | 35220.46 | 274.6154 | 0.8517776 | 0.4957% | 24.1034 | 9292594.4 | 4.744806e-05 | 0.01188631 | 70 | 20 | 24 | 26 | 24 | 25.38462 | 1.101331 | 1.515675 | 1.684061 | 3046.154 | 1.398458 | 1.684061 | 1.111096 | 1.829408 | 1.234535 | 1.204227 | 1.982748 | 1.450164 | 0.004222535 | 0.9153846 | 7615.385 | 2.145% | 10.4 | 150.4178 | 356.5892 | 4.827778 | 0.8517776 | 0.007302992 | 1.0985 | 1.64649
|  | 32.471 | 1.902 | 2.094731 | 17.85905 | 17859050 |  | 120 | 300 | 2500 |  |  |  | 163.3628 | 30000 | 48 | 35220.46 | 274.6154 | 0.8517776 | 0.4957% | 24.1034 | 9292594.4 | 5.456653e-05 | 0.01366957 | 70 | 20 | 24 | 26 | 24 | 25.38462 | 1.101331 | 1.515675 | 1.936715 | 3046.154 | 1.398458 | 1.936715 | 1.27779 | 2.676627 | 1.632748 | 1.384893 | 2.90098 | 1.91793 | 0.004222535 | 0.9153846 | 7615.385 | 2.145% | 10.4 | 150.4178 | 410.0871 | 4.827778 | 0.8517776 | 0.009086254 | 1.366734 | 2.094731
|  | 38.117 | 2.094 | 2.306187 | 20.96435 | 20964350 |  | 120 | 300 | 2500 |  |  |  | 163.3628 | 30000 | 48 | 35220.46 | 274.6154 | 0.8517776 | 0.4957% | 24.1034 | 9292594.4 | 6.405446e-05 | 0.01604641 | 70 | 20 | 24 | 26 | 24 | 25.38462 | 1.101331 | 1.515675 | 2.273467 | 3046.154 | 1.398458 | 2.273467 | 1.49997 | 3.459211 | 2.24991 | 1.625696 | 3.74916 | 2.642888 | 0.004222535 | 0.9153846 | 7615.385 | 2.145% | 10.4 | 150.4178 | 481.3923 | 4.827778 | 0.8517776 | 0.01146309 | 1.724253 | 2.306187
|  | 43.059 | 2.393 | 2.635485 | 23.68245 | 23682450 |  | 120 | 300 | 2500 |  |  |  | 163.3628 | 30000 | 48 | 35220.46 | 274.6154 | 0.8517776 | 0.4957% | 24.1034 | 9292594.4 | 7.235934e-05 | 0.01812688 | 70 | 20 | 24 | 26 | 24 | 25.38462 | 1.101331 | 1.515675 | 2.56823 | 3046.154 | 1.398458 | 2.56823 | 1.694446 | 4.465688 | 2.871148 | 1.836473 | 4.839998 | 3.372635 | 0.004222535 | 0.9153846 | 7615.385 | 2.145% | 10.4 | 150.4178 | 543.8065 | 4.827778 | 0.8517776 | 0.01354357 | 2.037193 | 2.635485
|  | 48 | 2.607 | 2.87117 | 26.4 | 26400000 |  | 120 | 300 | 2500 |  |  |  | 163.3628 | 30000 | 48 | 35220.46 | 274.6154 | 0.8517776 | 0.4957% | 24.1034 | 9292594.4 | 8.066254e-05 | 0.02020693 | 70 | 20 | 24 | 26 | 24 | 25.38462 | 1.101331 | 1.515675 | 2.862934 | 3046.154 | 1.398458 | 2.862934 | 1.888883 | 5.423304 | 3.56788 | 2.047208 | 5.877881 | 4.19106 | 0.004222535 | 0.9153846 | 7615.385 | 2.145% | 10.4 | 150.4178 | 606.208 | 4.827778 | 0.8517776 | 0.01562362 | 2.35007 | 2.87117
| A45-2 | 19.765 | 0.299 | 0.3304857 | 10.87075 | 10870750 | GFRP | 120 | 300 | 2500 | Ribbed_2 | 2 + 1 | 12 i 8 | 276.4602 | 30000 | 48 | 35220.46 | 274.3636 | 0.8517776 | 0.8397% | 30.91086 | 15138265.6 | 2.038864e-05 | 0.004963672 | 34 | 20 | 24 | 26 | 24 | 25.63636 | 1.105303 | 1.905594 | 0.6149685 | 2050.909 | 1.390251 | 0.6149685 | 0.3227175 | 0.1066535 | 0.1041466 | 0.4423436 | 0.1461882 | 0.1956678 | 0.007152386 | 0.9145455 | 7690.909 | 3.595% | 11 | 120.022 | 148.9102 | 4.705556 | 0.8517776 | 0.002978203 | 0.3574498 | 0.3304857 | 81.9 | 15.4 | 8.47
|  | 24.706 | 0.555 | 0.6134433 | 13.5883 | 13588300 |  | 120 | 300 | 2500 |  |  |  | 276.4602 | 30000 | 48 | 35220.46 | 274.3636 | 0.8517776 | 0.8397% | 30.91086 | 15138265.6 | 2.548555e-05 | 0.006204527 | 34 | 20 | 24 | 26 | 24 | 25.63636 | 1.105303 | 1.905594 | 0.7687029 | 2050.909 | 1.390251 | 0.7687029 | 0.4033928 | 0.2474586 | 0.1627258 | 0.5529239 | 0.3391875 | 0.3057248 | 0.007152386 | 0.9145455 | 7690.909 | 3.595% | 11 | 120.022 | 186.1358 | 4.705556 | 0.8517776 | 0.003722716 | 0.4468077 | 0.6134433
|  | 29.647 | 0.855 | 0.9450343 | 16.30585 | 16305850 |  | 120 | 300 | 2500 |  |  |  | 276.4602 | 30000 | 48 | 35220.46 | 274.3636 | 0.8517776 | 0.8397% | 30.91086 | 15138265.6 | 3.058245e-05 | 0.007445382 | 34 | 20 | 24 | 26 | 24 | 25.63636 | 1.105303 | 1.905594 | 0.9224372 | 2050.909 | 1.390251 | 0.9224372 | 0.4840681 | 0.457461 | 0.234322 | 0.6635042 | 0.6270342 | 0.4402378 | 0.007152386 | 0.9145455 | 7690.909 | 3.595% | 11 | 120.022 | 223.3615 | 4.705556 | 0.8517776 | 0.004747122 | 0.5697589 | 0.9450343
|  | 34.588 | 0.94 | 1.038985 | 19.0234 | 19023400 |  | 120 | 300 | 2500 |  |  |  | 276.4602 | 30000 | 48 | 35220.46 | 274.3636 | 0.8517776 | 0.8397% | 30.91086 | 15138265.6 | 3.567935e-05 | 0.008686237 | 34 | 20 | 24 | 26 | 24 | 25.63636 | 1.105303 | 1.905594 | 1.076172 | 2050.909 | 1.390251 | 1.076172 | 0.5647434 | 0.58676 | 0.3189351 | 0.7740845 | 0.8042622 | 0.5992068 | 0.007152386 | 0.9145455 | 7690.909 | 3.595% | 11 | 120.022 | 260.5871 | 4.705556 | 0.8517776 | 0.005987977 | 0.7186887 | 1.038985
|  | 40.235 | 1.324 | 1.463421 | 22.12925 | 22129250 |  | 120 | 300 | 2500 |  |  |  | 276.4602 | 30000 | 48 | 35220.46 | 274.3636 | 0.8517776 | 0.8397% | 30.91086 | 15138265.6 | 4.150453e-05 | 0.01010439 | 34 | 20 | 24 | 26 | 24 | 25.63636 | 1.105303 | 1.905594 | 1.251872 | 2050.909 | 1.390251 | 1.251872 | 0.6569461 | 0.961389 | 0.4315782 | 0.9004652 | 1.31776 | 0.8108375 | 0.007152386 | 0.9145455 | 7690.909 | 3.595% | 11 | 120.022 | 303.1318 | 4.705556 | 0.8517776 | 0.007406133 | 0.8888986 | 1.463421
|  | 45.176 | 1.303 | 1.44021 | 24.8468 | 24846800 |  | 120 | 300 | 2500 |  |  |  | 276.4602 | 30000 | 48 | 35220.46 | 274.3636 | 0.8517776 | 0.8397% | 30.91086 | 15138265.6 | 4.660144e-05 | 0.01134525 | 34 | 20 | 24 | 26 | 24 | 25.63636 | 1.105303 | 1.905594 | 1.405607 | 2050.909 | 1.390251 | 1.405607 | 0.7376214 | 1.06233 | 0.5440853 | 1.011045 | 1.456118 | 1.022213 | 0.007152386 | 0.9145455 | 7690.909 | 3.595% | 11 | 120.022 | 340.3575 | 4.705556 | 0.8517776 | 0.008646988 | 1.037828 | 1.44021
|  | 50.118 | 1.41 | 1.558478 | 27.5649 | 27564900 |  | 120 | 300 | 2500 |  |  |  | 276.4602 | 30000 | 48 | 35220.46 | 274.3636 | 0.8517776 | 0.8397% | 30.91086 | 15138265.6 | 5.169937e-05 | 0.01258635 | 34 | 20 | 24 | 26 | 24 | 25.63636 | 1.105303 | 1.905594 | 1.559372 | 2050.909 | 1.390251 | 1.559372 | 0.818313 | 1.275322 | 0.6696362 | 1.121648 | 1.748063 | 1.258095 | 0.007152386 | 0.9145455 | 7690.909 | 3.595% | 11 | 120.022 | 377.5906 | 4.705556 | 0.8517776 | 0.009888094 | 1.186789 | 1.558478
|  | 55.059 | 1.709 | 1.888963 | 30.28245 | 30282450 |  | 120 | 300 | 2500 |  |  |  | 276.4602 | 30000 | 48 | 35220.46 | 274.3636 | 0.8517776 | 0.8397% | 30.91086 | 15138265.6 | 5.679627e-05 | 0.01382721 | 34 | 20 | 24 | 26 | 24 | 25.63636 | 1.105303 | 1.905594 | 1.713107 | 2050.909 | 1.390251 | 1.713107 | 0.8989883 | 1.698156 | 0.80818 | 1.232228 | 2.327634 | 1.518387 | 0.007152386 | 0.9145455 | 7690.909 | 3.595% | 11 | 120.022 | 414.8163 | 4.705556 | 0.8517776 | 0.01112895 | 1.335718 | 1.888963
|  | 60 | 1.795 | 1.984019 | 33 | 33000000 |  | 120 | 300 | 2500 |  |  |  | 276.4602 | 30000 | 48 | 35220.46 | 274.3636 | 0.8517776 | 0.8397% | 30.91086 | 15138265.6 | 6.189318e-05 | 0.01506807 | 34 | 20 | 24 | 26 | 24 | 25.63636 | 1.105303 | 1.905594 | 1.866841 | 2050.909 | 1.390251 | 1.866841 | 0.9796636 | 1.943672 | 0.9597408 | 1.342809 | 2.664158 | 1.803135 | 0.007152386 | 0.9145455 | 7690.909 | 3.595% | 11 | 120.022 | 452.042 | 4.705556 | 0.8517776 | 0.0123698 | 1.484648 | 1.984019
|  | 64.941 | 1.944 | 2.148709 | 35.71755 | 35717550 |  | 120 | 300 | 2500 |  |  |  | 276.4602 | 30000 | 48 | 35220.46 | 274.3636 | 0.8517776 | 0.8397% | 30.91086 | 15138265.6 | 6.699008e-05 | 0.01630892 | 34 | 20 | 24 | 26 | 24 | 25.63636 | 1.105303 | 1.905594 | 2.020575 | 2050.909 | 1.390251 | 2.020575 | 1.060339 | 2.27836 | 1.124319 | 1.453389 | 3.122911 | 2.11234 | 0.007152386 | 0.9145455 | 7690.909 | 3.595% | 11 | 120.022 | 489.2676 | 4.705556 | 0.8517776 | 0.01361066 | 1.633578 | 2.148709
|  | 69.882 | 1.987 | 2.196238 | 38.4351 | 38435100 |  | 120 | 300 | 2500 |  |  |  | 276.4602 | 30000 | 48 | 35220.46 | 274.3636 | 0.8517776 | 0.8397% | 30.91086 | 15138265.6 | 7.208698e-05 | 0.01754978 | 34 | 20 | 24 | 26 | 24 | 25.63636 | 1.105303 | 1.905594 | 2.17431 | 2050.909 | 1.390251 | 2.17431 | 1.141014 | 2.505938 | 1.301913 | 1.563969 | 3.434848 | 2.446 | 0.007152386 | 0.9145455 | 7690.909 | 3.595% | 11 | 120.022 | 526.4933 | 4.705556 | 0.8517776 | 0.01485152 | 1.782508 | 2.196238
|  | 79.765 | 2.393 | 2.644991 | 43.87075 | 43870750 |  | 120 | 300 | 2500 |  |  |  | 276.4602 | 30000 | 48 | 35220.46 | 274.3636 | 0.8517776 | 0.8397% | 30.91086 | 15138265.6 | 8.228182e-05 | 0.02003174 | 34 | 20 | 24 | 26 | 24 | 25.63636 | 1.105303 | 1.905594 | 2.481809 | 2050.909 | 1.390251 | 2.481809 | 1.302381 | 3.444786 | 1.696197 | 1.785152 | 4.721711 | 3.186769 | 0.007152386 | 0.9145455 | 7690.909 | 3.595% | 11 | 120.022 | 600.9521 | 4.705556 | 0.8517776 | 0.01733348 | 2.080398 | 2.644991
| A45-3 | 24.706 | 0.256 | 0.2879491 | 13.5883 | 13588300 | GFRP | 120 | 300 | 2500 | Ribbed_2 | 4 | 12 | 452.3893 | 30000 | 48 | 35220.46 | 271 | 0.8517776 | 1.391% | 38.63074 | 23112349.6 | 1.669268e-05 | 0.003878865 | 34 | 20 | 26 | 26 | 38 | 29 | 1.124801 | 1.244817 | 0.3374269 | 1740 | 0.9865875 | 0.3374269 | 0.2710654 | 0.07805306 | 0.07347647 | 0.3420141 | 0.09848267 | 0.1169737 | 0.01184917 | 0.9033333 | 8700 | 5.2% | 12 | 107.2317 | 116.3659 | 5.377778 | 0.8517776 | 0.002327319 | 0.2495624 | 0.2879491 | 109.8 | 17.6 | 9.68
|  | 29.647 | 0.299 | 0.3363156 | 16.30585 | 16305850 |  | 120 | 300 | 2500 |  |  |  | 452.3893 | 30000 | 48 | 35220.46 | 271 | 0.8517776 | 1.391% | 38.63074 | 23112349.6 | 2.003108e-05 | 0.004654607 | 34 | 20 | 26 | 26 | 38 | 29 | 1.124801 | 1.244817 | 0.4049095 | 1740 | 0.9865875 | 0.4049095 | 0.3252763 | 0.1093955 | 0.1058047 | 0.4104142 | 0.1380287 | 0.1684398 | 0.01184917 | 0.9033333 | 8700 | 5.2% | 12 | 107.2317 | 139.6382 | 5.377778 | 0.8517776 | 0.002792764 | 0.2994728 | 0.3363156
|  | 38.118 | 0.406 | 0.4566694 | 20.9649 | 20964900 |  | 120 | 300 | 2500 |  |  |  | 452.3893 | 30000 | 48 | 35220.46 | 271 | 0.8517776 | 1.391% | 38.63074 | 23112349.6 | 2.575453e-05 | 0.005984561 | 34 | 20 | 26 | 26 | 38 | 29 | 1.124801 | 1.244817 | 0.5206038 | 1740 | 0.9865875 | 0.5206038 | 0.4182171 | 0.1909869 | 0.1749056 | 0.5276813 | 0.2409759 | 0.2784476 | 0.01184917 | 0.9033333 | 8700 | 5.2% | 12 | 107.2317 | 179.5368 | 5.377778 | 0.8517776 | 0.003824523 | 0.4101101 | 0.4566694
|  | 52.941 | 0.705 | 0.792985 | 29.11755 | 29117550 |  | 120 | 300 | 2500 |  |  |  | 452.3893 | 30000 | 48 | 35220.46 | 271 | 0.8517776 | 1.391% | 38.63074 | 23112349.6 | 3.576973e-05 | 0.008311786 | 34 | 20 | 26 | 26 | 38 | 29 | 1.124801 | 1.244817 | 0.7230517 | 1740 | 0.9865875 | 0.7230517 | 0.5808498 | 0.4606052 | 0.3373865 | 0.7328815 | 0.581164 | 0.5371152 | 0.01184917 | 0.9033333 | 8700 | 5.2% | 12 | 107.2317 | 249.3536 | 5.377778 | 0.8517776 | 0.006151748 | 0.6596623 | 0.792985
|  | 62.824 | 0.791 | 0.8897179 | 34.5532 | 34553200 |  | 120 | 300 | 2500 |  |  |  | 452.3893 | 30000 | 48 | 35220.46 | 271 | 0.8517776 | 1.391% | 38.63074 | 23112349.6 | 4.244721e-05 | 0.009863426 | 34 | 20 | 26 | 26 | 38 | 29 | 1.124801 | 1.244817 | 0.8580307 | 1740 | 0.9865875 | 0.8580307 | 0.6892826 | 0.613267 | 0.4751104 | 0.8696954 | 0.7737836 | 0.7563701 | 0.01184917 | 0.9033333 | 8700 | 5.2% | 12 | 107.2317 | 295.9028 | 5.377778 | 0.8517776 | 0.007703388 | 0.8260473 | 0.8897179
|  | 82.588 | 1.047 | 1.177667 | 45.4234 | 45423400 |  | 120 | 300 | 2500 |  |  |  | 452.3893 | 30000 | 48 | 35220.46 | 271 | 0.8517776 | 1.391% | 38.63074 | 23112349.6 | 5.580081e-05 | 0.01296639 | 34 | 20 | 26 | 26 | 38 | 29 | 1.124801 | 1.244817 | 1.127961 | 1740 | 0.9865875 | 1.127961 | 0.9061261 | 1.067115 | 0.8210646 | 1.143296 | 1.346422 | 1.307125 | 0.01184917 | 0.9033333 | 8700 | 5.2% | 12 | 107.2317 | 388.9918 | 5.377778 | 0.8517776 | 0.01080635 | 1.158784 | 1.177667
|  | 94.588 | 1.389 | 1.562349 | 52.0234 | 52023400 |  | 120 | 300 | 2500 |  |  |  | 452.3893 | 30000 | 48 | 35220.46 | 271 | 0.8517776 | 1.391% | 38.63074 | 23112349.6 | 6.390864e-05 | 0.0148504 | 34 | 20 | 26 | 26 | 38 | 29 | 1.124801 | 1.244817 | 1.291854 | 1740 | 0.9865875 | 1.291854 | 1.037786 | 1.621384 | 1.076999 | 1.309416 | 2.045765 | 1.71457 | 0.01184917 | 0.9033333 | 8700 | 5.2% | 12 | 107.2317 | 445.5121 | 5.377778 | 0.8517776 | 0.01269037 | 1.360809 | 1.562349
|  | 104.471 | 1.709 | 1.922286 | 57.45905 | 57459050 |  | 120 | 300 | 2500 |  |  |  | 452.3893 | 30000 | 48 | 35220.46 | 271 | 0.8517776 | 1.391% | 38.63074 | 23112349.6 | 7.058612e-05 | 0.01640204 | 34 | 20 | 26 | 26 | 38 | 29 | 1.124801 | 1.244817 | 1.426832 | 1740 | 0.9865875 | 1.426832 | 1.146219 | 2.203359 | 1.313817 | 1.44623 | 2.780067 | 2.091581 | 0.01184917 | 0.9033333 | 8700 | 5.2% | 12 | 107.2317 | 492.0613 | 5.377778 | 0.8517776 | 0.01424201 | 1.527194 | 1.922286
A70 | A70-1 | 18.139 | 0.297 | 0.3280384 | 9.97645 | 9976450 | GFRP | 120 | 300 | 2500 | Ribbed_2 | 2 + 1 | 12 i 8 | 276.4602 | 30000 | 74.4 | 40169.33 | 274.3636 | 0.7468385 | 0.8397% | 29.05434 | 13405792.6 | 1.852631e-05 | 0.004544677 | 34 | 20 | 24 | 26 | 24 | 25.63636 | 1.104506 | 1.499165 | 0.4426482 | 2050.909 | 1.093735 | 0.4426482 | 0.2952631 | 0.09685764 | 0.08718032 | 0.4047123 | 0.1327612 | 0.163792 | 0.006271211 | 0.9145455 | 7690.909 | 3.595% | 11 | 120.022 | 136.3403 | 4.980556 | 0.7468385 | 0.002726806 | 0.3272766 | 0.3280384 | 84.6 | 16.3 | 8.965
|  | 25.116 | 0.593 | 0.6549722 | 13.8138 | 13813800 |  | 120 | 300 | 2500 |  |  |  | 276.4602 | 30000 | 74.4 | 40169.33 | 274.3636 | 0.7468385 | 0.8397% | 29.05434 | 13405792.6 | 2.565229e-05 | 0.006292745 | 34 | 20 | 24 | 26 | 24 | 25.63636 | 1.104506 | 1.499165 | 0.6129087 | 2050.909 | 1.093735 | 0.6129087 | 0.4088334 | 0.2677745 | 0.1671447 | 0.5603812 | 0.3670341 | 0.3140271 | 0.006271211 | 0.9145455 | 7690.909 | 3.595% | 11 | 120.022 | 188.7823 | 4.980556 | 0.7468385 | 0.003775647 | 0.4531605 | 0.6549722
|  | 34.884 | 0.805 | 0.8891276 | 19.1862 | 19186200 |  | 120 | 300 | 2500 |  |  |  | 276.4602 | 30000 | 74.4 | 40169.33 | 274.3636 | 0.7468385 | 0.8397% | 29.05434 | 13405792.6 | 3.562886e-05 | 0.00874009 | 34 | 20 | 24 | 26 | 24 | 25.63636 | 1.104506 | 1.499165 | 0.8512784 | 2050.909 | 1.093735 | 0.8512784 | 0.567835 | 0.5048777 | 0.3224366 | 0.7783221 | 0.6920276 | 0.6057852 | 0.006271211 | 0.9145455 | 7690.909 | 3.595% | 11 | 120.022 | 262.2027 | 4.980556 | 0.7468385 | 0.005894592 | 0.7074805 | 0.8891276
|  | 45.349 | 0.996 | 1.100088 | 24.94195 | 24941950 |  | 120 | 300 | 2500 |  |  |  | 276.4602 | 30000 | 74.4 | 40169.33 | 274.3636 | 0.7468385 | 0.8397% | 29.05434 | 13405792.6 | 4.631731e-05 | 0.01136207 | 34 | 20 | 24 | 26 | 24 | 25.63636 | 1.104506 | 1.499165 | 1.106657 | 2050.909 | 1.093735 | 1.106657 | 0.7381822 | 0.8120656 | 0.544913 | 1.011814 | 1.113085 | 1.023768 | 0.006271211 | 0.9145455 | 7690.909 | 3.595% | 11 | 120.022 | 340.862 | 4.980556 | 0.7468385 | 0.008516569 | 1.022175 | 1.100088
|  | 55.116 | 1.102 | 1.217166 | 30.3138 | 30313800 |  | 120 | 300 | 2500 |  |  |  | 276.4602 | 30000 | 74.4 | 40169.33 | 274.3636 | 0.7468385 | 0.8397% | 29.05434 | 13405792.6 | 5.629286e-05 | 0.01380916 | 34 | 20 | 24 | 26 | 24 | 25.63636 | 1.104506 | 1.499165 | 1.345002 | 2050.909 | 1.093735 | 1.345002 | 0.8971676 | 1.092002 | 0.8049097 | 1.229733 | 1.496789 | 1.512243 | 0.006271211 | 0.9145455 | 7690.909 | 3.595% | 11 | 120.022 | 414.2749 | 4.980556 | 0.7468385 | 0.01096366 | 1.315881 | 1.217166
|  | 64.884 | 1.144 | 1.263555 | 35.6862 | 35686200 |  | 120 | 300 | 2500 |  |  |  | 276.4602 | 30000 | 74.4 | 40169.33 | 274.3636 | 0.7468385 | 0.8397% | 29.05434 | 13405792.6 | 6.626943e-05 | 0.01625651 | 34 | 20 | 24 | 26 | 24 | 25.63636 | 1.104506 | 1.499165 | 1.583372 | 2050.909 | 1.093735 | 1.583372 | 1.056169 | 1.334528 | 1.115493 | 1.447674 | 1.829216 | 2.095759 | 0.006271211 | 0.9145455 | 7690.909 | 3.595% | 11 | 120.022 | 487.6952 | 4.980556 | 0.7468385 | 0.01341101 | 1.609616 | 1.263555
|  | 74.651 | 1.398 | 1.5441 | 41.05805 | 41058050 |  | 120 | 300 | 2500 |  |  |  | 276.4602 | 30000 | 74.4 | 40169.33 | 274.3636 | 0.7468385 | 0.8397% | 29.05434 | 13405792.6 | 7.624498e-05 | 0.0187036 | 34 | 20 | 24 | 26 | 24 | 25.63636 | 1.104506 | 1.499165 | 1.821717 | 2050.909 | 1.093735 | 1.821717 | 1.215155 | 1.87632 | 1.476601 | 1.665592 | 2.571841 | 2.774198 | 0.006271211 | 0.9145455 | 7690.909 | 3.595% | 11 | 120.022 | 561.1081 | 4.980556 | 0.7468385 | 0.0158581 | 1.903321 | 1.5441
|  | 85.116 | 1.504 | 1.661177 | 46.8138 | 46813800 |  | 120 | 300 | 2500 |  |  |  | 276.4602 | 30000 | 74.4 | 40169.33 | 274.3636 | 0.7468385 | 0.8397% | 29.05434 | 13405792.6 | 8.693343e-05 | 0.02132558 | 34 | 20 | 24 | 26 | 24 | 25.63636 | 1.104506 | 1.499165 | 2.077096 | 2050.909 | 1.093735 | 2.077096 | 1.385502 | 2.301564 | 1.919615 | 1.899084 | 3.154716 | 3.606522 | 0.006271211 | 0.9145455 | 7690.909 | 3.595% | 11 | 120.022 | 639.7674 | 4.980556 | 0.7468385 | 0.01848008 | 2.218016 | 1.661177
| A70-2 | 18.139 | 0.106 | 0.1191004 | 9.97645 | 9976450 | GFRP | 120 | 300 | 2500 | Ribbed_2 | 4 | 12 | 452.3893 | 30000 | 74.4 | 40169.33 | 271 | 0.7468385 | 1.391% | 36.34998 | 20524082.5 | 1.21009e-05 | 0.002839477 | 34 | 20 | 26 | 26 | 38 | 29 | 1.123588 | 1.402072 | 0.2779135 | 1740 | 1.111221 | 0.2779135 | 0.1982162 | 0.02360762 | 0.03928967 | 0.2500973 | 0.02978668 | 0.06254868 | 0.01038935 | 0.9033333 | 8700 | 5.2% | 12 | 107.2317 | 85.1843 | 4.736111 | 0.7468385 | 0.001703686 | 0.1826891 | 0.1191004 | 132.7 | 15.5 | 8.525
|  | 30 | 0.339 | 0.3808964 | 16.5 | 16500000 |  | 120 | 300 | 2500 |  |  |  | 452.3893 | 30000 | 74.4 | 40169.33 | 271 | 0.7468385 | 1.391% | 36.34998 | 20524082.5 | 2.001362e-05 | 0.004696196 | 34 | 20 | 26 | 26 | 38 | 29 | 1.123588 | 1.402072 | 0.4596397 | 1740 | 1.111221 | 0.4596397 | 0.3278288 | 0.1248688 | 0.1074717 | 0.4136347 | 0.157552 | 0.1710937 | 0.01038935 | 0.9033333 | 8700 | 5.2% | 12 | 107.2317 | 140.8859 | 4.736111 | 0.7468385 | 0.002817718 | 0.3021486 | 0.3808964
|  | 39.767 | 0.508 | 0.5707829 | 21.87185 | 21871850 |  | 120 | 300 | 2500 |  |  |  | 452.3893 | 30000 | 74.4 | 40169.33 | 271 | 0.7468385 | 1.391% | 36.34998 | 20524082.5 | 2.652939e-05 | 0.006225121 | 34 | 20 | 26 | 26 | 38 | 29 | 1.123588 | 1.402072 | 0.6092831 | 1740 | 1.111221 | 0.6092831 | 0.4345589 | 0.2480388 | 0.1888414 | 0.5483004 | 0.3129605 | 0.3006333 | 0.01038935 | 0.9033333 | 8700 | 5.2% | 12 | 107.2317 | 186.7536 | 4.736111 | 0.7468385 | 0.004332755 | 0.4646086 | 0.5707829
|  | 50.233 | 0.805 | 0.9044886 | 27.62815 | 27628150 |  | 120 | 300 | 2500 |  |  |  | 452.3893 | 30000 | 74.4 | 40169.33 | 271 | 0.7468385 | 1.391% | 36.34998 | 20524082.5 | 3.351147e-05 | 0.007863467 | 34 | 20 | 26 | 26 | 38 | 29 | 1.123588 | 1.402072 | 0.7696361 | 1740 | 1.111221 | 0.7696361 | 0.5489275 | 0.4964986 | 0.3013213 | 0.6926038 | 0.6264522 | 0.4797 | 0.01038935 | 0.9033333 | 8700 | 5.2% | 12 | 107.2317 | 235.904 | 4.736111 | 0.7468385 | 0.005971101 | 0.6402913 | 0.9044886
|  | 60 | 0.996 | 1.119094 | 33 | 33000000 |  | 120 | 300 | 2500 |  |  |  | 452.3893 | 30000 | 74.4 | 40169.33 | 271 | 0.7468385 | 1.391% | 36.34998 | 20524082.5 | 4.002724e-05 | 0.009392392 | 34 | 20 | 26 | 26 | 38 | 29 | 1.123588 | 1.402072 | 0.9192794 | 1740 | 1.111221 | 0.9192794 | 0.6556576 | 0.7337424 | 0.4298869 | 0.8272694 | 0.9257922 | 0.6843747 | 0.01038935 | 0.9033333 | 8700 | 5.2% | 12 | 107.2317 | 281.7718 | 4.736111 | 0.7468385 | 0.007500026 | 0.8042405 | 1.119094
|  | 69.767 | 1.102 | 1.238194 | 38.37185 | 38371850 |  | 120 | 300 | 2500 |  |  |  | 452.3893 | 30000 | 74.4 | 40169.33 | 271 | 0.7468385 | 1.391% | 36.34998 | 20524082.5 | 4.654301e-05 | 0.01092132 | 34 | 20 | 26 | 26 | 38 | 29 | 1.123588 | 1.402072 | 1.068923 | 1740 | 1.111221 | 1.068923 | 0.7623877 | 0.9439841 | 0.581235 | 0.9619351 | 1.191063 | 0.9253192 | 0.01038935 | 0.9033333 | 8700 | 5.2% | 12 | 107.2317 | 327.6395 | 4.736111 | 0.7468385 | 0.009028951 | 0.9681897 | 1.238194
|  | 80.233 | 1.25 | 1.404485 | 44.12815 | 44128150 |  | 120 | 300 | 2500 |  |  |  | 452.3893 | 30000 | 74.4 | 40169.33 | 271 | 0.7468385 | 1.391% | 36.34998 | 20524082.5 | 5.352509e-05 | 0.01255966 | 34 | 20 | 26 | 26 | 38 | 29 | 1.123588 | 1.402072 | 1.229276 | 1740 | 1.111221 | 1.229276 | 0.8767562 | 1.231391 | 0.7687015 | 1.106238 | 1.553696 | 1.223764 | 0.01038935 | 0.9033333 | 8700 | 5.2% | 12 | 107.2317 | 376.7899 | 4.736111 | 0.7468385 | 0.0106673 | 1.143872 | 1.404485
|  | 90 | 1.695 | 1.904482 | 49.5 | 49500000 |  | 120 | 300 | 2500 |  |  |  | 452.3893 | 30000 | 74.4 | 40169.33 | 271 | 0.7468385 | 1.391% | 36.34998 | 20524082.5 | 6.004086e-05 | 0.01408859 | 34 | 20 | 26 | 26 | 38 | 29 | 1.123588 | 1.402072 | 1.378919 | 1740 | 1.111221 | 1.378919 | 0.9834864 | 1.873032 | 0.9672454 | 1.240904 | 2.36328 | 1.539843 | 0.01038935 | 0.9033333 | 8700 | 5.2% | 12 | 107.2317 | 422.6576 | 4.736111 | 0.7468385 | 0.01219622 | 1.307822 | 1.904482
|  | 99.767 | 1.801 | 2.023583 | 54.87185 | 54871850 |  | 120 | 300 | 2500 |  |  |  | 452.3893 | 30000 | 74.4 | 40169.33 | 271 | 0.7468385 | 1.391% | 36.34998 | 20524082.5 | 6.655662e-05 | 0.01561751 | 34 | 20 | 26 | 26 | 38 | 29 | 1.123588 | 1.402072 | 1.528563 | 1740 | 1.111221 | 1.528563 | 1.090216 | 2.206143 | 1.188572 | 1.37557 | 2.783579 | 1.892192 | 0.01038935 | 0.9033333 | 8700 | 5.2% | 12 | 107.2317 | 468.5254 | 4.736111 | 0.7468385 | 0.01372515 | 1.471771 | 2.023583
| A70-3 | 23.023 | 0.042 | 0.04798775 | 12.66265 | 12662650 | GFRP | 120 | 300 | 2500 | Ribbed_2 | 6 | 12 | 678.584 | 30000 | 74.4 | 40169.33 | 268 | 0.7468385 | 2.11% | 43.54188 | 28834981.8 | 1.093227e-05 | 0.002453837 | 34 | 20 | 26 | 26 | 38 | 32 | 1.142566 | 0.9319793 | 0.1623405 | 1280 | 0.818244 | 0.1623405 | 0.1741889 | 0.008358934 | 0.03034177 | 0.198401 | 0.00952082 | 0.03936297 | 0.01575848 | 0.8933333 | 9600 | 7.069% | 12 | 96.8601 | 73.6151 | 6.080556 | 0.7468385 | 0.001472302 | 0.1426073 | 0.04798775 | 145.1 | 19.9 | 10.945
|  | 39.767 | 0.254 | 0.2902117 | 21.87185 | 21871850 |  | 120 | 300 | 2500 |  |  |  | 678.584 | 30000 | 74.4 | 40169.33 | 268 | 0.7468385 | 2.11% | 43.54188 | 28834981.8 | 1.888301e-05 | 0.004238445 | 34 | 20 | 26 | 26 | 38 | 32 | 1.142566 | 0.9319793 | 0.2804062 | 1280 | 0.818244 | 0.2804062 | 0.3008717 | 0.08731648 | 0.0905238 | 0.3426927 | 0.09945341 | 0.1174383 | 0.01575848 | 0.8933333 | 9600 | 7.069% | 12 | 96.8601 | 127.1534 | 6.080556 | 0.7468385 | 0.002543067 | 0.2463217 | 0.2902117
|  | 60 | 0.403 | 0.4604539 | 33 | 33000000 |  | 120 | 300 | 2500 |  |  |  | 678.584 | 30000 | 74.4 | 40169.33 | 268 | 0.7468385 | 2.11% | 43.54188 | 28834981.8 | 2.849048e-05 | 0.006394919 | 34 | 20 | 26 | 26 | 38 | 32 | 1.142566 | 0.9319793 | 0.4230738 | 1280 | 0.818244 | 0.4230738 | 0.4539519 | 0.2090239 | 0.2060723 | 0.5170509 | 0.2380781 | 0.2673416 | 0.01575848 | 0.8933333 | 9600 | 7.069% | 12 | 96.8601 | 191.8476 | 6.080556 | 0.7468385 | 0.004583649 | 0.4439727 | 0.4604539
|  | 80.233 | 0.445 | 0.5084417 | 44.12815 | 44128150 |  | 120 | 300 | 2500 |  |  |  | 678.584 | 30000 | 74.4 | 40169.33 | 268 | 0.7468385 | 2.11% | 43.54188 | 28834981.8 | 3.809794e-05 | 0.008551392 | 34 | 20 | 26 | 26 | 38 | 32 | 1.142566 | 0.9319793 | 0.5657413 | 1280 | 0.818244 | 0.5657413 | 0.607032 | 0.3086404 | 0.3684878 | 0.691409 | 0.3515412 | 0.4780465 | 0.01575848 | 0.8933333 | 9600 | 7.069% | 12 | 96.8601 | 256.5417 | 6.080556 | 0.7468385 | 0.006740122 | 0.6528489 | 0.5084417
|  | 99.767 | 0.551 | 0.6295536 | 54.87185 | 54871850 |  | 120 | 300 | 2500 |  |  |  | 678.584 | 30000 | 74.4 | 40169.33 | 268 | 0.7468385 | 2.11% | 43.54188 | 28834981.8 | 4.737349e-05 | 0.01063336 | 34 | 20 | 26 | 26 | 38 | 32 | 1.142566 | 0.9319793 | 0.70348 | 1280 | 0.818244 | 0.70348 | 0.7548236 | 0.4752019 | 0.5697587 | 0.8597436 | 0.5412547 | 0.739159 | 0.01575848 | 0.8933333 | 9600 | 7.069% | 12 | 96.8601 | 319.0009 | 6.080556 | 0.7468385 | 0.008822095 | 0.854509 | 0.6295536
|  | 119.907 | 0.699 | 0.7986533 | 65.94885 | 65948850 |  | 120 | 300 | 2500 |  |  |  | 678.584 | 30000 | 74.4 | 40169.33 | 268 | 0.7468385 | 2.11% | 43.54188 | 28834981.8 | 5.693679e-05 | 0.01277992 | 34 | 20 | 26 | 26 | 38 | 32 | 1.142566 | 0.9319793 | 0.8454918 | 1280 | 0.818244 | 0.8454918 | 0.9072001 | 0.7245384 | 0.823012 | 1.0333 | 0.8252487 | 1.06771 | 0.01575848 | 0.8933333 | 9600 | 7.069% | 12 | 96.8601 | 383.3977 | 6.080556 | 0.7468385 | 0.01096866 | 1.062425 | 0.7986533
[46 empty] | barres corrugades | barres llises
[45 empty] | k1 | 0.8 | 1.6
[31 empty] | Manufactured bars | [14 empty] | Flexió | Tracció
[31 empty] | No diu quin és el cover, hem suposat 20 | [13 empty] | k2 | 0.5 | 1
[45 empty] | k3 | 3.4
[45 empty] | k4 | 0.425
[45 empty] | Càrrega | instantania o curta durada | permanents o repetides
[45 empty] | kt | 0.6 | 0.4
[46 empty] | barres corrugades | barres llises
[45 empty] | beta1 | 1 | 0.5
[45 empty] | Càrrega | curta durada | llarga durada
[45 empty] | beta2 | 1 | 0.5
Note on B4: Adam_2015_Analytical and experimental flexural behavior of concrete beams
Note on AA4: rg lateral = 20 (l'hem suposat)
Note on C12: Cristina Barris: He agafat un punt menys del que tocava per tenir una kb amb més sentit

## El-Nemr_2016
[8 empty] | Dimensions de la biga |  |  | Armadura | [24 empty] | ACI |  |  | ISIS |  |  |  |  | EUROCODI 2 - 2004
| Specimen | Moment (kN·m) | Moment (N·mm) | wexp (mm) | wexp baix (mm) | w (ACI) | Material | b (mm) | h (mm) | L (mm) | Número d'armadures | ø (mm) | Af (mm^2) | Surface configuration | Af*Ef (kN) | Ef (MPa) | Ef taula 1 (no és l'utilitzat) | fc (MPa) | Ec (MPa) | d | n | ρ | x (mm) | Icr (mm^4) | C (mm^-1) | epsilon f | s (mm) | dc (mm) | cover (mm) | beta | k ACI | w (ACI) | A ISIS (mm^2) | k ISIS | w (ISIS Canada) | Ai | wi*Ai | Ai^2 | Ai | wi*Ai | Ai^2 | n·ρ | d/h | Ac,eff | ρ eff | Sr,max | σf | fct,eff | alfa e | epsilon m | w (EC2-04) | w_exp_tensile | Mu | Mcr | Mcr,st | Ms_1 | Ms_2 | Ms_promig |  |  | SUMA(wi*Ai) | SUMA(Ai^2) | k
Group I and N3#10C1 | N2#15G1 | 21.861 | 21861000 | 0.092 | #DIV/0! | #DIV/0! | GFRP-1 | 200 | 400 | 3750 | 2 | 15 | 353.4292 | Sand-coated |  |  | 47600 | 38.9 | 33067.97 | 342.5 | 0 | 0.516% | #DIV/0! | #DIV/0! | #DIV/0! | #DIV/0! | 115 | 57.5 | 57.5 | #DIV/0! | #DIV/0! | #DIV/0! | 11500 | #DIV/0! | #DIV/0! | #DIV/0! | #DIV/0! | #DIV/0! | #DIV/0! | #DIV/0! | #DIV/0! | 0 | 0.85625 | #DIV/0! | #DIV/0! | #DIV/0! | #DIV/0! | 7.5 | 0 | #DIV/0! | #DIV/0! | #DIV/0! | 64.04 | 40 | 60 | 160 | 25.616 | 92.808 | ACI | N2#15G1 | #DIV/0! | #DIV/0! | #DIV/0!
|  | 26.977 | 26977000 | 0.131 | #DIV/0! | #DIV/0! |  | 200 | 400 | 3750 |  | 15 | 353.4292 |  |  |  | 47600 | 38.9 | 33067.97 | 342.5 | 0 | 0.516% | #DIV/0! | #DIV/0! | #DIV/0! | #DIV/0! | 115 | 57.5 | 57.5 | #DIV/0! | #DIV/0! | #DIV/0! | 11500 | #DIV/0! | #DIV/0! | #DIV/0! | #DIV/0! | #DIV/0! | #DIV/0! | #DIV/0! | #DIV/0! | 0 | 0.85625 | #DIV/0! | #DIV/0! | #DIV/0! | #DIV/0! | 7.5 | 0 | #DIV/0! | #DIV/0! | #DIV/0! | [7 empty] | N2#15G3 | 10.08928 | 8.10805 | 1.244353
|  | 32.558 | 32558000 | 0.249 | #DIV/0! | #DIV/0! |  | 200 | 400 | 3750 |  | 15 | 353.4292 |  |  |  | 47600 | 38.9 | 33067.97 | 342.5 | 0 | 0.516% | #DIV/0! | #DIV/0! | #DIV/0! | #DIV/0! | 115 | 57.5 | 57.5 | #DIV/0! | #DIV/0! | #DIV/0! | 11500 | #DIV/0! | #DIV/0! | #DIV/0! | #DIV/0! | #DIV/0! | #DIV/0! | #DIV/0! | #DIV/0! | 0 | 0.85625 | #DIV/0! | #DIV/0! | #DIV/0! | #DIV/0! | 7.5 | 0 | #DIV/0! | #DIV/0! | #DIV/0! | [7 empty] | N3#10C1 | 5.36675 | 4.513235 | 1.189114
|  | 37.209 | 37209000 | 0.301 | #DIV/0! | #DIV/0! |  | 200 | 400 | 3750 |  | 15 | 353.4292 |  |  |  | 47600 | 38.9 | 33067.97 | 342.5 | 0 | 0.516% | #DIV/0! | #DIV/0! | #DIV/0! | #DIV/0! | 115 | 57.5 | 57.5 | #DIV/0! | #DIV/0! | #DIV/0! | 11500 | #DIV/0! | #DIV/0! | #DIV/0! | #DIV/0! | #DIV/0! | #DIV/0! | #DIV/0! | #DIV/0! | 0 | 0.85625 | #DIV/0! | #DIV/0! | #DIV/0! | #DIV/0! | 7.5 | 0 | #DIV/0! | #DIV/0! | #DIV/0! | [7 empty] | N2#22G1 | 10.13782 | 12.58416 | 0.805602
|  | 52.558 | 52558000 | 0.563 | #DIV/0! | #DIV/0! |  | 200 | 400 | 3750 |  | 15 | 353.4292 |  |  |  | 47600 | 38.9 | 33067.97 | 342.5 | 0 | 0.516% | #DIV/0! | #DIV/0! | #DIV/0! | #DIV/0! | 115 | 57.5 | 57.5 | #DIV/0! | #DIV/0! | #DIV/0! | 11500 | #DIV/0! | #DIV/0! | #DIV/0! | #DIV/0! | #DIV/0! | #DIV/0! | #DIV/0! | #DIV/0! | 0 | 0.85625 | #DIV/0! | #DIV/0! | #DIV/0! | #DIV/0! | 7.5 | 0 | #DIV/0! | #DIV/0! | #DIV/0! | [7 empty] | N2#25G1 | 23.09797 | 18.45522 | 1.251568
|  | 60 | 60000000 | 0.661 | #DIV/0! | #DIV/0! |  | 200 | 400 | 3750 |  | 15 | 353.4292 |  |  |  | 47600 | 38.9 | 33067.97 | 342.5 | 0 | 0.516% | #DIV/0! | #DIV/0! | #DIV/0! | #DIV/0! | 115 | 57.5 | 57.5 | #DIV/0! | #DIV/0! | #DIV/0! | 11500 | #DIV/0! | #DIV/0! | #DIV/0! | #DIV/0! | #DIV/0! | #DIV/0! | #DIV/0! | #DIV/0! | 0 | 0.85625 | #DIV/0! | #DIV/0! | #DIV/0! | #DIV/0! | 7.5 | 0 | #DIV/0! | #DIV/0! | #DIV/0! | [7 empty] | N2#25G2 | 8.478932 | 10.25841 | 0.8265344
|  | 61.861 | 61861000 | 0.681 | #DIV/0! | #DIV/0! |  | 200 | 400 | 3750 |  | 15 | 353.4292 |  |  |  | 47600 | 38.9 | 33067.97 | 342.5 | 0 | 0.516% | #DIV/0! | #DIV/0! | #DIV/0! | #DIV/0! | 115 | 57.5 | 57.5 | #DIV/0! | #DIV/0! | #DIV/0! | 11500 | #DIV/0! | #DIV/0! | #DIV/0! | #DIV/0! | #DIV/0! | #DIV/0! | #DIV/0! | #DIV/0! | 0 | 0.85625 | #DIV/0! | #DIV/0! | #DIV/0! | #DIV/0! | 7.5 | 0 | #DIV/0! | #DIV/0! | #DIV/0! | [7 empty] | N2#25G3 | 13.11094 | 9.221612 | 1.421762
|  | 65.116 | 65116000 | 0.687 | #DIV/0! | #DIV/0! |  | 200 | 400 | 3750 |  | 15 | 353.4292 |  |  |  | 47600 | 38.9 | 33067.97 | 342.5 | 0 | 0.516% | #DIV/0! | #DIV/0! | #DIV/0! | #DIV/0! | 115 | 57.5 | 57.5 | #DIV/0! | #DIV/0! | #DIV/0! | 11500 | #DIV/0! | #DIV/0! | #DIV/0! | #DIV/0! | #DIV/0! | #DIV/0! | #DIV/0! | #DIV/0! | 0 | 0.85625 | #DIV/0! | #DIV/0! | #DIV/0! | #DIV/0! | 7.5 | 0 | #DIV/0! | #DIV/0! | #DIV/0! | [7 empty] | N3#20G1 | 7.936813 | 6.341791 | 1.25151
|  | 70.698 | 70698000 | 0.74 | #DIV/0! | #DIV/0! |  | 200 | 400 | 3750 |  | 15 | 353.4292 |  |  |  | 47600 | 38.9 | 33067.97 | 342.5 | 0 | 0.516% | #DIV/0! | #DIV/0! | #DIV/0! | #DIV/0! | 115 | 57.5 | 57.5 | #DIV/0! | #DIV/0! | #DIV/0! | 11500 | #DIV/0! | #DIV/0! | #DIV/0! | #DIV/0! | #DIV/0! | #DIV/0! | #DIV/0! | #DIV/0! | 0 | 0.85625 | #DIV/0! | #DIV/0! | #DIV/0! | #DIV/0! | 7.5 | 0 | #DIV/0! | #DIV/0! | #DIV/0! | [7 empty] | N3#20G2 | 6.162699 | 4.470927 | 1.378394
|  | 76.279 | 76279000 | 0.792 | #DIV/0! | #DIV/0! |  | 200 | 400 | 3750 |  | 15 | 353.4292 |  |  |  | 47600 | 38.9 | 33067.97 | 342.5 | 0 | 0.516% | #DIV/0! | #DIV/0! | #DIV/0! | #DIV/0! | 115 | 57.5 | 57.5 | #DIV/0! | #DIV/0! | #DIV/0! | 11500 | #DIV/0! | #DIV/0! | #DIV/0! | #DIV/0! | #DIV/0! | #DIV/0! | #DIV/0! | #DIV/0! | 0 | 0.85625 | #DIV/0! | #DIV/0! | #DIV/0! | #DIV/0! | 7.5 | 0 | #DIV/0! | #DIV/0! | #DIV/0! | [7 empty] | N3#13C1 | 3.738 | 2.780254 | 1.344482
|  | 81.861 | 81861000 | 0.838 | #DIV/0! | #DIV/0! |  | 200 | 400 | 3750 |  | 15 | 353.4292 |  |  |  | 47600 | 38.9 | 33067.97 | 342.5 | 0 | 0.516% | #DIV/0! | #DIV/0! | #DIV/0! | #DIV/0! | 115 | 57.5 | 57.5 | #DIV/0! | #DIV/0! | #DIV/0! | 11500 | #DIV/0! | #DIV/0! | #DIV/0! | #DIV/0! | #DIV/0! | #DIV/0! | #DIV/0! | #DIV/0! | 0 | 0.85625 | #DIV/0! | #DIV/0! | #DIV/0! | #DIV/0! | 7.5 | 0 | #DIV/0! | #DIV/0! | #DIV/0! | [7 empty] | H2#25G1 | 8.498303 | 9.913177 | 0.8572735
|  | 86.512 | 86512000 | 0.877 | #DIV/0! | #DIV/0! |  | 200 | 400 | 3750 |  | 15 | 353.4292 |  |  |  | 47600 | 38.9 | 33067.97 | 342.5 | 0 | 0.516% | #DIV/0! | #DIV/0! | #DIV/0! | #DIV/0! | 115 | 57.5 | 57.5 | #DIV/0! | #DIV/0! | #DIV/0! | 11500 | #DIV/0! | #DIV/0! | #DIV/0! | #DIV/0! | #DIV/0! | #DIV/0! | #DIV/0! | #DIV/0! | 0 | 0.85625 | #DIV/0! | #DIV/0! | #DIV/0! | #DIV/0! | 7.5 | 0 | #DIV/0! | #DIV/0! | #DIV/0! | [7 empty] | H2#25G2 | 5.020662 | 7.028595 | 0.7143194
|  | 93.023 | 93023000 | 0.943 | #DIV/0! | #DIV/0! |  | 200 | 400 | 3750 |  | 15 | 353.4292 |  |  |  | 47600 | 38.9 | 33067.97 | 342.5 | 0 | 0.516% | #DIV/0! | #DIV/0! | #DIV/0! | #DIV/0! | 115 | 57.5 | 57.5 | #DIV/0! | #DIV/0! | #DIV/0! | 11500 | #DIV/0! | #DIV/0! | #DIV/0! | #DIV/0! | #DIV/0! | #DIV/0! | #DIV/0! | #DIV/0! | 0 | 0.85625 | #DIV/0! | #DIV/0! | #DIV/0! | #DIV/0! | 7.5 | 0 | #DIV/0! | #DIV/0! | #DIV/0! | [7 empty] | H2#25G3 | 20.75924 | 16.32112 | 1.271925
|  | 97.674 | 97674000 | 0.988 | #DIV/0! | #DIV/0! |  | 200 | 400 | 3750 |  | 15 | 353.4292 |  |  |  | 47600 | 38.9 | 33067.97 | 342.5 | 0 | 0.516% | #DIV/0! | #DIV/0! | #DIV/0! | #DIV/0! | 115 | 57.5 | 57.5 | #DIV/0! | #DIV/0! | #DIV/0! | 11500 | #DIV/0! | #DIV/0! | #DIV/0! | #DIV/0! | #DIV/0! | #DIV/0! | #DIV/0! | #DIV/0! | 0 | 0.85625 | #DIV/0! | #DIV/0! | #DIV/0! | #DIV/0! | 7.5 | 0 | #DIV/0! | #DIV/0! | #DIV/0! | [7 empty] | H3#10C1 | 3.216712 | 2.805487 | 1.146579
|  | 103.721 | 103721000 | 1.041 | #DIV/0! | #DIV/0! |  | 200 | 400 | 3750 |  | 15 | 353.4292 |  |  |  | 47600 | 38.9 | 33067.97 | 342.5 | 0 | 0.516% | #DIV/0! | #DIV/0! | #DIV/0! | #DIV/0! | 115 | 57.5 | 57.5 | #DIV/0! | #DIV/0! | #DIV/0! | 11500 | #DIV/0! | #DIV/0! | #DIV/0! | #DIV/0! | #DIV/0! | #DIV/0! | #DIV/0! | #DIV/0! | 0 | 0.85625 | #DIV/0! | #DIV/0! | #DIV/0! | #DIV/0! | 7.5 | 0 | #DIV/0! | #DIV/0! | #DIV/0! | [7 empty] | H3#13C1 | 4.31124 | 4.651192 | 0.9269109
|  | 110.233 | 110233000 | 1.093 | #DIV/0! | #DIV/0! |  | 200 | 400 | 3750 |  | 15 | 353.4292 |  |  |  | 47600 | 38.9 | 33067.97 | 342.5 | 0 | 0.516% | #DIV/0! | #DIV/0! | #DIV/0! | #DIV/0! | 115 | 57.5 | 57.5 | #DIV/0! | #DIV/0! | #DIV/0! | 11500 | #DIV/0! | #DIV/0! | #DIV/0! | #DIV/0! | #DIV/0! | #DIV/0! | #DIV/0! | #DIV/0! | 0 | 0.85625 | #DIV/0! | #DIV/0! | #DIV/0! | #DIV/0! | 7.5 | 0 | #DIV/0! | #DIV/0! | #DIV/0! | [7 empty] | H3#20G2 | 10.52313 | 12.04252 | 0.8738313
|  | 115.814 | 115814000 | 1.133 | #DIV/0! | #DIV/0! |  | 200 | 400 | 3750 |  | 15 | 353.4292 |  |  |  | 47600 | 38.9 | 33067.97 | 342.5 | 0 | 0.516% | #DIV/0! | #DIV/0! | #DIV/0! | #DIV/0! | 115 | 57.5 | 57.5 | #DIV/0! | #DIV/0! | #DIV/0! | 11500 | #DIV/0! | #DIV/0! | #DIV/0! | #DIV/0! | #DIV/0! | #DIV/0! | #DIV/0! | #DIV/0! | 0 | 0.85625 | #DIV/0! | #DIV/0! | #DIV/0! | #DIV/0! | 7.5 | 0 | #DIV/0! | #DIV/0! | #DIV/0! | [6 empty] | ISIS | N2#15G1 | #DIV/0! | #DIV/0! | #DIV/0!
|  | 124.186 | 124186000 | 1.178 | #DIV/0! | #DIV/0! |  | 200 | 400 | 3750 |  | 15 | 353.4292 |  |  |  | 47600 | 38.9 | 33067.97 | 342.5 | 0 | 0.516% | #DIV/0! | #DIV/0! | #DIV/0! | #DIV/0! | 115 | 57.5 | 57.5 | #DIV/0! | #DIV/0! | #DIV/0! | 11500 | #DIV/0! | #DIV/0! | #DIV/0! | #DIV/0! | #DIV/0! | #DIV/0! | #DIV/0! | #DIV/0! | 0 | 0.85625 | #DIV/0! | #DIV/0! | #DIV/0! | #DIV/0! | 7.5 | 0 | #DIV/0! | #DIV/0! | #DIV/0! | [7 empty] | N2#15G3 | 11.89027 | 11.26108 | 1.055873
|  | 140.465 | 140465000 | 1.29 | #DIV/0! | #DIV/0! |  | 200 | 400 | 3750 |  | 15 | 353.4292 |  |  |  | 47600 | 38.9 | 33067.97 | 342.5 | 0 | 0.516% | #DIV/0! | #DIV/0! | #DIV/0! | #DIV/0! | 115 | 57.5 | 57.5 | #DIV/0! | #DIV/0! | #DIV/0! | 11500 | #DIV/0! | #DIV/0! | #DIV/0! | #DIV/0! | #DIV/0! | #DIV/0! | #DIV/0! | #DIV/0! | 0 | 0.85625 | #DIV/0! | #DIV/0! | #DIV/0! | #DIV/0! | 7.5 | 0 | #DIV/0! | #DIV/0! | #DIV/0! | [7 empty] | N3#10C1 | 6.962078 | 7.595267 | 0.9166338
|  | 160 | 160000000 | 1.434 | #DIV/0! | #DIV/0! |  | 200 | 400 | 3750 |  | 15 | 353.4292 |  |  |  | 47600 | 38.9 | 33067.97 | 342.5 | 0 | 0.516% | #DIV/0! | #DIV/0! | #DIV/0! | #DIV/0! | 115 | 57.5 | 57.5 | #DIV/0! | #DIV/0! | #DIV/0! | 11500 | #DIV/0! | #DIV/0! | #DIV/0! | #DIV/0! | #DIV/0! | #DIV/0! | #DIV/0! | #DIV/0! | 0 | 0.85625 | #DIV/0! | #DIV/0! | #DIV/0! | #DIV/0! | 7.5 | 0 | #DIV/0! | #DIV/0! | #DIV/0! | [7 empty] | N2#22G1 | 12.40456 | 18.84072 | 0.658391
|  | 180 | 180000000 | 1.571 | #DIV/0! | #DIV/0! |  | 200 | 400 | 3750 |  | 15 | 353.4292 |  |  |  | 47600 | 38.9 | 33067.97 | 342.5 | 0 | 0.516% | #DIV/0! | #DIV/0! | #DIV/0! | #DIV/0! | 115 | 57.5 | 57.5 | #DIV/0! | #DIV/0! | #DIV/0! | 11500 | #DIV/0! | #DIV/0! | #DIV/0! | #DIV/0! | #DIV/0! | #DIV/0! | #DIV/0! | #DIV/0! | 0 | 0.85625 | #DIV/0! | #DIV/0! | #DIV/0! | #DIV/0! | 7.5 | 0 | #DIV/0! | #DIV/0! | #DIV/0! | [7 empty] | N2#25G1 | 28.66891 | 28.43113 | 1.008363
|  | 188.37 | 188370000 | 1.624 | #DIV/0! | #DIV/0! |  | 200 | 400 | 3750 |  | 15 | 353.4292 |  |  |  | 47600 | 38.9 | 33067.97 | 342.5 | 0 | 0.516% | #DIV/0! | #DIV/0! | #DIV/0! | #DIV/0! | 115 | 57.5 | 57.5 | #DIV/0! | #DIV/0! | #DIV/0! | 11500 | #DIV/0! | #DIV/0! | #DIV/0! | #DIV/0! | #DIV/0! | #DIV/0! | #DIV/0! | #DIV/0! | 0 | 0.85625 | #DIV/0! | #DIV/0! | #DIV/0! | #DIV/0! | 7.5 | 0 | #DIV/0! | #DIV/0! | #DIV/0! | [7 empty] | N2#25G2 | 10.52394 | 15.80356 | 0.6659222
| N2#15G3 | 11.163 | 11163000 | 0.164 | 0.1959102 | 0.3486717 | GFRP-3 | 200 | 400 | 3750 | 2 | 15 | 353.4292 | Ribbed Combar | 23681 | 67003.52 | 59500 | 33.8 | 31702.81 | 342.5 | 2.113489 | 0.516% | 46.98317 | 72147015.5 | 4.880506e-06 | 0.001442272 | 115 | 57.5 | 57.5 | 1.194574 | 1.244353 | 0.3486717 | 11500 | 1.055873 | 0.3486717 | 0.2802032 | 0.05489467 | 0.07851384 | 0.3302211 | 0.06469369 | 0.109046 | 0.01090465 | 0.85625 | 23534.46 | 1.502% | 365.3017 | 96.63729 | 3.8371875 | 2.113489 | 0.000865363 | 0.3161186 | 0.1959102 | 91.31 | 20.465 | 30.6975 | 81.86 | 36.524 | 59.192 |  | N2#25G3 | 16.27313 | 14.20632 | 1.145485
|  | 20.93 | 20930000 | 0.432 | 0.5160561 | 0.6537399 |  | 200 | 400 | 3750 |  | 15 | 353.4292 |  | 23681 | 67003.52 | 59500 | 33.8 | 31702.81 | 342.5 | 2.113489 | 0.516% | 46.98317 | 72147015.5 | 9.150676e-06 | 0.002704179 | 115 | 57.5 | 57.5 | 1.194574 | 1.244353 | 0.6537399 | 11500 | 1.055873 | 0.6537399 | 0.5253653 | 0.271118 | 0.2760087 | 0.6191461 | 0.3195141 | 0.3833419 | 0.01090465 | 0.85625 | 23534.46 | 1.502% | 365.3017 | 181.1895 | 3.8371875 | 2.113489 | 0.001622507 | 0.5927046 | 0.5160561 | [7 empty] | N3#20G1 | 10.35689 | 10.79888 | 0.9590713
|  | 29.302 | 29302000 | 0.681 | 0.8135051 | 0.9152358 |  | 200 | 400 | 3750 |  | 15 | 353.4292 |  | 23681 | 67003.52 | 59500 | 33.8 | 31702.81 | 342.5 | 2.113489 | 0.516% | 46.98317 | 72147015.5 | 1.281095e-05 | 0.00378585 | 115 | 57.5 | 57.5 | 1.194574 | 1.244353 | 0.9152358 | 11500 | 1.055873 | 0.9152358 | 0.7355115 | 0.5983424 | 0.5409771 | 0.8668046 | 0.70515 | 0.7513502 | 0.01090465 | 0.85625 | 23534.46 | 1.502% | 365.3017 | 253.6653 | 3.8371875 | 2.113489 | 0.00227151 | 0.8297864 | 0.8135051 | [7 empty] | N3#20G2 | 8.04182 | 7.613149 | 1.056307
|  | 35.349 | 35349000 | 0.858 | 1.024945 | 1.104111 |  | 200 | 400 | 3750 |  | 15 | 353.4292 |  | 23681 | 67003.52 | 59500 | 33.8 | 31702.81 | 342.5 | 2.113489 | 0.516% | 46.98317 | 72147015.5 | 1.545472e-05 | 0.004567129 | 115 | 57.5 | 57.5 | 1.194574 | 1.244353 | 1.104111 | 11500 | 1.055873 | 1.104111 | 0.8872976 | 0.9094311 | 0.7872971 | 1.045685 | 1.07177 | 1.093458 | 0.01090465 | 0.85625 | 23534.46 | 1.502% | 365.3017 | 306.0137 | 3.8371875 | 2.113489 | 0.002740278 | 1.001028 | 1.024945 | [7 empty] | N3#13C1 | 4.861463 | 4.702619 | 1.033778
|  | 41.861 | 41861000 | 1.061 | 1.267443 | 1.307511 |  | 200 | 400 | 3750 |  | 15 | 353.4292 |  | 23681 | 67003.52 | 59500 | 33.8 | 31702.81 | 342.5 | 2.113489 | 0.516% | 46.98317 | 72147015.5 | 1.830179e-05 | 0.005408487 | 115 | 57.5 | 57.5 | 1.194574 | 1.244353 | 1.307511 | 11500 | 1.055873 | 1.307511 | 1.050756 | 1.331773 | 1.104088 | 1.238322 | 1.569503 | 1.533441 | 0.01090465 | 0.85625 | 23534.46 | 1.502% | 365.3017 | 362.3877 | 3.8371875 | 2.113489 | 0.003245092 | 1.185438 | 1.267443 | [7 empty] | H2#25G1 | 10.54799 | 15.27171 | 0.6906881
|  | 48.372 | 48372000 | 1.257 | 1.50158 | 1.510879 |  | 200 | 400 | 3750 |  | 15 | 353.4292 |  | 23681 | 67003.52 | 59500 | 33.8 | 31702.81 | 342.5 | 2.113489 | 0.516% | 46.98317 | 72147015.5 | 2.114842e-05 | 0.006249715 | 115 | 57.5 | 57.5 | 1.194574 | 1.244353 | 1.510879 | 11500 | 1.055873 | 1.510879 | 1.214189 | 1.823202 | 1.474255 | 1.430929 | 2.148654 | 2.047557 | 0.01090465 | 0.85625 | 23534.46 | 1.502% | 365.3017 | 418.7529 | 3.8371875 | 2.113489 | 0.003889028 | 1.420668 | 1.50158 | [7 empty] | H2#25G2 | 6.231583 | 10.82788 | 0.5755129
|  | 54.884 | 54884000 | 1.473 | 1.759608 | 1.714279 |  | 200 | 400 | 3750 |  | 15 | 353.4292 |  | 23681 | 67003.52 | 59500 | 33.8 | 31702.81 | 342.5 | 2.113489 | 0.516% | 46.98317 | 72147015.5 | 2.399549e-05 | 0.007091072 | 115 | 57.5 | 57.5 | 1.194574 | 1.244353 | 1.714279 | 11500 | 1.055873 | 1.714279 | 1.377647 | 2.424119 | 1.897911 | 1.623565 | 2.856838 | 2.635963 | 0.01090465 | 0.85625 | 23534.46 | 1.502% | 365.3017 | 475.1268 | 3.8371875 | 2.113489 | 0.004730385 | 1.728018 | 1.759608 | [7 empty] | H2#25G3 | 25.76612 | 25.14345 | 1.024764
|  | 60.465 | 60465000 | 1.656 | 1.978215 | 1.888599 |  | 200 | 400 | 3750 |  | 15 | 353.4292 |  | 23681 | 67003.52 | 59500 | 33.8 | 31702.81 | 342.5 | 2.113489 | 0.516% | 46.98317 | 72147015.5 | 2.643553e-05 | 0.007812144 | 115 | 57.5 | 57.5 | 1.194574 | 1.244353 | 1.888599 | 11500 | 1.055873 | 1.888599 | 1.517736 | 3.002408 | 2.303523 | 1.788661 | 3.538356 | 3.199307 | 0.01090465 | 0.85625 | 23534.46 | 1.502% | 365.3017 | 523.4412 | 3.8371875 | 2.113489 | 0.005451457 | 1.991426 | 1.978215 | [7 empty] | H3#10C1 | 4.172917 | 4.72132 | 0.8838454
|  | 70.698 | 70698000 | 1.957 | 2.337782 | 2.208223 |  | 200 | 400 | 3750 |  | 15 | 353.4292 |  | 23681 | 67003.52 | 59500 | 33.8 | 31702.81 | 342.5 | 2.113489 | 0.516% | 46.98317 | 72147015.5 | 3.090944e-05 | 0.009134258 | 115 | 57.5 | 57.5 | 1.194574 | 1.244353 | 2.208223 | 11500 | 1.055873 | 2.208223 | 1.774595 | 4.148617 | 3.149188 | 2.091371 | 4.889169 | 4.373832 | 0.01090465 | 0.85625 | 23534.46 | 1.502% | 365.3017 | 612.0275 | 3.8371875 | 2.113489 | 0.006773571 | 2.474397 | 2.337782 | [7 empty] | H3#13C1 | 5.606992 | 7.86719 | 0.7127058
|  | 84.186 | 84186000 | 2.344 | 2.800082 | 2.629515 |  | 200 | 400 | 3750 |  | 15 | 353.4292 |  | 23681 | 67003.52 | 59500 | 33.8 | 31702.81 | 342.5 | 2.113489 | 0.516% | 46.98317 | 72147015.5 | 3.680644e-05 | 0.01087692 | 115 | 57.5 | 57.5 | 1.194574 | 1.244353 | 2.629515 | 11500 | 1.055873 | 2.629515 | 2.113158 | 5.917018 | 4.465439 | 2.49037 | 6.97324 | 6.201941 | 0.01090465 | 0.85625 | 23534.46 | 1.502% | 365.3017 | 728.7921 | 3.8371875 | 2.113489 | 0.008516236 | 3.110995 | 2.800082 | [7 empty] | H3#20G2 | 13.73183 | 20.50615 | 0.6696444
|  | 91.628 | 91628000 | 2.678 | 3.19907 | 2.861963 |  | 200 | 400 | 3750 |  | 15 | 353.4292 |  | 23681 | 67003.52 | 59500 | 33.8 | 31702.81 | 342.5 | 2.113489 | 0.516% | 46.98317 | 72147015.5 | 4.006011e-05 | 0.01183844 | 115 | 57.5 | 57.5 | 1.194574 | 1.244353 | 2.861963 | 11500 | 1.055873 | 2.861963 | 2.299961 | 7.357735 | 5.289819 | 2.710517 | 8.671134 | 7.346902 | 0.01090465 | 0.85625 | 23534.46 | 1.502% | 365.3017 | 793.217 | 3.8371875 | 2.113489 | 0.00947775 | 3.462238 | 3.19907
| N3#10C1 | 14.419 | 14419000 | 0.111 | 0.1318091 | 0.2485611 | CFRP-1 | 200 | 400 | 3750 | 3 | 10 | 235.6194 | Sand-coated | 31311 | 132888 | 147000 | 44.7 | 34475.85 | 345 | 3.854525 | 0.3415% | 51.61872 | 87340382.2 | 4.788562e-06 | 0.001404874 | 60 | 55 | 55 | 1.187469 | 1.189114 | 0.2485611 | 7333.333 | 0.9166338 | 0.2485611 | 0.2090305 | 0.02755213 | 0.04369377 | 0.2711673 | 0.03574232 | 0.0735317 | 0.01316233 | 0.8625 | 23225.42 | 1.014% | 354.572 | 186.691 | 5.4069375 | 3.854525 | 0.0008429247 | 0.2988775 | 0.1318091 | 107.39 | 28.837 | 43.2555 | 115.348 | 42.956 | 79.152
|  | 19.535 | 19535000 | 0.262 | 0.311117 | 0.336753 |  | 200 | 400 | 3750 |  | 10 | 235.6194 |  | 31311 | 132888 | 147000 | 44.7 | 34475.85 | 345 | 3.854525 | 0.3415% | 51.61872 | 87340382.2 | 6.48759e-06 | 0.001903337 | 60 | 55 | 55 | 1.187469 | 1.189114 | 0.336753 | 7333.333 | 0.9166338 | 0.336753 | 0.2831966 | 0.08810727 | 0.08020031 | 0.3673801 | 0.1142982 | 0.1349681 | 0.01316233 | 0.8625 | 23225.42 | 1.014% | 354.572 | 252.9307 | 5.4069375 | 3.854525 | 0.001142002 | 0.4049221 | 0.311117
|  | 25.581 | 25581000 | 0.426 | 0.5058619 | 0.4409766 |  | 200 | 400 | 3750 |  | 10 | 235.6194 |  | 31311 | 132888 | 147000 | 44.7 | 34475.85 | 345 | 3.854525 | 0.3415% | 51.61872 | 87340382.2 | 8.495472e-06 | 0.002492412 | 60 | 55 | 55 | 1.187469 | 1.189114 | 0.4409766 | 7333.333 | 0.9166338 | 0.4409766 | 0.3708447 | 0.1875962 | 0.1375258 | 0.4810826 | 0.2433614 | 0.2314405 | 0.01316233 | 0.8625 | 23225.42 | 1.014% | 354.572 | 331.2117 | 5.4069375 | 3.854525 | 0.001495447 | 0.5302437 | 0.5058619
|  | 30.233 | 30233000 | 0.53 | 0.6293588 | 0.5211699 |  | 200 | 400 | 3750 |  | 10 | 235.6194 |  | 31311 | 132888 | 147000 | 44.7 | 34475.85 | 345 | 3.854525 | 0.3415% | 51.61872 | 87340382.2 | 1.00404e-05 | 0.002945667 | 60 | 55 | 55 | 1.187469 | 1.189114 | 0.5211699 | 7333.333 | 0.9166338 | 0.5211699 | 0.4382842 | 0.275838 | 0.1920931 | 0.5685693 | 0.3578341 | 0.3232711 | 0.01316233 | 0.8625 | 23225.42 | 1.014% | 354.572 | 391.4438 | 5.4069375 | 3.854525 | 0.0017674 | 0.6266705 | 0.6293588
|  | 35.814 | 35814000 | 0.628 | 0.7457308 | 0.6173776 |  | 200 | 400 | 3750 |  | 10 | 235.6194 |  | 31311 | 132888 | 147000 | 44.7 | 34475.85 | 345 | 3.854525 | 0.3415% | 51.61872 | 87340382.2 | 1.189386e-05 | 0.003489436 | 60 | 55 | 55 | 1.187469 | 1.189114 | 0.6173776 | 7333.333 | 0.9166338 | 0.6173776 | 0.5191913 | 0.387177 | 0.2695597 | 0.673527 | 0.5022698 | 0.4536386 | 0.01316233 | 0.8625 | 23225.42 | 1.014% | 354.572 | 463.7042 | 5.4069375 | 3.854525 | 0.002093661 | 0.7423536 | 0.7457308
|  | 41.861 | 41861000 | 0.7 | 0.8312285 | 0.7216185 |  | 200 | 400 | 3750 |  | 10 | 235.6194 |  | 31311 | 132888 | 147000 | 44.7 | 34475.85 | 345 | 3.854525 | 0.3415% | 51.61872 | 87340382.2 | 1.390207e-05 | 0.004078608 | 60 | 55 | 55 | 1.187469 | 1.189114 | 0.7216185 | 7333.333 | 0.9166338 | 0.7216185 | 0.606854 | 0.5044344 | 0.3682718 | 0.7872484 | 0.6543833 | 0.61976 | 0.01316233 | 0.8625 | 23225.42 | 1.014% | 354.572 | 541.9981 | 5.4069375 | 3.854525 | 0.002447165 | 0.867696 | 0.8312285
|  | 48.372 | 48372000 | 0.773 | 0.9179138 | 0.833858 |  | 200 | 400 | 3750 |  | 10 | 235.6194 |  | 31311 | 132888 | 147000 | 44.7 | 34475.85 | 345 | 3.854525 | 0.3415% | 51.61872 | 87340382.2 | 1.606438e-05 | 0.004712989 | 60 | 55 | 55 | 1.187469 | 1.189114 | 0.833858 | 7333.333 | 0.9166338 | 0.833858 | 0.7012432 | 0.6436808 | 0.491742 | 0.9096959 | 0.8350224 | 0.8275466 | 0.01316233 | 0.8625 | 23225.42 | 1.014% | 354.572 | 626.2997 | 5.4069375 | 3.854525 | 0.002827793 | 1.002656 | 0.9179138
|  | 54.884 | 54884000 | 0.831 | 0.986787 | 0.9461147 |  | 200 | 400 | 3750 |  | 10 | 235.6194 |  | 31311 | 132888 | 147000 | 44.7 | 34475.85 | 345 | 3.854525 | 0.3415% | 51.61872 | 87340382.2 | 1.822702e-05 | 0.005347467 | 60 | 55 | 55 | 1.187469 | 1.189114 | 0.9461147 | 7333.333 | 0.9166338 | 0.9461147 | 0.7956469 | 0.785134 | 0.633054 | 1.032162 | 1.018524 | 1.065359 | 0.01316233 | 0.8625 | 23225.42 | 1.014% | 354.572 | 710.6143 | 5.4069375 | 3.854525 | 0.00320848 | 1.137637 | 0.986787
|  | 62.326 | 62326000 | 0.903 | 1.072285 | 1.074403 |  | 200 | 400 | 3750 |  | 10 | 235.6194 |  | 31311 | 132888 | 147000 | 44.7 | 34475.85 | 345 | 3.854525 | 0.3415% | 51.61872 | 87340382.2 | 2.069852e-05 | 0.006072557 | 60 | 55 | 55 | 1.187469 | 1.189114 | 1.074403 | 7333.333 | 0.9166338 | 1.074403 | 0.9035327 | 0.9688444 | 0.8163713 | 1.172118 | 1.256845 | 1.373861 | 0.01316233 | 0.8625 | 23225.42 | 1.014% | 354.572 | 806.9701 | 5.4069375 | 3.854525 | 0.003643534 | 1.291895 | 1.072285
|  | 68.837 | 68837000 | 0.962 | 1.142346 | 1.186643 |  | 200 | 400 | 3750 |  | 10 | 235.6194 |  | 31311 | 132888 | 147000 | 44.7 | 34475.85 | 345 | 3.854525 | 0.3415% | 51.61872 | 87340382.2 | 2.286083e-05 | 0.006706938 | 60 | 55 | 55 | 1.187469 | 1.189114 | 1.186643 | 7333.333 | 0.9166338 | 1.186643 | 0.9979219 | 1.139972 | 0.9958481 | 1.294566 | 1.478841 | 1.6759 | 0.01316233 | 0.8625 | 23225.42 | 1.014% | 354.572 | 891.2717 | 5.4069375 | 3.854525 | 0.004206431 | 1.491482 | 1.142346
|  | 75.814 | 75814000 | 1.015 | 1.205281 | 1.306915 |  | 200 | 400 | 3750 |  | 10 | 235.6194 |  | 31311 | 132888 | 147000 | 44.7 | 34475.85 | 345 | 3.854525 | 0.3415% | 51.61872 | 87340382.2 | 2.517789e-05 | 0.007386723 | 60 | 55 | 55 | 1.187469 | 1.189114 | 1.306915 | 7333.333 | 0.9166338 | 1.306915 | 1.099067 | 1.324685 | 1.207947 | 1.425777 | 1.718462 | 2.03284 | 0.01316233 | 0.8625 | 23225.42 | 1.014% | 354.572 | 981.6069 | 5.4069375 | 3.854525 | 0.004886215 | 1.732515 | 1.205281
|  | 84.651 | 84651000 | 1.074 | 1.275342 | 1.459251 |  | 200 | 400 | 3750 |  | 10 | 235.6194 |  | 31311 | 132888 | 147000 | 44.7 | 34475.85 | 345 | 3.854525 | 0.3415% | 51.61872 | 87340382.2 | 2.811267e-05 | 0.008247731 | 60 | 55 | 55 | 1.187469 | 1.189114 | 1.459251 | 7333.333 | 0.9166338 | 1.459251 | 1.227176 | 1.565069 | 1.50596 | 1.591968 | 2.030303 | 2.534361 | 0.01316233 | 0.8625 | 23225.42 | 1.014% | 354.572 | 1096.025 | 5.4069375 | 3.854525 | 0.005747223 | 2.037804 | 1.275342
|  | 95.349 | 95349000 | 1.139 | 1.352528 | 1.643668 |  | 200 | 400 | 3750 |  | 10 | 235.6194 |  | 31311 | 132888 | 147000 | 44.7 | 34475.85 | 345 | 3.854525 | 0.3415% | 51.61872 | 87340382.2 | 3.166548e-05 | 0.00929006 | 60 | 55 | 55 | 1.187469 | 1.189114 | 1.643668 | 7333.333 | 0.9166338 | 1.643668 | 1.382263 | 1.869549 | 1.910652 | 1.793157 | 2.425294 | 3.215412 | 0.01316233 | 0.8625 | 23225.42 | 1.014% | 354.572 | 1234.538 | 5.4069375 | 3.854525 | 0.006789553 | 2.407385 | 1.352528
|  | 106.977 | 106977000 | 1.211 | 1.438025 | 1.844117 |  | 200 | 400 | 3750 |  | 10 | 235.6194 |  | 31311 | 132888 | 147000 | 44.7 | 34475.85 | 345 | 3.854525 | 0.3415% | 51.61872 | 87340382.2 | 3.552715e-05 | 0.010423 | 60 | 55 | 55 | 1.187469 | 1.189114 | 1.844117 | 7333.333 | 0.9166338 | 1.844117 | 1.550833 | 2.230137 | 2.405083 | 2.011836 | 2.893071 | 4.047484 | 0.01316233 | 0.8625 | 23225.42 | 1.014% | 354.572 | 1385.092 | 5.4069375 | 3.854525 | 0.007922494 | 2.809094 | 1.438025
|  | 117.209 | 117209000 | 1.264 | 1.500961 | 2.020501 |  | 200 | 400 | 3750 |  | 10 | 235.6194 |  | 31311 | 132888 | 147000 | 44.7 | 34475.85 | 345 | 3.854525 | 0.3415% | 51.61872 | 87340382.2 | 3.892521e-05 | 0.01141993 | 60 | 55 | 55 | 1.187469 | 1.189114 | 2.020501 | 7333.333 | 0.9166338 | 2.020501 | 1.699165 | 2.550381 | 2.887162 | 2.204262 | 3.308511 | 4.858769 | 0.01316233 | 0.8625 | 23225.42 | 1.014% | 354.572 | 1517.571 | 5.4069375 | 3.854525 | 0.00891942 | 3.162576 | 1.500961
Groups II and III and N3#13C1 | N2#22G1 | 12.587 | 12587000 | 0.111 | 0.1348441 | 0.1774989 | GFRP-1 | 200 | 400 | 3750 | 2 | 22 | 760.2654 | Sand-coated | 35264 | 46383.8 | 46400 | 38.9 | 33067.97 | 339 | 1.402681 | 1.121% | 55.02985 | 97103981.8 | 3.919924e-06 | 0.001113141 | 108 | 61 | 61 | 1.214811 | 0.805602 | 0.1774989 | 12200 | 0.658391 | 0.1774989 | 0.2203307 | 0.02971029 | 0.04854563 | 0.2695949 | 0.03635327 | 0.07268142 | 0.01572875 | 0.8475 | 22998.01 | 3.306% | 320.5349 | 51.63173 | 5.8565625 | 1.402681 | 0.0006678848 | 0.2140804 | 0.1348441 | 132.26 | 31.235 | 46.8525 | 124.94 | 52.904 | 88.922
|  | 20.047 | 20047000 | 0.189 | 0.2295993 | 0.282698 |  | 200 | 400 | 3750 |  | 22 | 760.2654 |  | 35264 | 46383.8 | 46400 | 38.9 | 33067.97 | 339 | 1.402681 | 1.121% | 55.02985 | 97103981.8 | 6.243165e-06 | 0.001772872 | 108 | 61 | 61 | 1.214811 | 0.805602 | 0.282698 | 12200 | 0.658391 | 0.282698 | 0.3509152 | 0.0805699 | 0.1231415 | 0.4293771 | 0.0985847 | 0.1843647 | 0.01572875 | 0.8475 | 22998.01 | 3.306% | 320.5349 | 82.23256 | 5.8565625 | 1.402681 | 0.001063723 | 0.3409605 | 0.2295993
|  | 31.235 | 31235000 | 0.334 | 0.405747 | 0.4404685 |  | 200 | 400 | 3750 |  | 22 | 760.2654 |  | 35264 | 46383.8 | 46400 | 38.9 | 33067.97 | 339 | 1.402681 | 1.121% | 55.02985 | 97103981.8 | 9.727403e-06 | 0.002762292 | 108 | 61 | 61 | 1.214811 | 0.805602 | 0.4404685 | 12200 | 0.658391 | 0.4404685 | 0.546757 | 0.221845 | 0.2989432 | 0.6690075 | 0.2714478 | 0.4475711 | 0.01572875 | 0.8475 | 22998.01 | 3.306% | 320.5349 | 128.1256 | 5.8565625 | 1.402681 | 0.001657375 | 0.5312466 | 0.405747
|  | 40.093 | 40093000 | 0.445 | 0.540591 | 0.5653819 |  | 200 | 400 | 3750 |  | 22 | 760.2654 |  | 35264 | 46383.8 | 46400 | 38.9 | 33067.97 | 339 | 1.402681 | 1.121% | 55.02985 | 97103981.8 | 1.248602e-05 | 0.003545656 | 108 | 61 | 61 | 1.214811 | 0.805602 | 0.5653819 | 12200 | 0.658391 | 0.5653819 | 0.7018129 | 0.3793938 | 0.4925414 | 0.8587328 | 0.4642232 | 0.737422 | 0.01572875 | 0.8475 | 22998.01 | 3.306% | 320.5349 | 164.461 | 5.8565625 | 1.402681 | 0.002127394 | 0.681904 | 0.540591
|  | 46.154 | 46154000 | 0.524 | 0.6365611 | 0.6508527 |  | 200 | 400 | 3750 |  | 22 | 760.2654 |  | 35264 | 46383.8 | 46400 | 38.9 | 33067.97 | 339 | 1.402681 | 1.121% | 55.02985 | 97103981.8 | 1.437357e-05 | 0.004081666 | 108 | 61 | 61 | 1.214811 | 0.805602 | 0.6508527 | 12200 | 0.658391 | 0.6508527 | 0.8079085 | 0.5142831 | 0.6527161 | 0.9885504 | 0.6292728 | 0.977232 | 0.01572875 | 0.8475 | 22998.01 | 3.306% | 320.5349 | 189.3232 | 5.8565625 | 1.402681 | 0.002448999 | 0.7849898 | 0.6365611
|  | 49.883 | 49883000 | 0.57 | 0.6924424 | 0.7034381 |  | 200 | 400 | 3750 |  | 22 | 760.2654 |  | 35264 | 46383.8 | 46400 | 38.9 | 33067.97 | 339 | 1.402681 | 1.121% | 55.02985 | 97103981.8 | 1.553488e-05 | 0.004411443 | 108 | 61 | 61 | 1.214811 | 0.805602 | 0.7034381 | 12200 | 0.658391 | 0.7034381 | 0.8731832 | 0.6046291 | 0.7624489 | 1.06842 | 0.7398194 | 1.141522 | 0.01572875 | 0.8475 | 22998.01 | 3.306% | 320.5349 | 204.6195 | 5.8565625 | 1.402681 | 0.002646866 | 0.8484128 | 0.6924424
|  | 54.546 | 54546000 | 0.628 | 0.7629015 | 0.7691947 |  | 200 | 400 | 3750 |  | 22 | 760.2654 |  | 35264 | 46383.8 | 46400 | 38.9 | 33067.97 | 339 | 1.402681 | 1.121% | 55.02985 | 97103981.8 | 1.698706e-05 | 0.004823819 | 108 | 61 | 61 | 1.214811 | 0.805602 | 0.7691947 | 12200 | 0.658391 | 0.7691947 | 0.9548073 | 0.7284239 | 0.911657 | 1.168295 | 0.8912938 | 1.364912 | 0.01572875 | 0.8475 | 22998.01 | 3.306% | 320.5349 | 223.7471 | 5.8565625 | 1.402681 | 0.002894291 | 0.9277214 | 0.7629015
|  | 60.606 | 60606000 | 0.7 | 0.8503679 | 0.8546513 |  | 200 | 400 | 3750 |  | 22 | 760.2654 |  | 35264 | 46383.8 | 46400 | 38.9 | 33067.97 | 339 | 1.402681 | 1.121% | 55.02985 | 97103981.8 | 1.887431e-05 | 0.00535974 | 108 | 61 | 61 | 1.214811 | 0.805602 | 0.8546513 | 12200 | 0.658391 | 0.8546513 | 1.060885 | 0.9021428 | 1.125478 | 1.298091 | 1.103855 | 1.68504 | 0.01572875 | 0.8475 | 22998.01 | 3.306% | 320.5349 | 248.6051 | 5.8565625 | 1.402681 | 0.003215844 | 1.03079 | 0.8503679
|  | 66.201 | 66201000 | 0.773 | 0.9390491 | 0.9335507 |  | 200 | 400 | 3750 |  | 22 | 760.2654 |  | 35264 | 46383.8 | 46400 | 38.9 | 33067.97 | 339 | 1.402681 | 1.121% | 55.02985 | 97103981.8 | 2.061674e-05 | 0.005854538 | 108 | 61 | 61 | 1.214811 | 0.805602 | 0.9335507 | 12200 | 0.658391 | 0.9335507 | 1.158824 | 1.088192 | 1.342872 | 1.417928 | 1.331504 | 2.010518 | 0.01572875 | 0.8475 | 22998.01 | 3.306% | 320.5349 | 271.5557 | 5.8565625 | 1.402681 | 0.003512723 | 1.12595 | 0.9390491
|  | 70.863 | 70863000 | 0.825 | 1.002219 | 0.9992931 |  | 200 | 400 | 3750 |  | 22 | 760.2654 |  | 35264 | 46383.8 | 46400 | 38.9 | 33067.97 | 339 | 1.402681 | 1.121% | 55.02985 | 97103981.8 | 2.206861e-05 | 0.006266826 | 108 | 61 | 61 | 1.214811 | 0.805602 | 0.9992931 | 12200 | 0.658391 | 0.9992931 | 1.24043 | 1.243183 | 1.538667 | 1.517781 | 1.521149 | 2.303658 | 0.01572875 | 0.8475 | 22998.01 | 3.306% | 320.5349 | 290.6792 | 5.8565625 | 1.402681 | 0.003868888 | 1.240114 | 1.002219
|  | 75.525 | 75525000 | 0.877 | 1.06539 | 1.065036 |  | 200 | 400 | 3750 |  | 22 | 760.2654 |  | 35264 | 46383.8 | 46400 | 38.9 | 33067.97 | 339 | 1.402681 | 1.121% | 55.02985 | 97103981.8 | 2.352048e-05 | 0.006679113 | 108 | 61 | 61 | 1.214811 | 0.805602 | 1.065036 | 12200 | 0.658391 | 1.065036 | 1.322037 | 1.408484 | 1.747781 | 1.617634 | 1.72341 | 2.616739 | 0.01572875 | 0.8475 | 22998.01 | 3.306% | 320.5349 | 309.8027 | 5.8565625 | 1.402681 | 0.004281176 | 1.372266 | 1.06539
|  | 80.187 | 80187000 | 0.93 | 1.129775 | 1.130778 |  | 200 | 400 | 3750 |  | 22 | 760.2654 |  | 35264 | 46383.8 | 46400 | 38.9 | 33067.97 | 339 | 1.402681 | 1.121% | 55.02985 | 97103981.8 | 2.497235e-05 | 0.007091401 | 108 | 61 | 61 | 1.214811 | 0.805602 | 1.130778 | 12200 | 0.658391 | 1.130778 | 1.403643 | 1.585801 | 1.970215 | 1.717487 | 1.940373 | 2.949761 | 0.01572875 | 0.8475 | 22998.01 | 3.306% | 320.5349 | 328.9261 | 5.8565625 | 1.402681 | 0.004693464 | 1.504419 | 1.129775
|  | 90.909 | 90909000 | 1.067 | 1.296204 | 1.281977 |  | 200 | 400 | 3750 |  | 22 | 760.2654 |  | 35264 | 46383.8 | 46400 | 38.9 | 33067.97 | 339 | 1.402681 | 1.121% | 55.02985 | 97103981.8 | 2.831146e-05 | 0.00803961 | 108 | 61 | 61 | 1.214811 | 0.805602 | 1.281977 | 12200 | 0.658391 | 1.281977 | 1.591328 | 2.062685 | 2.532325 | 1.947136 | 2.523885 | 3.79134 | 0.01572875 | 0.8475 | 22998.01 | 3.306% | 320.5349 | 372.9077 | 5.8565625 | 1.402681 | 0.005641672 | 1.808353 | 1.296204
|  | 100.233 | 100233000 | 1.185 | 1.439551 | 1.413462 |  | 200 | 400 | 3750 |  | 22 | 760.2654 |  | 35264 | 46383.8 | 46400 | 38.9 | 33067.97 | 339 | 1.402681 | 1.121% | 55.02985 | 97103981.8 | 3.12152e-05 | 0.008864185 | 108 | 61 | 61 | 1.214811 | 0.805602 | 1.413462 | 12200 | 0.658391 | 1.413462 | 1.754541 | 2.525752 | 3.078414 | 2.146843 | 3.09049 | 4.608933 | 0.01572875 | 0.8475 | 22998.01 | 3.306% | 320.5349 | 411.1546 | 5.8565625 | 1.402681 | 0.006466248 | 2.072658 | 1.439551
|  | 102.564 | 102564000 | 1.211 | 1.471136 | 1.446333 |  | 200 | 400 | 3750 |  | 22 | 760.2654 |  | 35264 | 46383.8 | 46400 | 38.9 | 33067.97 | 339 | 1.402681 | 1.121% | 55.02985 | 97103981.8 | 3.194114e-05 | 0.009070329 | 108 | 61 | 61 | 1.214811 | 0.805602 | 1.446333 | 12200 | 0.658391 | 1.446333 | 1.795344 | 2.641197 | 3.223261 | 2.196769 | 3.231747 | 4.825795 | 0.01572875 | 0.8475 | 22998.01 | 3.306% | 320.5349 | 420.7163 | 5.8565625 | 1.402681 | 0.006672392 | 2.138734 | 1.471136
| N2#25G1 | 10.723 | 10723000 | 0.111 | 0.1364399 | 0.1570999 | GFRP-1 | 200 | 400 | 3750 | 2 | 25 | 981.7477 | Sand-coated | 54264 | 55272.86 | 53200 | 48.1 | 35242.46 | 337.5 | 1.56836 | 1.454% | 64.79871 | 132642592.0 | 2.293861e-06 | 0.0006255388 | 105 | 62.5 | 62.5 | 1.229189 | 1.251568 | 0.1570999 | 12500 | 1.008363 | 0.1570999 | 0.1255224 | 0.01712627 | 0.01575588 | 0.1557969 | 0.02125692 | 0.02427267 | 0.02281087 | 0.84375 | 22346.75 | 4.393% | 309.2394 | 34.57532 | 9.8775 | 1.56836 | 0.0003753233 | 0.1160648 | 0.1364399 | 171.43 | 52.68 | 79.02 | 210.72 | 68.572 | 139.646
|  | 20.047 | 20047000 | 0.236 | 0.2900885 | 0.2937034 |  | 200 | 400 | 3750 |  | 25 | 981.7477 |  | 54264 | 55272.86 | 53200 | 48.1 | 35242.46 | 337.5 | 1.56836 | 1.454% | 64.79871 | 132642592.0 | 4.288448e-06 | 0.001169465 | 105 | 62.5 | 62.5 | 1.229189 | 1.251568 | 0.2937034 | 12500 | 1.008363 | 0.2937034 | 0.2346683 | 0.06807458 | 0.05506922 | 0.2912674 | 0.08449332 | 0.0848367 | 0.02281087 | 0.84375 | 22346.75 | 4.393% | 309.2394 | 64.63969 | 9.8775 | 1.56836 | 0.0007016792 | 0.2169869 | 0.2900885
|  | 30.769 | 30769000 | 0.386 | 0.4744668 | 0.4507886 |  | 200 | 400 | 3750 |  | 25 | 981.7477 |  | 54264 | 55272.86 | 53200 | 48.1 | 35242.46 | 337.5 | 1.56836 | 1.454% | 64.79871 | 132642592.0 | 6.582095e-06 | 0.001794946 | 105 | 62.5 | 62.5 | 1.229189 | 1.251568 | 0.4507886 | 12500 | 1.008363 | 0.4507886 | 0.3601791 | 0.170893 | 0.129729 | 0.4470498 | 0.2121103 | 0.1998535 | 0.02281087 | 0.84375 | 22346.75 | 4.393% | 309.2394 | 99.21179 | 9.8775 | 1.56836 | 0.001076968 | 0.3330408 | 0.4744668
|  | 40.559 | 40559000 | 0.511 | 0.6281153 | 0.5942193 |  | 200 | 400 | 3750 |  | 25 | 981.7477 |  | 54264 | 55272.86 | 53200 | 48.1 | 35242.46 | 337.5 | 1.56836 | 1.454% | 64.79871 | 132642592.0 | 8.676369e-06 | 0.002366057 | 105 | 62.5 | 62.5 | 1.229189 | 1.251568 | 0.5942193 | 12500 | 1.008363 | 0.5942193 | 0.4747799 | 0.2982165 | 0.2254159 | 0.5892909 | 0.3701426 | 0.3472638 | 0.02281087 | 0.84375 | 22346.75 | 4.393% | 309.2394 | 130.7787 | 9.8775 | 1.56836 | 0.001419634 | 0.4390069 | 0.6281153
|  | 51.748 | 51748000 | 0.642 | 0.789139 | 0.7581464 |  | 200 | 400 | 3750 |  | 25 | 981.7477 |  | 54264 | 55272.86 | 53200 | 48.1 | 35242.46 | 337.5 | 1.56836 | 1.454% | 64.79871 | 132642592.0 | 1.106992e-05 | 0.003018781 | 105 | 62.5 | 62.5 | 1.229189 | 1.251568 | 0.7581464 | 12500 | 1.008363 | 0.7581464 | 0.6057573 | 0.4780267 | 0.3669419 | 0.7518584 | 0.5933208 | 0.5652911 | 0.02281087 | 0.84375 | 22346.75 | 4.393% | 309.2394 | 166.8566 | 9.8775 | 1.56836 | 0.001811268 | 0.5601156 | 0.789139
|  | 59.674 | 59674000 | 0.727 | 0.89362 | 0.8742682 |  | 200 | 400 | 3750 |  | 25 | 981.7477 |  | 54264 | 55272.86 | 53200 | 48.1 | 35242.46 | 337.5 | 1.56836 | 1.454% | 64.79871 | 132642592.0 | 1.276544e-05 | 0.003481153 | 105 | 62.5 | 62.5 | 1.229189 | 1.251568 | 0.8742682 | 12500 | 1.008363 | 0.8742682 | 0.6985383 | 0.6242278 | 0.4879558 | 0.8670171 | 0.7747838 | 0.7517186 | 0.02281087 | 0.84375 | 22346.75 | 4.393% | 309.2394 | 192.4133 | 9.8775 | 1.56836 | 0.002088692 | 0.6459059 | 0.89362
|  | 64.802 | 64802000 | 0.786 | 0.9661422 | 0.9493972 |  | 200 | 400 | 3750 |  | 25 | 981.7477 |  | 54264 | 55272.86 | 53200 | 48.1 | 35242.46 | 337.5 | 1.56836 | 1.454% | 64.79871 | 132642592.0 | 1.386242e-05 | 0.003780301 | 105 | 62.5 | 62.5 | 1.229189 | 1.251568 | 0.9493972 | 12500 | 1.008363 | 0.9493972 | 0.7585662 | 0.7328828 | 0.5754227 | 0.9415229 | 0.909645 | 0.8864654 | 0.02281087 | 0.84375 | 22346.75 | 4.393% | 309.2394 | 208.948 | 9.8775 | 1.56836 | 0.002268181 | 0.7014109 | 0.9661422
|  | 71.329 | 71329000 | 0.864 | 1.062019 | 1.045023 |  | 200 | 400 | 3750 |  | 25 | 981.7477 |  | 54264 | 55272.86 | 53200 | 48.1 | 35242.46 | 337.5 | 1.56836 | 1.454% | 64.79871 | 132642592.0 | 1.525868e-05 | 0.004161061 | 105 | 62.5 | 62.5 | 1.229189 | 1.251568 | 1.045023 | 12500 | 1.008363 | 1.045023 | 0.8349707 | 0.8867546 | 0.697176 | 1.036355 | 1.100629 | 1.074032 | 0.02281087 | 0.84375 | 22346.75 | 4.393% | 309.2394 | 229.9937 | 9.8775 | 1.56836 | 0.002496637 | 0.7720585 | 1.062019
|  | 75.525 | 75525000 | 0.917 | 1.127166 | 1.106497 |  | 200 | 400 | 3750 |  | 25 | 981.7477 |  | 54264 | 55272.86 | 53200 | 48.1 | 35242.46 | 337.5 | 1.56836 | 1.454% | 64.79871 | 132642592.0 | 1.615629e-05 | 0.00440584 | 105 | 62.5 | 62.5 | 1.229189 | 1.251568 | 1.106497 | 12500 | 1.008363 | 1.106497 | 0.8840886 | 0.9965145 | 0.7816127 | 1.09732 | 1.236861 | 1.204111 | 0.02281087 | 0.84375 | 22346.75 | 4.393% | 309.2394 | 243.5234 | 9.8775 | 1.56836 | 0.002643504 | 0.8174756 | 1.127166
|  | 80.653 | 80653000 | 0.969 | 1.191084 | 1.181626 |  | 200 | 400 | 3750 |  | 25 | 981.7477 |  | 54264 | 55272.86 | 53200 | 48.1 | 35242.46 | 337.5 | 1.56836 | 1.454% | 64.79871 | 132642592.0 | 1.725327e-05 | 0.004704988 | 105 | 62.5 | 62.5 | 1.229189 | 1.251568 | 1.181626 | 12500 | 1.008363 | 1.181626 | 0.9441165 | 1.124522 | 0.891356 | 1.171826 | 1.395742 | 1.373175 | 0.02281087 | 0.84375 | 22346.75 | 4.393% | 309.2394 | 260.0581 | 9.8775 | 1.56836 | 0.002822993 | 0.8729806 | 1.191084
|  | 85.781 | 85781000 | 1.028 | 1.263606 | 1.256755 |  | 200 | 400 | 3750 |  | 25 | 981.7477 |  | 54264 | 55272.86 | 53200 | 48.1 | 35242.46 | 337.5 | 1.56836 | 1.454% | 64.79871 | 132642592.0 | 1.835025e-05 | 0.005004136 | 105 | 62.5 | 62.5 | 1.229189 | 1.251568 | 1.256755 | 12500 | 1.008363 | 1.256755 | 1.004144 | 1.268843 | 1.008306 | 1.246332 | 1.574872 | 1.553342 | 0.02281087 | 0.84375 | 22346.75 | 4.393% | 309.2394 | 276.5929 | 9.8775 | 1.56836 | 0.003002481 | 0.9284856 | 1.263606
|  | 90.443 | 90443000 | 1.08 | 1.327524 | 1.325057 |  | 200 | 400 | 3750 |  | 25 | 981.7477 |  | 54264 | 55272.86 | 53200 | 48.1 | 35242.46 | 337.5 | 1.56836 | 1.454% | 64.79871 | 132642592.0 | 1.934754e-05 | 0.005276099 | 105 | 62.5 | 62.5 | 1.229189 | 1.251568 | 1.325057 | 12500 | 1.008363 | 1.325057 | 1.058717 | 1.405472 | 1.120882 | 1.314067 | 1.744455 | 1.726772 | 0.02281087 | 0.84375 | 22346.75 | 4.393% | 309.2394 | 291.6251 | 9.8775 | 1.56836 | 0.003165659 | 0.9789467 | 1.327524
|  | 95.571 | 95571000 | 1.139 | 1.400046 | 1.400186 |  | 200 | 400 | 3750 |  | 25 | 981.7477 |  | 54264 | 55272.86 | 53200 | 48.1 | 35242.46 | 337.5 | 1.56836 | 1.454% | 64.79871 | 132642592.0 | 2.044452e-05 | 0.005575247 | 105 | 62.5 | 62.5 | 1.229189 | 1.251568 | 1.400186 | 12500 | 1.008363 | 1.400186 | 1.118745 | 1.566294 | 1.251591 | 1.388573 | 1.944065 | 1.928134 | 0.02281087 | 0.84375 | 22346.75 | 4.393% | 309.2394 | 308.1598 | 9.8775 | 1.56836 | 0.003345148 | 1.034452 | 1.400046
|  | 100.233 | 100233000 | 1.191 | 1.463964 | 1.468488 |  | 200 | 400 | 3750 |  | 25 | 981.7477 |  | 54264 | 55272.86 | 53200 | 48.1 | 35242.46 | 337.5 | 1.56836 | 1.454% | 64.79871 | 132642592.0 | 2.144181e-05 | 0.00584721 | 105 | 62.5 | 62.5 | 1.229189 | 1.251568 | 1.468488 | 12500 | 1.008363 | 1.468488 | 1.173318 | 1.717695 | 1.376676 | 1.456308 | 2.131982 | 2.120833 | 0.02281087 | 0.84375 | 22346.75 | 4.393% | 309.2394 | 323.192 | 9.8775 | 1.56836 | 0.003508326 | 1.084913 | 1.463964
|  | 106.294 | 106294000 | 1.264 | 1.553694 | 1.557286 |  | 200 | 400 | 3750 |  | 25 | 981.7477 |  | 54264 | 55272.86 | 53200 | 48.1 | 35242.46 | 337.5 | 1.56836 | 1.454% | 64.79871 | 132642592.0 | 2.273838e-05 | 0.006200786 | 105 | 62.5 | 62.5 | 1.229189 | 1.251568 | 1.557286 | 12500 | 1.008363 | 1.557286 | 1.244268 | 1.933212 | 1.548202 | 1.54437 | 2.399478 | 2.385077 | 0.02281087 | 0.84375 | 22346.75 | 4.393% | 309.2394 | 342.7351 | 9.8775 | 1.56836 | 0.003720471 | 1.150516 | 1.553694
|  | 114.219 | 114219000 | 1.362 | 1.674155 | 1.673393 |  | 200 | 400 | 3750 |  | 25 | 981.7477 |  | 54264 | 55272.86 | 53200 | 48.1 | 35242.46 | 337.5 | 1.56836 | 1.454% | 64.79871 | 132642592.0 | 2.44337e-05 | 0.0066631 | 105 | 62.5 | 62.5 | 1.229189 | 1.251568 | 1.673393 | 12500 | 1.008363 | 1.673393 | 1.337037 | 2.238407 | 1.787668 | 1.659514 | 2.778283 | 2.753986 | 0.02281087 | 0.84375 | 22346.75 | 4.393% | 309.2394 | 368.2886 | 9.8775 | 1.56836 | 0.004054312 | 1.253753 | 1.674155
|  | 120.28 | 120280000 | 1.427 | 1.754052 | 1.762191 |  | 200 | 400 | 3750 |  | 25 | 981.7477 |  | 54264 | 55272.86 | 53200 | 48.1 | 35242.46 | 337.5 | 1.56836 | 1.454% | 64.79871 | 132642592.0 | 2.573026e-05 | 0.007016676 | 105 | 62.5 | 62.5 | 1.229189 | 1.251568 | 1.762191 | 12500 | 1.008363 | 1.762191 | 1.407987 | 2.469682 | 1.982426 | 1.747575 | 3.065338 | 3.05402 | 0.02281087 | 0.84375 | 22346.75 | 4.393% | 309.2394 | 387.8317 | 9.8775 | 1.56836 | 0.004407888 | 1.363093 | 1.754052
|  | 129.138 | 129138000 | 1.538 | 1.890492 | 1.891967 |  | 200 | 400 | 3750 |  | 25 | 981.7477 |  | 54264 | 55272.86 | 53200 | 48.1 | 35242.46 | 337.5 | 1.56836 | 1.454% | 64.79871 | 132642592.0 | 2.762516e-05 | 0.007533418 | 105 | 62.5 | 62.5 | 1.229189 | 1.251568 | 1.891967 | 12500 | 1.008363 | 1.891967 | 1.511677 | 2.857814 | 2.285169 | 1.876275 | 3.547083 | 3.520409 | 0.02281087 | 0.84375 | 22346.75 | 4.393% | 309.2394 | 416.3935 | 9.8775 | 1.56836 | 0.00492463 | 1.52289 | 1.890492
|  | 135.198 | 135198000 | 1.61 | 1.978993 | 1.980751 |  | 200 | 400 | 3750 |  | 25 | 981.7477 |  | 54264 | 55272.86 | 53200 | 48.1 | 35242.46 | 337.5 | 1.56836 | 1.454% | 64.79871 | 132642592.0 | 2.892152e-05 | 0.007886935 | 105 | 62.5 | 62.5 | 1.229189 | 1.251568 | 1.980751 | 12500 | 1.008363 | 1.980751 | 1.582615 | 3.131985 | 2.504671 | 1.964322 | 3.887381 | 3.858562 | 0.02281087 | 0.84375 | 22346.75 | 4.393% | 309.2394 | 435.9334 | 9.8775 | 1.56836 | 0.005278147 | 1.632211 | 1.978993
|  | 140.326 | 140326000 | 1.676 | 2.06012 | 2.05588 |  | 200 | 400 | 3750 |  | 25 | 981.7477 |  | 54264 | 55272.86 | 53200 | 48.1 | 35242.46 | 337.5 | 1.56836 | 1.454% | 64.79871 | 132642592.0 | 3.00185e-05 | 0.008186083 | 105 | 62.5 | 62.5 | 1.229189 | 1.251568 | 2.05588 | 12500 | 1.008363 | 2.05588 | 1.642643 | 3.384042 | 2.698276 | 2.038828 | 4.200231 | 4.156821 | 0.02281087 | 0.84375 | 22346.75 | 4.393% | 309.2394 | 452.4682 | 9.8775 | 1.56836 | 0.005577295 | 1.724719 | 2.06012
|  | 146.387 | 146387000 | 1.755 | 2.157226 | 2.144678 |  | 200 | 400 | 3750 |  | 25 | 981.7477 |  | 54264 | 55272.86 | 53200 | 48.1 | 35242.46 | 337.5 | 1.56836 | 1.454% | 64.79871 | 132642592.0 | 3.131506e-05 | 0.008539658 | 105 | 62.5 | 62.5 | 1.229189 | 1.251568 | 2.144678 | 12500 | 1.008363 | 2.144678 | 1.713593 | 3.696606 | 2.9364 | 2.12689 | 4.588182 | 4.523661 | 0.02281087 | 0.84375 | 22346.75 | 4.393% | 309.2394 | 472.0113 | 9.8775 | 1.56836 | 0.005930871 | 1.834059 | 2.157226
| N2#25G2 | 18.648 | 18648000 | 0.059 | 0.0728602 | 0.1464789 | GFRP-2 | 200 | 400 | 3750 | 2 | 25 | 981.7477 | Sand-coated | 67626 | 68883.28 | 66300 | 48.1 | 35242.46 | 337.5 | 1.954554 | 1.454% | 71.45046 | 160140525.1 | 3.304188e-06 | 0.0008790778 | 105 | 62.5 | 62.5 | 1.234919 | 0.8265344 | 0.1464789 | 12500 | 0.6659222 | 0.1464789 | 0.1772206 | 0.01291233 | 0.03140715 | 0.219964 | 0.01602662 | 0.04838418 | 0.02842783 | 0.84375 | 21903.3 | 4.482% | 307.3197 | 60.55376 | 11.27625 | 1.954554 | 0.0005274467 | 0.1620948 | 0.0728602 | 161.65 | 60.14 | 90.21 | 240.56 | 64.66 | 152.61
|  | 29.371 | 29371000 | 0.151 | 0.1864727 | 0.2307075 |  | 200 | 400 | 3750 |  | 25 | 981.7477 |  | 67626 | 68883.28 | 66300 | 48.1 | 35242.46 | 337.5 | 1.954554 | 1.454% | 71.45046 | 160140525.1 | 5.204168e-06 | 0.001384566 | 105 | 62.5 | 62.5 | 1.234919 | 0.8265344 | 0.2307075 | 12500 | 0.6659222 | 0.2307075 | 0.2791263 | 0.05204944 | 0.07791149 | 0.3464481 | 0.06460312 | 0.1200263 | 0.02842783 | 0.84375 | 21903.3 | 4.482% | 307.3197 | 95.37347 | 11.27625 | 1.954554 | 0.0008307399 | 0.2553027 | 0.1864727
|  | 40.093 | 40093000 | 0.262 | 0.3235487 | 0.3149282 |  | 200 | 400 | 3750 |  | 25 | 981.7477 |  | 67626 | 68883.28 | 66300 | 48.1 | 35242.46 | 337.5 | 1.954554 | 1.454% | 71.45046 | 160140525.1 | 7.10397e-06 | 0.001890008 | 105 | 62.5 | 62.5 | 1.234919 | 0.8265344 | 0.3149282 | 12500 | 0.6659222 | 0.3149282 | 0.3810225 | 0.1232793 | 0.1451781 | 0.4729203 | 0.1530128 | 0.2236536 | 0.02842783 | 0.84375 | 21903.3 | 4.482% | 307.3197 | 130.1899 | 11.27625 | 1.954554 | 0.001134005 | 0.348502 | 0.3235487
|  | 50.816 | 50816000 | 0.367 | 0.4532151 | 0.3991567 |  | 200 | 400 | 3750 |  | 25 | 981.7477 |  | 67626 | 68883.28 | 66300 | 48.1 | 35242.46 | 337.5 | 1.954554 | 1.454% | 71.45046 | 160140525.1 | 9.003949e-06 | 0.002395497 | 105 | 62.5 | 62.5 | 1.234919 | 0.8265344 | 0.3991567 | 12500 | 0.6659222 | 0.3991567 | 0.4829281 | 0.2188703 | 0.2332196 | 0.5994044 | 0.2716591 | 0.3592856 | 0.02842783 | 0.84375 | 21903.3 | 4.482% | 307.3197 | 165.0097 | 11.27625 | 1.954554 | 0.001437298 | 0.44171 | 0.4532151
|  | 60.14 | 60140000 | 0.452 | 0.5581832 | 0.4723962 |  | 200 | 400 | 3750 |  | 25 | 981.7477 |  | 67626 | 68883.28 | 66300 | 48.1 | 35242.46 | 337.5 | 1.954554 | 1.454% | 71.45046 | 160140525.1 | 1.065604e-05 | 0.002835035 | 105 | 62.5 | 62.5 | 1.234919 | 0.8265344 | 0.4723962 | 12500 | 0.6659222 | 0.4723962 | 0.5715384 | 0.3190232 | 0.3266562 | 0.7093864 | 0.3959676 | 0.5032291 | 0.02842783 | 0.84375 | 21903.3 | 4.482% | 307.3197 | 195.2865 | 11.27625 | 1.954554 | 0.001701021 | 0.5227574 | 0.5581832
|  | 64.802 | 64802000 | 0.471 | 0.5816467 | 0.5090159 |  | 200 | 400 | 3750 |  | 25 | 981.7477 |  | 67626 | 68883.28 | 66300 | 48.1 | 35242.46 | 337.5 | 1.954554 | 1.454% | 71.45046 | 160140525.1 | 1.148209e-05 | 0.003054805 | 105 | 62.5 | 62.5 | 1.234919 | 0.8265344 | 0.5090159 | 12500 | 0.6659222 | 0.5090159 | 0.6158436 | 0.3582034 | 0.3792633 | 0.7643774 | 0.4445976 | 0.5842728 | 0.02842783 | 0.84375 | 21903.3 | 4.482% | 307.3197 | 210.425 | 11.27625 | 1.954554 | 0.001832883 | 0.5632811 | 0.5816467
|  | 68.998 | 68998000 | 0.491 | 0.6063451 | 0.5419752 |  | 200 | 400 | 3750 |  | 25 | 981.7477 |  | 67626 | 68883.28 | 66300 | 48.1 | 35242.46 | 337.5 | 1.954554 | 1.454% | 71.45046 | 160140525.1 | 1.222557e-05 | 0.003252607 | 105 | 62.5 | 62.5 | 1.234919 | 0.8265344 | 0.5419752 | 12500 | 0.6659222 | 0.5419752 | 0.6557201 | 0.3975927 | 0.4299689 | 0.8138717 | 0.4934871 | 0.6623871 | 0.02842783 | 0.84375 | 21903.3 | 4.482% | 307.3197 | 224.0502 | 11.27625 | 1.954554 | 0.001951564 | 0.5997541 | 0.6063451
|  | 74.126 | 74126000 | 0.517 | 0.6384529 | 0.5822554 |  | 200 | 400 | 3750 |  | 25 | 981.7477 |  | 67626 | 68883.28 | 66300 | 48.1 | 35242.46 | 337.5 | 1.954554 | 1.454% | 71.45046 | 160140525.1 | 1.313418e-05 | 0.003494344 | 105 | 62.5 | 62.5 | 1.234919 | 0.8265344 | 0.5822554 | 12500 | 0.6659222 | 0.5822554 | 0.7044539 | 0.4497607 | 0.4962553 | 0.8743594 | 0.5582374 | 0.7645044 | 0.02842783 | 0.84375 | 21903.3 | 4.482% | 307.3197 | 240.7019 | 11.27625 | 1.954554 | 0.002096606 | 0.6443284 | 0.6384529
|  | 80.653 | 80653000 | 0.55 | 0.6792053 | 0.6335246 |  | 200 | 400 | 3750 |  | 25 | 981.7477 |  | 67626 | 68883.28 | 66300 | 48.1 | 35242.46 | 337.5 | 1.954554 | 1.454% | 71.45046 | 160140525.1 | 1.429069e-05 | 0.00380203 | 105 | 62.5 | 62.5 | 1.234919 | 0.8265344 | 0.6335246 | 12500 | 0.6659222 | 0.6335246 | 0.766483 | 0.5205993 | 0.5874962 | 0.9513492 | 0.6461614 | 0.9050653 | 0.02842783 | 0.84375 | 21903.3 | 4.482% | 307.3197 | 261.8963 | 11.27625 | 1.954554 | 0.002281218 | 0.7010634 | 0.6792053
|  | 86.247 | 86247000 | 0.589 | 0.7273671 | 0.6774651 |  | 200 | 400 | 3750 |  | 25 | 981.7477 |  | 67626 | 68883.28 | 66300 | 48.1 | 35242.46 | 337.5 | 1.954554 | 1.454% | 71.45046 | 160140525.1 | 1.528187e-05 | 0.004065735 | 105 | 62.5 | 62.5 | 1.234919 | 0.8265344 | 0.6774651 | 12500 | 0.6659222 | 0.6774651 | 0.8196454 | 0.5961831 | 0.6718186 | 1.017334 | 0.7399751 | 1.034968 | 0.02842783 | 0.84375 | 21903.3 | 4.482% | 307.3197 | 280.0612 | 11.27625 | 1.954554 | 0.002439441 | 0.7496883 | 0.7273671
|  | 91.842 | 91842000 | 0.622 | 0.7681194 | 0.7214135 |  | 200 | 400 | 3750 |  | 25 | 981.7477 |  | 67626 | 68883.28 | 66300 | 48.1 | 35242.46 | 337.5 | 1.954554 | 1.454% | 71.45046 | 160140525.1 | 1.627323e-05 | 0.004329487 | 105 | 62.5 | 62.5 | 1.234919 | 0.8265344 | 0.7214135 | 12500 | 0.6659222 | 0.7214135 | 0.8728173 | 0.6704279 | 0.7618101 | 1.08333 | 0.8321268 | 1.173604 | 0.02842783 | 0.84375 | 21903.3 | 4.482% | 307.3197 | 298.2292 | 11.27625 | 1.954554 | 0.002597692 | 0.798322 | 0.7681194
|  | 96.037 | 96037000 | 0.642 | 0.7928178 | 0.754365 |  | 200 | 400 | 3750 |  | 25 | 981.7477 |  | 67626 | 68883.28 | 66300 | 48.1 | 35242.46 | 337.5 | 1.954554 | 1.454% | 71.45046 | 160140525.1 | 1.701654e-05 | 0.004527241 | 105 | 62.5 | 62.5 | 1.234919 | 0.8265344 | 0.754365 | 12500 | 0.6659222 | 0.754365 | 0.9126844 | 0.7235924 | 0.8329927 | 1.132812 | 0.8981139 | 1.283264 | 0.02842783 | 0.84375 | 21903.3 | 4.482% | 307.3197 | 311.8512 | 11.27625 | 1.954554 | 0.002716345 | 0.8347863 | 0.7928178
|  | 100.233 | 100233000 | 0.668 | 0.8249257 | 0.7873243 |  | 200 | 400 | 3750 |  | 25 | 981.7477 |  | 67626 | 68883.28 | 66300 | 48.1 | 35242.46 | 337.5 | 1.954554 | 1.454% | 71.45046 | 160140525.1 | 1.776001e-05 | 0.004725043 | 105 | 62.5 | 62.5 | 1.234919 | 0.8265344 | 0.7873243 | 12500 | 0.6659222 | 0.7873243 | 0.9525609 | 0.7857919 | 0.9073723 | 1.182307 | 0.9753152 | 1.397849 | 0.02842783 | 0.84375 | 21903.3 | 4.482% | 307.3197 | 325.4765 | 11.27625 | 1.954554 | 0.002835026 | 0.8712594 | 0.8249257
|  | 111.422 | 111422000 | 0.727 | 0.8977859 | 0.8752133 |  | 200 | 400 | 3750 |  | 25 | 981.7477 |  | 67626 | 68883.28 | 66300 | 48.1 | 35242.46 | 337.5 | 1.954554 | 1.454% | 71.45046 | 160140525.1 | 1.974256e-05 | 0.005252499 | 105 | 62.5 | 62.5 | 1.234919 | 0.8265344 | 0.8752133 | 12500 | 0.6659222 | 0.8752133 | 1.058895 | 0.9506611 | 1.121259 | 1.314288 | 1.179949 | 1.727352 | 0.02842783 | 0.84375 | 21903.3 | 4.482% | 307.3197 | 361.8094 | 11.27625 | 1.954554 | 0.0031515 | 0.968518 | 0.8977859
|  | 119.814 | 119814000 | 0.773 | 0.9545921 | 0.9411319 |  | 200 | 400 | 3750 |  | 25 | 981.7477 |  | 67626 | 68883.28 | 66300 | 48.1 | 35242.46 | 337.5 | 1.954554 | 1.454% | 71.45046 | 160140525.1 | 2.122952e-05 | 0.005648103 | 105 | 62.5 | 62.5 | 1.234919 | 0.8265344 | 0.9411319 | 12500 | 0.6659222 | 0.9411319 | 1.138648 | 1.086945 | 1.29652 | 1.413276 | 1.349102 | 1.997349 | 0.02842783 | 0.84375 | 21903.3 | 4.482% | 307.3197 | 389.0599 | 11.27625 | 1.954554 | 0.003388862 | 1.041464 | 0.9545921
|  | 131.002 | 131002000 | 0.818 | 1.010163 | 1.029013 |  | 200 | 400 | 3750 |  | 25 | 981.7477 |  | 67626 | 68883.28 | 66300 | 48.1 | 35242.46 | 337.5 | 1.954554 | 1.454% | 71.45046 | 160140525.1 | 2.321189e-05 | 0.006175512 | 105 | 62.5 | 62.5 | 1.234919 | 0.8265344 | 1.029013 | 12500 | 0.6659222 | 1.029013 | 1.244973 | 1.257626 | 1.549958 | 1.545245 | 1.56095 | 2.387782 | 0.02842783 | 0.84375 | 21903.3 | 4.482% | 307.3197 | 425.3895 | 11.27625 | 1.954554 | 0.003792185 | 1.165413 | 1.010163
|  | 140.326 | 140326000 | 0.864 | 1.06697 | 1.102252 |  | 200 | 400 | 3750 |  | 25 | 981.7477 |  | 67626 | 68883.28 | 66300 | 48.1 | 35242.46 | 337.5 | 1.954554 | 1.454% | 71.45046 | 160140525.1 | 2.486398e-05 | 0.006615051 | 105 | 62.5 | 62.5 | 1.234919 | 0.8265344 | 1.102252 | 12500 | 0.6659222 | 1.102252 | 1.333583 | 1.422893 | 1.778445 | 1.655227 | 1.766077 | 2.739777 | 0.02842783 | 0.84375 | 21903.3 | 4.482% | 307.3197 | 455.6664 | 11.27625 | 1.954554 | 0.004231723 | 1.300492 | 1.06697
|  | 149.184 | 149184000 | 0.903 | 1.115132 | 1.171832 |  | 200 | 400 | 3750 |  | 25 | 981.7477 |  | 67626 | 68883.28 | 66300 | 48.1 | 35242.46 | 337.5 | 1.954554 | 1.454% | 71.45046 | 160140525.1 | 2.643351e-05 | 0.007032623 | 105 | 62.5 | 62.5 | 1.234919 | 0.8265344 | 1.171832 | 12500 | 0.6659222 | 1.171832 | 1.417765 | 1.580995 | 2.010058 | 1.759712 | 1.962311 | 3.096588 | 0.02842783 | 0.84375 | 21903.3 | 4.482% | 307.3197 | 484.4301 | 11.27625 | 1.954554 | 0.004649295 | 1.42882 | 1.115132
|  | 158.974 | 158974000 | 0.955 | 1.179347 | 1.248731 |  | 200 | 400 | 3750 |  | 25 | 981.7477 |  | 67626 | 68883.28 | 66300 | 48.1 | 35242.46 | 337.5 | 1.954554 | 1.454% | 71.45046 | 160140525.1 | 2.816817e-05 | 0.007494129 | 105 | 62.5 | 62.5 | 1.234919 | 0.8265344 | 1.248731 | 12500 | 0.6659222 | 1.248731 | 1.510804 | 1.781763 | 2.282529 | 1.875191 | 2.211502 | 3.516342 | 0.02842783 | 0.84375 | 21903.3 | 4.482% | 307.3197 | 516.2202 | 11.27625 | 1.954554 | 0.005110801 | 1.57065 | 1.179347
| N2#25G3 | 13.986 | 13986000 | 0.111 | 0.13711 | 0.2079058 | GFRP-3 | 200 | 400 | 3750 | 2 | 25 | 981.7477 | Ribbed Combar | 61506 | 62649.5 | 60300 | 33.8 | 31702.81 | 337.5 | 1.97615 | 1.454% | 71.79727 | 161639302.4 | 2.729285e-06 | 0.0007251784 | 105 | 62.5 | 62.5 | 1.235225 | 1.421762 | 0.2079058 | 12500 | 1.145485 | 0.2079058 | 0.1462311 | 0.02004974 | 0.02138353 | 0.1815002 | 0.02488549 | 0.03294232 | 0.02874194 | 0.84375 | 21880.18 | 4.487% | 307.2196 | 45.43207 | 7.603125 | 1.97615 | 0.0004351071 | 0.1336734 | 0.13711 | 167.24 | 40.55 | 60.825 | 162.2 | 66.896 | 114.548
|  | 29.371 | 29371000 | 0.334 | 0.4125652 | 0.4366081 |  | 200 | 400 | 3750 |  | 25 | 981.7477 |  | 61506 | 62649.5 | 60300 | 33.8 | 31702.81 | 337.5 | 1.97615 | 1.454% | 71.79727 | 161639302.4 | 5.731576e-06 | 0.001522895 | 105 | 62.5 | 62.5 | 1.235225 | 1.421762 | 0.4366081 | 12500 | 1.145485 | 0.4366081 | 0.3070894 | 0.1266944 | 0.09430392 | 0.3811556 | 0.1572515 | 0.1452796 | 0.02874194 | 0.84375 | 21880.18 | 4.487% | 307.2196 | 95.40864 | 7.603125 | 1.97615 | 0.0009137373 | 0.280718 | 0.4125652
|  | 40.559 | 40559000 | 0.484 | 0.597849 | 0.6029208 |  | 200 | 400 | 3750 |  | 25 | 981.7477 |  | 61506 | 62649.5 | 60300 | 33.8 | 31702.81 | 337.5 | 1.97615 | 1.454% | 71.79727 | 161639302.4 | 7.914848e-06 | 0.002102997 | 105 | 62.5 | 62.5 | 1.235225 | 1.421762 | 0.6029208 | 12500 | 1.145485 | 0.6029208 | 0.4240659 | 0.2535274 | 0.1798319 | 0.5263454 | 0.3146751 | 0.2770394 | 0.02874194 | 0.84375 | 21880.18 | 4.487% | 307.2196 | 131.7517 | 7.603125 | 1.97615 | 0.001261798 | 0.3876491 | 0.597849
|  | 51.282 | 51282000 | 0.628 | 0.7757215 | 0.7623212 |  | 200 | 400 | 3750 |  | 25 | 981.7477 |  | 61506 | 62649.5 | 60300 | 33.8 | 31702.81 | 337.5 | 1.97615 | 1.454% | 71.79727 | 161639302.4 | 1.000738e-05 | 0.002658988 | 105 | 62.5 | 62.5 | 1.235225 | 1.421762 | 0.7623212 | 12500 | 1.145485 | 0.7623212 | 0.5361806 | 0.4159268 | 0.2874896 | 0.6655007 | 0.5162432 | 0.4428912 | 0.02874194 | 0.84375 | 21880.18 | 4.487% | 307.2196 | 166.5842 | 7.603125 | 1.97615 | 0.001595393 | 0.4901359 | 0.7757215
|  | 60.14 | 60140000 | 0.74 | 0.9140667 | 0.8939979 |  | 200 | 400 | 3750 |  | 25 | 981.7477 |  | 61506 | 62649.5 | 60300 | 33.8 | 31702.81 | 337.5 | 1.97615 | 1.454% | 71.79727 | 161639302.4 | 1.173596e-05 | 0.003118278 | 105 | 62.5 | 62.5 | 1.235225 | 1.421762 | 0.8939979 | 12500 | 1.145485 | 0.8939979 | 0.6287957 | 0.5747612 | 0.395384 | 0.7804534 | 0.7133865 | 0.6091075 | 0.02874194 | 0.84375 | 21880.18 | 4.487% | 307.2196 | 195.3585 | 7.603125 | 1.97615 | 0.001870967 | 0.5747977 | 0.9140667
|  | 65.734 | 65734000 | 0.805 | 0.9943564 | 0.9771542 |  | 200 | 400 | 3750 |  | 25 | 981.7477 |  | 61506 | 62649.5 | 60300 | 33.8 | 31702.81 | 337.5 | 1.97615 | 1.454% | 71.79727 | 161639302.4 | 1.28276e-05 | 0.003408328 | 105 | 62.5 | 62.5 | 1.235225 | 1.421762 | 0.9771542 | 12500 | 1.145485 | 0.9771542 | 0.687284 | 0.6834052 | 0.4723592 | 0.8530483 | 0.848234 | 0.7276914 | 0.02874194 | 0.84375 | 21880.18 | 4.487% | 307.2196 | 213.5301 | 7.603125 | 1.97615 | 0.002044997 | 0.6282632 | 0.9943564
|  | 70.863 | 70863000 | 0.858 | 1.059823 | 1.053398 |  | 200 | 400 | 3750 |  | 25 | 981.7477 |  | 61506 | 62649.5 | 60300 | 33.8 | 31702.81 | 337.5 | 1.97615 | 1.454% | 71.79727 | 161639302.4 | 1.382849e-05 | 0.003674269 | 105 | 62.5 | 62.5 | 1.235225 | 1.421762 | 1.053398 | 12500 | 1.145485 | 1.053398 | 0.7409104 | 0.7852341 | 0.5489482 | 0.9196087 | 0.9746228 | 0.8456803 | 0.02874194 | 0.84375 | 21880.18 | 4.487% | 307.2196 | 230.1911 | 7.603125 | 1.97615 | 0.002204561 | 0.6772844 | 1.059823
|  | 75.991 | 75991000 | 0.91 | 1.124055 | 1.129627 |  | 200 | 400 | 3750 |  | 25 | 981.7477 |  | 61506 | 62649.5 | 60300 | 33.8 | 31702.81 | 337.5 | 1.97615 | 1.454% | 71.79727 | 161639302.4 | 1.482919e-05 | 0.003940157 | 105 | 62.5 | 62.5 | 1.235225 | 1.421762 | 1.129627 | 12500 | 1.145485 | 1.129627 | 0.7945263 | 0.8930913 | 0.6312721 | 0.9861562 | 1.108494 | 0.9725041 | 0.02874194 | 0.84375 | 21880.18 | 4.487% | 307.2196 | 246.8489 | 7.603125 | 1.97615 | 0.002364094 | 0.7262961 | 1.124055
|  | 80.653 | 80653000 | 0.962 | 1.188287 | 1.198929 |  | 200 | 400 | 3750 |  | 25 | 981.7477 |  | 61506 | 62649.5 | 60300 | 33.8 | 31702.81 | 337.5 | 1.97615 | 1.454% | 71.79727 | 161639302.4 | 1.573895e-05 | 0.004181883 | 105 | 62.5 | 62.5 | 1.235225 | 1.421762 | 1.198929 | 12500 | 1.145485 | 1.198929 | 0.84327 | 1.002047 | 0.7111044 | 1.046656 | 1.243728 | 1.095489 | 0.02874194 | 0.84375 | 21880.18 | 4.487% | 307.2196 | 261.9929 | 7.603125 | 1.97615 | 0.00250913 | 0.7708539 | 1.188287
|  | 85.781 | 85781000 | 1.021 | 1.261165 | 1.275158 |  | 200 | 400 | 3750 |  | 25 | 981.7477 |  | 61506 | 62649.5 | 60300 | 33.8 | 31702.81 | 337.5 | 1.97615 | 1.454% | 71.79727 | 161639302.4 | 1.673965e-05 | 0.004447772 | 105 | 62.5 | 62.5 | 1.235225 | 1.421762 | 1.275158 | 12500 | 1.145485 | 1.275158 | 0.896886 | 1.131121 | 0.8044045 | 1.113204 | 1.403934 | 1.239223 | 0.02874194 | 0.84375 | 21880.18 | 4.487% | 307.2196 | 278.6506 | 7.603125 | 1.97615 | 0.002681032 | 0.8236657 | 1.261165
|  | 89.977 | 89977000 | 1.067 | 1.317985 | 1.337533 |  | 200 | 400 | 3750 |  | 25 | 981.7477 |  | 61506 | 62649.5 | 60300 | 33.8 | 31702.81 | 337.5 | 1.97615 | 1.454% | 71.79727 | 161639302.4 | 1.755848e-05 | 0.004665335 | 105 | 62.5 | 62.5 | 1.235225 | 1.421762 | 1.337533 | 12500 | 1.145485 | 1.337533 | 0.9407574 | 1.239905 | 0.8850245 | 1.167656 | 1.538954 | 1.363422 | 0.02874194 | 0.84375 | 21880.18 | 4.487% | 307.2196 | 292.2809 | 7.603125 | 1.97615 | 0.002898596 | 0.8905056 | 1.317985
|  | 94.173 | 94173000 | 1.119 | 1.382217 | 1.399908 |  | 200 | 400 | 3750 |  | 25 | 981.7477 |  | 61506 | 62649.5 | 60300 | 33.8 | 31702.81 | 337.5 | 1.97615 | 1.454% | 71.79727 | 161639302.4 | 1.83773e-05 | 0.004882899 | 105 | 62.5 | 62.5 | 1.235225 | 1.421762 | 1.399908 | 12500 | 1.145485 | 1.399908 | 0.9846288 | 1.360971 | 0.9694939 | 1.222109 | 1.68922 | 1.493551 | 0.02874194 | 0.84375 | 21880.18 | 4.487% | 307.2196 | 305.9112 | 7.603125 | 1.97615 | 0.00311616 | 0.9573455 | 1.382217
|  | 99.767 | 99767000 | 1.185 | 1.463742 | 1.483064 |  | 200 | 400 | 3750 |  | 25 | 981.7477 |  | 61506 | 62649.5 | 60300 | 33.8 | 31702.81 | 337.5 | 1.97615 | 1.454% | 71.79727 | 161639302.4 | 1.946894e-05 | 0.00517295 | 105 | 62.5 | 62.5 | 1.235225 | 1.421762 | 1.483064 | 12500 | 1.145485 | 1.483064 | 1.043117 | 1.526854 | 1.088093 | 1.294704 | 1.895112 | 1.676258 | 0.02874194 | 0.84375 | 21880.18 | 4.487% | 307.2196 | 324.0827 | 7.603125 | 1.97615 | 0.003406211 | 1.046455 | 1.463742
|  | 109.091 | 109091000 | 1.296 | 1.600852 | 1.621668 |  | 200 | 400 | 3750 |  | 25 | 981.7477 |  | 61506 | 62649.5 | 60300 | 33.8 | 31702.81 | 337.5 | 1.97615 | 1.454% | 71.79727 | 161639302.4 | 2.128846e-05 | 0.005656402 | 105 | 62.5 | 62.5 | 1.235225 | 1.421762 | 1.621668 | 12500 | 1.145485 | 1.621668 | 1.140604 | 1.825939 | 1.300979 | 1.415704 | 2.266333 | 2.004218 | 0.02874194 | 0.84375 | 21880.18 | 4.487% | 307.2196 | 354.3708 | 7.603125 | 1.97615 | 0.003889663 | 1.194981 | 1.600852
|  | 113.753 | 113753000 | 1.421 | 1.755255 | 1.69097 |  | 200 | 400 | 3750 |  | 25 | 981.7477 |  | 61506 | 62649.5 | 60300 | 33.8 | 31702.81 | 337.5 | 1.97615 | 1.454% | 71.79727 | 161639302.4 | 2.219822e-05 | 0.005898128 | 105 | 62.5 | 62.5 | 1.235225 | 1.421762 | 1.69097 | 12500 | 1.145485 | 1.69097 | 1.189348 | 2.087609 | 1.414549 | 1.476204 | 2.591115 | 2.179179 | 0.02874194 | 0.84375 | 21880.18 | 4.487% | 307.2196 | 369.5148 | 7.603125 | 1.97615 | 0.004131389 | 1.269244 | 1.755255
| N3#20G1 | 13.986 | 13986000 | 0.079 | 0.09581476 | 0.2155106 | GFRP-1 | 200 | 400 | 3750 | 3 | 20 | 942.4778 | Sand-coated | 40555 | 43030.19 | 47600 | 42.1 | 33861.59 | 340 | 1.270767 | 1.386% | 58.10485 | 108250818.5 | 3.815531e-06 | 0.00107558 | 55 | 60 | 60 | 1.212845 | 1.25151 | 0.2155106 | 8000 | 0.9590713 | 0.2155106 | 0.1722005 | 0.01649935 | 0.02965301 | 0.2247076 | 0.0215303 | 0.0504935 | 0.01761279 | 0.85 | 22793.01 | 4.135% | 286.2261 | 46.2824 | 6.380625 | 1.270767 | 0.0006453479 | 0.1847154 | 0.09581476 | 115.93 | 34.03 | 51.045 | 136.12 | 46.372 | 91.246
|  | 29.837 | 29837000 | 0.354 | 0.4293472 | 0.459759 |  | 200 | 400 | 3750 |  | 20 | 942.4778 |  | 40555 | 43030.19 | 47600 | 42.1 | 33861.59 | 340 | 1.270767 | 1.386% | 58.10485 | 108250818.5 | 8.139855e-06 | 0.002294586 | 55 | 60 | 60 | 1.212845 | 1.25151 | 0.459759 | 8000 | 0.9590713 | 0.459759 | 0.3673635 | 0.1577265 | 0.1349559 | 0.4793794 | 0.2058202 | 0.2298046 | 0.01761279 | 0.85 | 22793.01 | 4.135% | 286.2261 | 98.73646 | 6.380625 | 1.270767 | 0.001376751 | 0.3940621 | 0.4293472
|  | 40.093 | 40093000 | 0.504 | 0.6112739 | 0.617794 |  | 200 | 400 | 3750 |  | 20 | 942.4778 |  | 40555 | 43030.19 | 47600 | 42.1 | 33861.59 | 340 | 1.270767 | 1.386% | 58.10485 | 108250818.5 | 1.09378e-05 | 0.003083313 | 55 | 60 | 60 | 1.212845 | 1.25151 | 0.617794 | 8000 | 0.9590713 | 0.617794 | 0.4936389 | 0.3017486 | 0.2436794 | 0.6441585 | 0.3937573 | 0.4149402 | 0.01761279 | 0.85 | 22793.01 | 4.135% | 286.2261 | 132.6756 | 6.380625 | 1.270767 | 0.001849988 | 0.5295148 | 0.6112739
|  | 45.221 | 45221000 | 0.576 | 0.6985988 | 0.6968114 |  | 200 | 400 | 3750 |  | 20 | 942.4778 |  | 40555 | 43030.19 | 47600 | 42.1 | 33861.59 | 340 | 1.270767 | 1.386% | 58.10485 | 108250818.5 | 1.233678e-05 | 0.003477677 | 55 | 60 | 60 | 1.212845 | 1.25151 | 0.6968114 | 8000 | 0.9590713 | 0.6968114 | 0.5567766 | 0.3889635 | 0.3100002 | 0.7265481 | 0.5075656 | 0.5278721 | 0.01761279 | 0.85 | 22793.01 | 4.135% | 286.2261 | 149.6451 | 6.380625 | 1.270767 | 0.002086606 | 0.5972411 | 0.6985988
|  | 49.883 | 49883000 | 0.635 | 0.7701566 | 0.7686483 |  | 200 | 400 | 3750 |  | 20 | 942.4778 |  | 40555 | 43030.19 | 47600 | 42.1 | 33861.59 | 340 | 1.270767 | 1.386% | 58.10485 | 108250818.5 | 1.360862e-05 | 0.003836204 | 55 | 60 | 60 | 1.212845 | 1.25151 | 0.7686483 | 8000 | 0.9590713 | 0.7686483 | 0.6141768 | 0.4730123 | 0.3772131 | 0.8014506 | 0.6172425 | 0.6423231 | 0.01761279 | 0.85 | 22793.01 | 4.135% | 286.2261 | 165.0726 | 6.380625 | 1.270767 | 0.002301722 | 0.6588129 | 0.7701566
|  | 54.546 | 54546000 | 0.7 | 0.8489916 | 0.8405006 |  | 200 | 400 | 3750 |  | 20 | 942.4778 |  | 40555 | 43030.19 | 47600 | 42.1 | 33861.59 | 340 | 1.270767 | 1.386% | 58.10485 | 108250818.5 | 1.488074e-05 | 0.004194807 | 55 | 60 | 60 | 1.212845 | 1.25151 | 0.8405006 | 8000 | 0.9590713 | 0.8405006 | 0.6715893 | 0.5701736 | 0.4510321 | 0.8763692 | 0.7440301 | 0.768023 | 0.01761279 | 0.85 | 22793.01 | 4.135% | 286.2261 | 180.5034 | 6.380625 | 1.270767 | 0.002516884 | 0.7203979 | 0.8489916
|  | 60.14 | 60140000 | 0.773 | 0.9375293 | 0.9266986 |  | 200 | 400 | 3750 |  | 20 | 942.4778 |  | 40555 | 43030.19 | 47600 | 42.1 | 33861.59 | 340 | 1.270767 | 1.386% | 58.10485 | 108250818.5 | 1.640684e-05 | 0.004625009 | 55 | 60 | 60 | 1.212845 | 1.25151 | 0.9266986 | 8000 | 0.9590713 | 0.9266986 | 0.7404645 | 0.6942072 | 0.5482877 | 0.9662458 | 0.9058837 | 0.933631 | 0.01761279 | 0.85 | 22793.01 | 4.135% | 286.2261 | 199.015 | 6.380625 | 1.270767 | 0.002775005 | 0.7942788 | 0.9375293
|  | 64.802 | 64802000 | 0.831 | 1.007874 | 0.9985355 |  | 200 | 400 | 3750 |  | 20 | 942.4778 |  | 40555 | 43030.19 | 47600 | 42.1 | 33861.59 | 340 | 1.270767 | 1.386% | 58.10485 | 108250818.5 | 1.767868e-05 | 0.004983535 | 55 | 60 | 60 | 1.212845 | 1.25151 | 0.9985355 | 8000 | 0.9590713 | 0.9985355 | 0.7978647 | 0.8041473 | 0.6365881 | 1.041148 | 1.049347 | 1.08399 | 0.01761279 | 0.85 | 22793.01 | 4.135% | 286.2261 | 214.4425 | 6.380625 | 1.270767 | 0.002990121 | 0.8558506 | 1.007874
|  | 69.93 | 69930000 | 0.897 | 1.087922 | 1.077553 |  | 200 | 400 | 3750 |  | 20 | 942.4778 |  | 40555 | 43030.19 | 47600 | 42.1 | 33861.59 | 340 | 1.270767 | 1.386% | 58.10485 | 108250818.5 | 1.907766e-05 | 0.005377899 | 55 | 60 | 60 | 1.212845 | 1.25151 | 1.077553 | 8000 | 0.9590713 | 1.077553 | 0.8610024 | 0.9367035 | 0.7413252 | 1.123538 | 1.222322 | 1.262337 | 0.01761279 | 0.85 | 22793.01 | 4.135% | 286.2261 | 231.412 | 6.380625 | 1.270767 | 0.003226739 | 0.9235769 | 1.087922
|  | 74.126 | 74126000 | 0.949 | 1.15099 | 1.142209 |  | 200 | 400 | 3750 |  | 20 | 942.4778 |  | 40555 | 43030.19 | 47600 | 42.1 | 33861.59 | 340 | 1.270767 | 1.386% | 58.10485 | 108250818.5 | 2.022237e-05 | 0.005700588 | 55 | 60 | 60 | 1.212845 | 1.25151 | 1.142209 | 8000 | 0.9590713 | 1.142209 | 0.912665 | 1.050468 | 0.8329574 | 1.190953 | 1.370775 | 1.41837 | 0.01761279 | 0.85 | 22793.01 | 4.135% | 286.2261 | 245.2974 | 6.380625 | 1.270767 | 0.003435878 | 0.9834379 | 1.15099
|  | 80.653 | 80653000 | 1.021 | 1.238315 | 1.242784 |  | 200 | 400 | 3750 |  | 20 | 942.4778 |  | 40555 | 43030.19 | 47600 | 42.1 | 33861.59 | 340 | 1.270767 | 1.386% | 58.10485 | 108250818.5 | 2.200301e-05 | 0.006202541 | 55 | 60 | 60 | 1.212845 | 1.25151 | 1.242784 | 8000 | 0.9590713 | 1.242784 | 0.9930277 | 1.229681 | 0.986104 | 1.29582 | 1.604633 | 1.67915 | 0.01761279 | 0.85 | 22793.01 | 4.135% | 286.2261 | 266.8965 | 6.380625 | 1.270767 | 0.003937831 | 1.12711 | 1.238315
|  | 89.511 | 89511000 | 1.113 | 1.349897 | 1.379277 |  | 200 | 400 | 3750 |  | 20 | 942.4778 |  | 40555 | 43030.19 | 47600 | 42.1 | 33861.59 | 340 | 1.270767 | 1.386% | 58.10485 | 108250818.5 | 2.441956e-05 | 0.006883757 | 55 | 60 | 60 | 1.212845 | 1.25151 | 1.379277 | 8000 | 0.9590713 | 1.379277 | 1.10209 | 1.487708 | 1.214603 | 1.438138 | 1.941338 | 2.068241 | 0.01761279 | 0.85 | 22793.01 | 4.135% | 286.2261 | 296.2094 | 6.380625 | 1.270767 | 0.004619047 | 1.322092 | 1.349897
|  | 100.233 | 100233000 | 1.211 | 1.468755 | 1.544493 |  | 200 | 400 | 3750 |  | 20 | 942.4778 |  | 40555 | 43030.19 | 47600 | 42.1 | 33861.59 | 340 | 1.270767 | 1.386% | 58.10485 | 108250818.5 | 2.734464e-05 | 0.007708322 | 55 | 60 | 60 | 1.212845 | 1.25151 | 1.544493 | 8000 | 0.9590713 | 1.544493 | 1.234103 | 1.812596 | 1.523011 | 1.610404 | 2.36529 | 2.593402 | 0.01761279 | 0.85 | 22793.01 | 4.135% | 286.2261 | 331.6906 | 6.380625 | 1.270767 | 0.005443612 | 1.558104 | 1.468755
|  | 108.159 | 108159000 | 1.237 | 1.500289 | 1.666625 |  | 200 | 400 | 3750 |  | 20 | 942.4778 |  | 40555 | 43030.19 | 47600 | 42.1 | 33861.59 | 340 | 1.270767 | 1.386% | 58.10485 | 108250818.5 | 2.950694e-05 | 0.008317863 | 55 | 60 | 60 | 1.212845 | 1.25151 | 1.666625 | 8000 | 0.9590713 | 1.666625 | 1.331691 | 1.997922 | 1.773401 | 1.737748 | 2.607125 | 3.019769 | 0.01761279 | 0.85 | 22793.01 | 4.135% | 286.2261 | 357.9192 | 6.380625 | 1.270767 | 0.006053153 | 1.73257 | 1.500289
| N3#20G2 | 13.986 | 13986000 | 0.079 | 0.09590748 | 0.2157605 | GFRP-2 | 200 | 400 | 3750 | 3 | 20 | 942.4778 | Sand-coated | 44730 | 47460 | 52500 | 48.1 | 35242.46 | 340 | 1.346671 | 1.386% | 59.65077 | 113904270.1 | 3.484074e-06 | 0.0009767573 | 55 | 60 | 60 | 1.214019 | 1.378394 | 0.2157605 | 8000 | 1.056307 | 0.2157605 | 0.1565303 | 0.01501243 | 0.02450174 | 0.2042593 | 0.01959 | 0.04172186 | 0.01866482 | 0.85 | 22689.95 | 4.154% | 285.8543 | 46.35691 | 6.729375 | 1.346671 | 0.0005860544 | 0.1675262 | 0.09590748 | 117.22 | 35.89 | 53.835 | 143.56 | 46.888 | 95.224
|  | 29.837 | 29837000 | 0.354 | 0.4297626 | 0.4602921 |  | 200 | 400 | 3750 |  | 20 | 942.4778 |  | 44730 | 47460 | 52500 | 48.1 | 35242.46 | 340 | 1.346671 | 1.386% | 59.65077 | 113904270.1 | 7.43274e-06 | 0.002083763 | 55 | 60 | 60 | 1.214019 | 1.378394 | 0.4602921 | 8000 | 1.056307 | 0.4602921 | 0.3339336 | 0.1435122 | 0.1115116 | 0.4357561 | 0.1872717 | 0.1898834 | 0.01866482 | 0.85 | 22689.95 | 4.154% | 285.8543 | 98.8954 | 6.729375 | 1.346671 | 0.001250258 | 0.3573915 | 0.4297626
|  | 40.093 | 40093000 | 0.504 | 0.6118655 | 0.6185102 |  | 200 | 400 | 3750 |  | 20 | 942.4778 |  | 44730 | 47460 | 52500 | 48.1 | 35242.46 | 340 | 1.346671 | 1.386% | 59.65077 | 113904270.1 | 9.987628e-06 | 0.002800024 | 55 | 60 | 60 | 1.214019 | 1.378394 | 0.6185102 | 8000 | 1.056307 | 0.6185102 | 0.448718 | 0.2745551 | 0.2013479 | 0.5855404 | 0.358272 | 0.3428576 | 0.01866482 | 0.85 | 22689.95 | 4.154% | 285.8543 | 132.8891 | 6.729375 | 1.346671 | 0.001680014 | 0.4802392 | 0.6118655
|  | 45.221 | 45221000 | 0.576 | 0.6992748 | 0.6976193 |  | 200 | 400 | 3750 |  | 20 | 942.4778 |  | 44730 | 47460 | 52500 | 48.1 | 35242.46 | 340 | 1.346671 | 1.386% | 59.65077 | 113904270.1 | 1.126507e-05 | 0.003158154 | 55 | 60 | 60 | 1.214019 | 1.378394 | 0.6976193 | 8000 | 1.056307 | 0.6976193 | 0.5061102 | 0.3539101 | 0.2561476 | 0.6604326 | 0.4618239 | 0.4361712 | 0.01866482 | 0.85 | 22689.95 | 4.154% | 285.8543 | 149.886 | 6.729375 | 1.346671 | 0.001894892 | 0.5416631 | 0.6992748
|  | 49.883 | 49883000 | 0.635 | 0.7709019 | 0.7695395 |  | 200 | 400 | 3750 |  | 20 | 942.4778 |  | 44730 | 47460 | 52500 | 48.1 | 35242.46 | 340 | 1.346671 | 1.386% | 59.65077 | 113904270.1 | 1.242643e-05 | 0.00348374 | 55 | 60 | 60 | 1.214019 | 1.378394 | 0.7695395 | 8000 | 1.056307 | 0.7695395 | 0.558287 | 0.4303845 | 0.3116844 | 0.728519 | 0.5616167 | 0.53074 | 0.01866482 | 0.85 | 22689.95 | 4.154% | 285.8543 | 165.3383 | 6.729375 | 1.346671 | 0.002090244 | 0.5975051 | 0.7709019
|  | 54.546 | 54546000 | 0.7 | 0.8498131 | 0.8414751 |  | 200 | 400 | 3750 |  | 20 | 942.4778 |  | 44730 | 47460 | 52500 | 48.1 | 35242.46 | 340 | 1.346671 | 1.386% | 59.65077 | 113904270.1 | 1.358804e-05 | 0.003809396 | 55 | 60 | 60 | 1.214019 | 1.378394 | 0.8414751 | 8000 | 1.056307 | 0.8414751 | 0.610475 | 0.5187897 | 0.3726797 | 0.7966201 | 0.6769782 | 0.6346035 | 0.01866482 | 0.85 | 22689.95 | 4.154% | 285.8543 | 180.7939 | 6.729375 | 1.346671 | 0.002285637 | 0.6533592 | 0.8498131
|  | 60.14 | 60140000 | 0.773 | 0.9384365 | 0.9277731 |  | 200 | 400 | 3750 |  | 20 | 942.4778 |  | 44730 | 47460 | 52500 | 48.1 | 35242.46 | 340 | 1.346671 | 1.386% | 59.65077 | 113904270.1 | 1.498157e-05 | 0.004200071 | 55 | 60 | 60 | 1.214019 | 1.378394 | 0.9277731 | 8000 | 1.056307 | 0.9277731 | 0.6730826 | 0.6316453 | 0.4530402 | 0.8783179 | 0.8242456 | 0.7714424 | 0.01866482 | 0.85 | 22689.95 | 4.154% | 285.8543 | 199.3354 | 6.729375 | 1.346671 | 0.002520042 | 0.7203648 | 0.9384365
|  | 64.802 | 64802000 | 0.831 | 1.00885 | 0.9996932 |  | 200 | 400 | 3750 |  | 20 | 942.4778 |  | 44730 | 47460 | 52500 | 48.1 | 35242.46 | 340 | 1.346671 | 1.386% | 59.65077 | 113904270.1 | 1.614292e-05 | 0.004525656 | 55 | 60 | 60 | 1.214019 | 1.378394 | 0.9996932 | 8000 | 1.056307 | 0.9996932 | 0.7252594 | 0.7316777 | 0.5260012 | 0.9464044 | 0.9547797 | 0.8956812 | 0.01866482 | 0.85 | 22689.95 | 4.154% | 285.8543 | 214.7877 | 6.729375 | 1.346671 | 0.002715394 | 0.7762069 | 1.00885
|  | 69.93 | 69930000 | 0.897 | 1.088975 | 1.078802 |  | 200 | 400 | 3750 |  | 20 | 942.4778 |  | 44730 | 47460 | 52500 | 48.1 | 35242.46 | 340 | 1.346671 | 1.386% | 59.65077 | 113904270.1 | 1.742037e-05 | 0.004883787 | 55 | 60 | 60 | 1.214019 | 1.378394 | 1.078802 | 8000 | 1.056307 | 1.078802 | 0.7826516 | 0.8522879 | 0.6125436 | 1.021297 | 1.112166 | 1.043047 | 0.01866482 | 0.85 | 22689.95 | 4.154% | 285.8543 | 231.7845 | 6.729375 | 1.346671 | 0.002930272 | 0.8376308 | 1.088975
|  | 74.126 | 74126000 | 0.949 | 1.152104 | 1.143534 |  | 200 | 400 | 3750 |  | 20 | 942.4778 |  | 44730 | 47460 | 52500 | 48.1 | 35242.46 | 340 | 1.346671 | 1.386% | 59.65077 | 113904270.1 | 1.846564e-05 | 0.005176828 | 55 | 60 | 60 | 1.214019 | 1.378394 | 1.143534 | 8000 | 1.056307 | 1.143534 | 0.829613 | 0.9558003 | 0.6882577 | 1.082577 | 1.247241 | 1.171973 | 0.01866482 | 0.85 | 22689.95 | 4.154% | 285.8543 | 245.6923 | 6.729375 | 1.346671 | 0.003106097 | 0.887891 | 1.152104
|  | 80.653 | 80653000 | 1.021 | 1.239513 | 1.244225 |  | 200 | 400 | 3750 |  | 20 | 942.4778 |  | 44730 | 47460 | 52500 | 48.1 | 35242.46 | 340 | 1.346671 | 1.386% | 59.65077 | 113904270.1 | 2.009159e-05 | 0.005632662 | 55 | 60 | 60 | 1.214019 | 1.378394 | 1.244225 | 8000 | 1.056307 | 1.244225 | 0.9026627 | 1.118862 | 0.8147999 | 1.177901 | 1.460024 | 1.387451 | 0.01866482 | 0.85 | 22689.95 | 4.154% | 285.8543 | 267.3262 | 6.729375 | 1.346671 | 0.00346995 | 0.9919001 | 1.239513
|  | 89.511 | 89511000 | 1.113 | 1.351203 | 1.380876 |  | 200 | 400 | 3750 |  | 20 | 942.4778 |  | 44730 | 47460 | 52500 | 48.1 | 35242.46 | 340 | 1.346671 | 1.386% | 59.65077 | 113904270.1 | 2.229822e-05 | 0.006251289 | 55 | 60 | 60 | 1.214019 | 1.378394 | 1.380876 | 8000 | 1.056307 | 1.380876 | 1.001801 | 1.353636 | 1.003605 | 1.307268 | 1.766385 | 1.70895 | 0.01866482 | 0.85 | 22689.95 | 4.154% | 285.8543 | 296.6862 | 6.729375 | 1.346671 | 0.004088577 | 1.168737 | 1.351203
|  | 100.233 | 100233000 | 1.211 | 1.470177 | 1.546283 |  | 200 | 400 | 3750 |  | 20 | 942.4778 |  | 44730 | 47460 | 52500 | 48.1 | 35242.46 | 340 | 1.346671 | 1.386% | 59.65077 | 113904270.1 | 2.496919e-05 | 0.007000094 | 55 | 60 | 60 | 1.214019 | 1.378394 | 1.546283 | 8000 | 1.056307 | 1.546283 | 1.121801 | 1.649245 | 1.258437 | 1.463858 | 2.152131 | 2.142881 | 0.01866482 | 0.85 | 22689.95 | 4.154% | 285.8543 | 332.2245 | 6.729375 | 1.346671 | 0.004837383 | 1.382786 | 1.470177
|  | 110.956 | 110956000 | 1.309 | 1.589151 | 1.711706 |  | 200 | 400 | 3750 |  | 20 | 942.4778 |  | 44730 | 47460 | 52500 | 48.1 | 35242.46 | 340 | 1.346671 | 1.386% | 59.65077 | 113904270.1 | 2.764042e-05 | 0.00774897 | 55 | 60 | 60 | 1.214019 | 1.378394 | 1.711706 | 8000 | 1.056307 | 1.711706 | 1.241812 | 1.973426 | 1.542096 | 1.620463 | 2.57516 | 2.6259 | 0.01866482 | 0.85 | 22689.95 | 4.154% | 285.8543 | 367.7661 | 6.729375 | 1.346671 | 0.005586258 | 1.596856 | 1.589151
|  | 122.611 | 122611000 | 1.414 | 1.716623 | 1.891506 |  | 200 | 400 | 3750 |  | 20 | 942.4778 |  | 44730 | 47460 | 52500 | 48.1 | 35242.46 | 340 | 1.346671 | 1.386% | 59.65077 | 113904270.1 | 3.054381e-05 | 0.008562934 | 55 | 60 | 60 | 1.214019 | 1.378394 | 1.891506 | 8000 | 1.056307 | 1.891506 | 1.372254 | 2.355642 | 1.88308 | 1.790679 | 3.07392 | 3.206532 | 0.01866482 | 0.85 | 22689.95 | 4.154% | 285.8543 | 406.3969 | 6.729375 | 1.346671 | 0.006400222 | 1.829531 | 1.716623
| N3#13C1 | 13.52 | 13520000 | 0.079 | 0.09509885 | 0.1587519 | CFRP-1 | 200 | 400 | 3750 | 3 | 13 | 398.1969 | Sand-coated | 54567 | 137035.2 | 141000 | 44.7 | 34475.85 | 343.5 | 3.974818 | 0.5796% | 66.2442 | 141047949.4 | 2.780321e-06 | 0.0007708602 | 58.5 | 56.5 | 56.5 | 1.203783 | 1.344482 | 0.1587519 | 7533.333 | 1.033778 | 0.1587519 | 0.1180766 | 0.01122895 | 0.01394209 | 0.1535648 | 0.01460384 | 0.02358215 | 0.02303872 | 0.85875 | 22250.39 | 1.79% | 315.5901 | 105.635 | 5.24475 | 3.974818 | 0.0004625161 | 0.1459655 | 0.09509885 | 149.92 | 27.972 | 41.958 | 111.888 | 59.968 | 85.928
|  | 27.972 | 27972000 | 0.249 | 0.299742 | 0.3284473 |  | 200 | 400 | 3750 |  | 13 | 398.1969 |  | 54567 | 137035.2 | 141000 | 44.7 | 34475.85 | 343.5 | 3.974818 | 0.5796% | 66.2442 | 141047949.4 | 5.752304e-06 | 0.00159486 | 58.5 | 56.5 | 56.5 | 1.203783 | 1.344482 | 0.3284473 | 7533.333 | 1.033778 | 0.3284473 | 0.2442929 | 0.07322482 | 0.05967901 | 0.3177156 | 0.09523269 | 0.1009432 | 0.02303872 | 0.85875 | 22250.39 | 1.79% | 315.5901 | 218.5519 | 5.24475 | 3.974818 | 0.0009569157 | 0.3019931 | 0.299742
|  | 40.093 | 40093000 | 0.386 | 0.4646602 | 0.4707721 |  | 200 | 400 | 3750 |  | 13 | 398.1969 |  | 54567 | 137035.2 | 141000 | 44.7 | 34475.85 | 343.5 | 3.974818 | 0.5796% | 66.2442 | 141047949.4 | 8.244927e-06 | 0.002285954 | 58.5 | 56.5 | 56.5 | 1.203783 | 1.344482 | 0.4707721 | 7533.333 | 1.033778 | 0.4707721 | 0.3501514 | 0.1627014 | 0.122606 | 0.4553901 | 0.2116016 | 0.2073801 | 0.02303872 | 0.85875 | 22250.39 | 1.79% | 315.5901 | 313.2562 | 5.24475 | 3.974818 | 0.001371572 | 0.4328546 | 0.4646602
|  | 51.282 | 51282000 | 0.498 | 0.5994839 | 0.6021534 |  | 200 | 400 | 3750 |  | 13 | 398.1969 |  | 54567 | 137035.2 | 141000 | 44.7 | 34475.85 | 343.5 | 3.974818 | 0.5796% | 66.2442 | 141047949.4 | 1.054589e-05 | 0.002923909 | 58.5 | 56.5 | 56.5 | 1.203783 | 1.344482 | 0.6021534 | 7533.333 | 1.033778 | 0.6021534 | 0.4478703 | 0.268491 | 0.2005878 | 0.5824786 | 0.3491865 | 0.3392813 | 0.02303872 | 0.85875 | 22250.39 | 1.79% | 315.5901 | 400.6786 | 5.24475 | 3.974818 | 0.001754345 | 0.553654 | 0.5994839
|  | 60.14 | 60140000 | 0.589 | 0.7090281 | 0.706164 |  | 200 | 400 | 3750 |  | 13 | 398.1969 |  | 54567 | 137035.2 | 141000 | 44.7 | 34475.85 | 343.5 | 3.974818 | 0.5796% | 66.2442 | 141047949.4 | 1.236749e-05 | 0.003428959 | 58.5 | 56.5 | 56.5 | 1.203783 | 1.344482 | 0.706164 | 7533.333 | 1.033778 | 0.706164 | 0.5252314 | 0.3724039 | 0.2758681 | 0.6830908 | 0.4843306 | 0.466613 | 0.02303872 | 0.85875 | 22250.39 | 1.79% | 315.5901 | 469.8882 | 5.24475 | 3.974818 | 0.002057376 | 0.6492873 | 0.7090281
|  | 64.802 | 64802000 | 0.635 | 0.7644022 | 0.7609052 |  | 200 | 400 | 3750 |  | 13 | 398.1969 |  | 54567 | 137035.2 | 141000 | 44.7 | 34475.85 | 343.5 | 3.974818 | 0.5796% | 66.2442 | 141047949.4 | 1.332621e-05 | 0.003694769 | 58.5 | 56.5 | 56.5 | 1.203783 | 1.344482 | 0.7609052 | 7533.333 | 1.033778 | 0.7609052 | 0.5659469 | 0.4326111 | 0.3202959 | 0.7360434 | 0.5626331 | 0.5417598 | 0.02303872 | 0.85875 | 22250.39 | 1.79% | 315.5901 | 506.3136 | 5.24475 | 3.974818 | 0.002320324 | 0.7322713 | 0.7644022
|  | 69.93 | 69930000 | 0.681 | 0.8197762 | 0.8211182 |  | 200 | 400 | 3750 |  | 13 | 398.1969 |  | 54567 | 137035.2 | 141000 | 44.7 | 34475.85 | 343.5 | 3.974818 | 0.5796% | 66.2442 | 141047949.4 | 1.438076e-05 | 0.003987149 | 58.5 | 56.5 | 56.5 | 1.203783 | 1.344482 | 0.8211182 | 7533.333 | 1.033778 | 0.8211182 | 0.6107322 | 0.5006637 | 0.3729938 | 0.794289 | 0.6511392 | 0.6308949 | 0.02303872 | 0.85875 | 22250.39 | 1.79% | 315.5901 | 546.3799 | 5.24475 | 3.974818 | 0.002612704 | 0.8245434 | 0.8197762
|  | 74.592 | 74592000 | 0.733 | 0.8823729 | 0.8758594 |  | 200 | 400 | 3750 |  | 13 | 398.1969 |  | 54567 | 137035.2 | 141000 | 44.7 | 34475.85 | 343.5 | 3.974818 | 0.5796% | 66.2442 | 141047949.4 | 1.533948e-05 | 0.004252959 | 58.5 | 56.5 | 56.5 | 1.203783 | 1.344482 | 0.8758594 | 7533.333 | 1.033778 | 0.8758594 | 0.6514477 | 0.5748198 | 0.4243841 | 0.8472415 | 0.747583 | 0.7178182 | 0.02303872 | 0.85875 | 22250.39 | 1.79% | 315.5901 | 582.8052 | 5.24475 | 3.974818 | 0.002878514 | 0.9084303 | 0.8823729
|  | 80.653 | 80653000 | 0.786 | 0.9461734 | 0.9470277 |  | 200 | 400 | 3750 |  | 13 | 398.1969 |  | 54567 | 137035.2 | 141000 | 44.7 | 34475.85 | 343.5 | 3.974818 | 0.5796% | 66.2442 | 141047949.4 | 1.658589e-05 | 0.004598534 | 58.5 | 56.5 | 56.5 | 1.203783 | 1.344482 | 0.9470277 | 7533.333 | 1.033778 | 0.9470277 | 0.7043813 | 0.6664668 | 0.496153 | 0.9160845 | 0.8667747 | 0.8392108 | 0.02303872 | 0.85875 | 22250.39 | 1.79% | 315.5901 | 630.1612 | 5.24475 | 3.974818 | 0.00322409 | 1.017491 | 0.9461734
|  | 86.247 | 86247000 | 0.838 | 1.00877 | 1.012712 |  | 200 | 400 | 3750 |  | 13 | 398.1969 |  | 54567 | 137035.2 | 141000 | 44.7 | 34475.85 | 343.5 | 3.974818 | 0.5796% | 66.2442 | 141047949.4 | 1.773627e-05 | 0.004917484 | 58.5 | 56.5 | 56.5 | 1.203783 | 1.344482 | 1.012712 | 7533.333 | 1.033778 | 1.012712 | 0.7532364 | 0.7598423 | 0.567365 | 0.979623 | 0.9882144 | 0.9596613 | 0.02303872 | 0.85875 | 22250.39 | 1.79% | 315.5901 | 673.8685 | 5.24475 | 3.974818 | 0.003543039 | 1.118148 | 1.00877
|  | 91.842 | 91842000 | 0.884 | 1.064144 | 1.078409 |  | 200 | 400 | 3750 |  | 13 | 398.1969 |  | 54567 | 137035.2 | 141000 | 44.7 | 34475.85 | 343.5 | 3.974818 | 0.5796% | 66.2442 | 141047949.4 | 1.888685e-05 | 0.00523649 | 58.5 | 56.5 | 56.5 | 1.203783 | 1.344482 | 1.078409 | 7533.333 | 1.033778 | 1.078409 | 0.8021002 | 0.8535502 | 0.6433647 | 1.043173 | 1.110086 | 1.08821 | 0.02303872 | 0.85875 | 22250.39 | 1.79% | 315.5901 | 717.5836 | 5.24475 | 3.974818 | 0.003862045 | 1.218823 | 1.064144
|  | 100.233 | 100233000 | 0.956 | 1.150816 | 1.176936 |  | 200 | 400 | 3750 |  | 13 | 398.1969 |  | 54567 | 137035.2 | 141000 | 44.7 | 34475.85 | 343.5 | 3.974818 | 0.5796% | 66.2442 | 141047949.4 | 2.061242e-05 | 0.005714913 | 58.5 | 56.5 | 56.5 | 1.203783 | 1.344482 | 1.176936 | 7533.333 | 1.033778 | 1.176936 | 0.8753828 | 1.007405 | 0.7662951 | 1.138481 | 1.310183 | 1.296139 | 0.02303872 | 0.85875 | 22250.39 | 1.79% | 315.5901 | 783.1445 | 5.24475 | 3.974818 | 0.004340468 | 1.369809 | 1.150816
|  | 110.023 | 110023000 | 1.034 | 1.244712 | 1.29189 |  | 200 | 400 | 3750 |  | 13 | 398.1969 |  | 54567 | 137035.2 | 141000 | 44.7 | 34475.85 | 343.5 | 3.974818 | 0.5796% | 66.2442 | 141047949.4 | 2.262569e-05 | 0.006273103 | 58.5 | 56.5 | 56.5 | 1.203783 | 1.344482 | 1.29189 | 7533.333 | 1.033778 | 1.29189 | 0.9608836 | 1.196023 | 0.9232973 | 1.249679 | 1.55549 | 1.561698 | 0.02303872 | 0.85875 | 22250.39 | 1.79% | 315.5901 | 859.6361 | 5.24475 | 3.974818 | 0.004898658 | 1.545968 | 1.244712
|  | 120.28 | 120280000 | 1.126 | 1.35546 | 1.412328 |  | 200 | 400 | 3750 |  | 13 | 398.1969 |  | 54567 | 137035.2 | 141000 | 44.7 | 34475.85 | 343.5 | 3.974818 | 0.5796% | 66.2442 | 141047949.4 | 2.473499e-05 | 0.006857919 | 58.5 | 56.5 | 56.5 | 1.203783 | 1.344482 | 1.412328 | 7533.333 | 1.033778 | 1.412328 | 1.050463 | 1.42386 | 1.103472 | 1.366182 | 1.851804 | 1.866452 | 0.02303872 | 0.85875 | 22250.39 | 1.79% | 315.5901 | 939.7765 | 5.24475 | 3.974818 | 0.005483474 | 1.73053 | 1.35546
|  | 129.138 | 129138000 | 1.198 | 1.442132 | 1.516339 |  | 200 | 400 | 3750 |  | 13 | 398.1969 |  | 54567 | 137035.2 | 141000 | 44.7 | 34475.85 | 343.5 | 3.974818 | 0.5796% | 66.2442 | 141047949.4 | 2.655659e-05 | 0.007362969 | 58.5 | 56.5 | 56.5 | 1.203783 | 1.344482 | 1.516339 | 7533.333 | 1.033778 | 1.516339 | 1.127824 | 1.626471 | 1.271987 | 1.466794 | 2.11531 | 2.151484 | 0.02303872 | 0.85875 | 22250.39 | 1.79% | 315.5901 | 1008.986 | 5.24475 | 3.974818 | 0.005988524 | 1.889919 | 1.442132
|  | 140.326 | 140326000 | 1.277 | 1.537231 | 1.647708 |  | 200 | 400 | 3750 |  | 13 | 398.1969 |  | 54567 | 137035.2 | 141000 | 44.7 | 34475.85 | 343.5 | 3.974818 | 0.5796% | 66.2442 | 141047949.4 | 2.885735e-05 | 0.008000867 | 58.5 | 56.5 | 56.5 | 1.203783 | 1.344482 | 1.647708 | 7533.333 | 1.033778 | 1.647708 | 1.225534 | 1.883929 | 1.501934 | 1.593871 | 2.450147 | 2.540424 | 0.02303872 | 0.85875 | 22250.39 | 1.79% | 315.5901 | 1096.401 | 5.24475 | 3.974818 | 0.006626422 | 2.091233 | 1.537231
Groups V to VII | H2#25G1 | 23.506 | 23506000 | 0.208 | 0.2549071 | 0.2340843 | GFRP-1 | 200 | 400 | 3750 | 2 | 25 | 981.7477 | Sand-coated | 54264 | 55272.86 | 53200 | 81.5 | 41282.88 | 337.5 | 1.338881 | 1.454% | 60.3564 | 115618648.3 | 4.924712e-06 | 0.001364853 | 105 | 62.5 | 62.5 | 1.225515 | 0.8572735 | 0.2340843 | 12500 | 0.6906881 | 0.2340843 | 0.2730568 | 0.0696041 | 0.07455999 | 0.3389146 | 0.08639175 | 0.1148631 | 0.01947323 | 0.84375 | 22642.91 | 4.336% | 310.5215 | 75.4393 | 7.4701875 | 1.338881 | 0.0008189115 | 0.2542896 | 0.2549071 | 184.15 | 39.841 | 59.7615 | 159.364 | 73.66 | 116.512
|  | 33.466 | 33466000 | 0.286 | 0.3504973 | 0.3332709 |  | 200 | 400 | 3750 |  | 25 | 981.7477 |  | 54264 | 55272.86 | 53200 | 81.5 | 41282.88 | 337.5 | 1.338881 | 1.454% | 60.3564 | 115618648.3 | 7.01142e-06 | 0.00194317 | 105 | 62.5 | 62.5 | 1.225515 | 0.8572735 | 0.3332709 | 12500 | 0.6906881 | 0.3332709 | 0.3887568 | 0.1362582 | 0.1511318 | 0.4825201 | 0.169122 | 0.2328257 | 0.01947323 | 0.84375 | 22642.91 | 4.336% | 310.5215 | 107.4046 | 7.4701875 | 1.338881 | 0.001165902 | 0.3620376 | 0.3504973
|  | 39.841 | 39841000 | 0.348 | 0.4264792 | 0.3967563 |  | 200 | 400 | 3750 |  | 25 | 981.7477 |  | 54264 | 55272.86 | 53200 | 81.5 | 41282.88 | 337.5 | 1.338881 | 1.454% | 60.3564 | 115618648.3 | 8.347038e-06 | 0.002313328 | 105 | 62.5 | 62.5 | 1.225515 | 0.8572735 | 0.3967563 | 12500 | 0.6906881 | 0.3967563 | 0.4628118 | 0.1973796 | 0.2141948 | 0.5744362 | 0.2449851 | 0.329977 | 0.01947323 | 0.84375 | 22642.91 | 4.336% | 310.5215 | 127.8643 | 7.4701875 | 1.338881 | 0.001387997 | 0.4310028 | 0.4264792
|  | 51.394 | 51394000 | 0.449 | 0.5502562 | 0.5118067 |  | 200 | 400 | 3750 |  | 25 | 981.7477 |  | 54264 | 55272.86 | 53200 | 81.5 | 41282.88 | 337.5 | 1.338881 | 1.454% | 60.3564 | 115618648.3 | 1.076749e-05 | 0.002984142 | 105 | 62.5 | 62.5 | 1.225515 | 0.8572735 | 0.5118067 | 12500 | 0.6906881 | 0.5118067 | 0.5970169 | 0.3285122 | 0.3564292 | 0.7410099 | 0.4077453 | 0.5490957 | 0.01947323 | 0.84375 | 22642.91 | 4.336% | 310.5215 | 164.942 | 7.4701875 | 1.338881 | 0.001790485 | 0.555984 | 0.5502562
|  | 59.761 | 59761000 | 0.511 | 0.6262381 | 0.5951294 |  | 200 | 400 | 3750 |  | 25 | 981.7477 |  | 54264 | 55272.86 | 53200 | 81.5 | 41282.88 | 337.5 | 1.338881 | 1.454% | 60.3564 | 115618648.3 | 1.252045e-05 | 0.003469963 | 105 | 62.5 | 62.5 | 1.225515 | 0.8572735 | 0.5951294 | 12500 | 0.6906881 | 0.5951294 | 0.6942119 | 0.4347419 | 0.4819301 | 0.8616472 | 0.5395963 | 0.7424358 | 0.01947323 | 0.84375 | 22642.91 | 4.336% | 310.5215 | 191.7948 | 7.4701875 | 1.338881 | 0.002081978 | 0.6464988 | 0.6262381
|  | 65.339 | 65339000 | 0.55 | 0.6740332 | 0.6506779 |  | 200 | 400 | 3750 |  | 25 | 981.7477 |  | 54264 | 55272.86 | 53200 | 81.5 | 41282.88 | 337.5 | 1.338881 | 1.454% | 60.3564 | 115618648.3 | 1.368909e-05 | 0.003793844 | 105 | 62.5 | 62.5 | 1.225515 | 0.8572735 | 0.6506779 | 12500 | 0.6906881 | 0.6506779 | 0.7590086 | 0.5115969 | 0.576094 | 0.942072 | 0.6349878 | 0.8874996 | 0.01947323 | 0.84375 | 22642.91 | 4.336% | 310.5215 | 209.6966 | 7.4701875 | 1.338881 | 0.002276306 | 0.706842 | 0.6740332
|  | 71.713 | 71713000 | 0.595 | 0.7291813 | 0.7141533 |  | 200 | 400 | 3750 |  | 25 | 981.7477 |  | 54264 | 55272.86 | 53200 | 81.5 | 41282.88 | 337.5 | 1.338881 | 1.454% | 60.3564 | 115618648.3 | 1.50245e-05 | 0.004163944 | 105 | 62.5 | 62.5 | 1.225515 | 0.8572735 | 0.7141533 | 12500 | 0.6906881 | 0.7141533 | 0.8330519 | 0.6074459 | 0.6939755 | 1.033974 | 0.7539543 | 1.069102 | 0.01947323 | 0.84375 | 22642.91 | 4.336% | 310.5215 | 230.1531 | 7.4701875 | 1.338881 | 0.002498366 | 0.7757964 | 0.7291813
|  | 76.494 | 76494000 | 0.628 | 0.7696233 | 0.7617649 |  | 200 | 400 | 3750 |  | 25 | 981.7477 |  | 54264 | 55272.86 | 53200 | 81.5 | 41282.88 | 337.5 | 1.338881 | 1.454% | 60.3564 | 115618648.3 | 1.602616e-05 | 0.004441548 | 105 | 62.5 | 62.5 | 1.225515 | 0.8572735 | 0.7617649 | 12500 | 0.6906881 | 0.7617649 | 0.8885903 | 0.6838798 | 0.7895927 | 1.102907 | 0.8488231 | 1.216404 | 0.01947323 | 0.84375 | 22642.91 | 4.336% | 310.5215 | 245.4971 | 7.4701875 | 1.338881 | 0.002664929 | 0.8275176 | 0.7696233
|  | 79.681 | 79681000 | 0.656 | 0.8039377 | 0.7935026 |  | 200 | 400 | 3750 |  | 25 | 981.7477 |  | 54264 | 55272.86 | 53200 | 81.5 | 41282.88 | 337.5 | 1.338881 | 1.454% | 60.3564 | 115618648.3 | 1.669387e-05 | 0.004626598 | 105 | 62.5 | 62.5 | 1.225515 | 0.8572735 | 0.7935026 | 12500 | 0.6906881 | 0.7935026 | 0.925612 | 0.7441344 | 0.8567575 | 1.148858 | 0.9236104 | 1.319875 | 0.01947323 | 0.84375 | 22642.91 | 4.336% | 310.5215 | 255.7253 | 7.4701875 | 1.338881 | 0.002775959 | 0.8619948 | 0.8039377
|  | 85.259 | 85259000 | 0.701 | 0.8590859 | 0.8490511 |  | 200 | 400 | 3750 |  | 25 | 981.7477 |  | 54264 | 55272.86 | 53200 | 81.5 | 41282.88 | 337.5 | 1.338881 | 1.454% | 60.3564 | 115618648.3 | 1.786251e-05 | 0.004950479 | 105 | 62.5 | 62.5 | 1.225515 | 0.8572735 | 0.8490511 | 12500 | 0.6906881 | 0.8490511 | 0.9904086 | 0.8508461 | 0.9809093 | 1.229283 | 1.05606 | 1.511136 | 0.01947323 | 0.84375 | 22642.91 | 4.336% | 310.5215 | 273.6271 | 7.4701875 | 1.338881 | 0.002971643 | 0.9227591 | 0.8590859
|  | 91.634 | 91634000 | 0.746 | 0.9142341 | 0.9125364 |  | 200 | 400 | 3750 |  | 25 | 981.7477 |  | 54264 | 55272.86 | 53200 | 81.5 | 41282.88 | 337.5 | 1.338881 | 1.454% | 60.3564 | 115618648.3 | 1.919812e-05 | 0.005320637 | 105 | 62.5 | 62.5 | 1.225515 | 0.8572735 | 0.9125364 | 12500 | 0.6906881 | 0.9125364 | 1.064464 | 0.9731689 | 1.133083 | 1.321199 | 1.207885 | 1.745567 | 0.01947323 | 0.84375 | 22642.91 | 4.336% | 310.5215 | 294.0868 | 7.4701875 | 1.338881 | 0.003341802 | 1.037701 | 0.9142341
|  | 97.211 | 97211000 | 0.78 | 0.9559016 | 0.968075 |  | 200 | 400 | 3750 |  | 25 | 981.7477 |  | 54264 | 55272.86 | 53200 | 81.5 | 41282.88 | 337.5 | 1.338881 | 1.454% | 60.3564 | 115618648.3 | 2.036655e-05 | 0.00564446 | 105 | 62.5 | 62.5 | 1.225515 | 0.8572735 | 0.968075 | 12500 | 0.6906881 | 0.968075 | 1.129249 | 1.079451 | 1.275203 | 1.401609 | 1.339801 | 1.964509 | 0.01947323 | 0.84375 | 22642.91 | 4.336% | 310.5215 | 311.9854 | 7.4701875 | 1.338881 | 0.003665624 | 1.138255 | 0.9559016
|  | 104.382 | 104382000 | 0.83 | 1.017177 | 1.039487 |  | 200 | 400 | 3750 |  | 25 | 981.7477 |  | 54264 | 55272.86 | 53200 | 81.5 | 41282.88 | 337.5 | 1.338881 | 1.454% | 60.3564 | 115618648.3 | 2.186894e-05 | 0.006060837 | 105 | 62.5 | 62.5 | 1.225515 | 0.8572735 | 1.039487 | 12500 | 0.6906881 | 1.039487 | 1.21255 | 1.233379 | 1.470278 | 1.505002 | 1.530854 | 2.265033 | 0.01947323 | 0.84375 | 22642.91 | 4.336% | 310.5215 | 334.9998 | 7.4701875 | 1.338881 | 0.004082001 | 1.267549 | 1.017177
|  | 110.757 | 110757000 | 0.875 | 1.072326 | 1.102973 |  | 200 | 400 | 3750 |  | 25 | 981.7477 |  | 54264 | 55272.86 | 53200 | 81.5 | 41282.88 | 337.5 | 1.338881 | 1.454% | 60.3564 | 115618648.3 | 2.320456e-05 | 0.006430995 | 105 | 62.5 | 62.5 | 1.225515 | 0.8572735 | 1.102973 | 12500 | 0.6906881 | 1.102973 | 1.286605 | 1.37966 | 1.655353 | 1.596919 | 1.712417 | 2.550149 | 0.01947323 | 0.84375 | 22642.91 | 4.336% | 310.5215 | 355.4595 | 7.4701875 | 1.338881 | 0.00445216 | 1.382491 | 1.072326
|  | 119.92 | 119920000 | 0.937 | 1.148307 | 1.194222 |  | 200 | 400 | 3750 |  | 25 | 981.7477 |  | 54264 | 55272.86 | 53200 | 81.5 | 41282.88 | 337.5 | 1.338881 | 1.454% | 60.3564 | 115618648.3 | 2.512429e-05 | 0.006963036 | 105 | 62.5 | 62.5 | 1.225515 | 0.8572735 | 1.194222 | 12500 | 0.6906881 | 1.194222 | 1.393047 | 1.599646 | 1.94058 | 1.729033 | 1.985461 | 2.989554 | 0.01947323 | 0.84375 | 22642.91 | 4.336% | 310.5215 | 384.8669 | 7.4701875 | 1.338881 | 0.0049842 | 1.547701 | 1.148307
|  | 129.084 | 129084000 | 1.004 | 1.230417 | 1.285482 |  | 200 | 400 | 3750 |  | 25 | 981.7477 |  | 54264 | 55272.86 | 53200 | 81.5 | 41282.88 | 337.5 | 1.338881 | 1.454% | 60.3564 | 115618648.3 | 2.704423e-05 | 0.007495134 | 105 | 62.5 | 62.5 | 1.225515 | 0.8572735 | 1.285482 | 12500 | 0.6906881 | 1.285482 | 1.4995 | 1.845011 | 2.248502 | 1.861161 | 2.290004 | 3.463921 | 0.01947323 | 0.84375 | 22642.91 | 4.336% | 310.5215 | 414.2775 | 7.4701875 | 1.338881 | 0.005516299 | 1.712929 | 1.230417
|  | 139.841 | 139841000 | 1.066 | 1.306399 | 1.392605 |  | 200 | 400 | 3750 |  | 25 | 981.7477 |  | 54264 | 55272.86 | 53200 | 81.5 | 41282.88 | 337.5 | 1.338881 | 1.454% | 60.3564 | 115618648.3 | 2.929791e-05 | 0.008119729 | 105 | 62.5 | 62.5 | 1.225515 | 0.8572735 | 1.392605 | 12500 | 0.6906881 | 1.392605 | 1.624459 | 2.122191 | 2.638866 | 2.016258 | 2.634037 | 4.065297 | 0.01947323 | 0.84375 | 22642.91 | 4.336% | 310.5215 | 448.8006 | 7.4701875 | 1.338881 | 0.006140893 | 1.906879 | 1.306399
|  | 147.41 | 147410000 | 1.116 | 1.367675 | 1.467981 |  | 200 | 400 | 3750 |  | 25 | 981.7477 |  | 54264 | 55272.86 | 53200 | 81.5 | 41282.88 | 337.5 | 1.338881 | 1.454% | 60.3564 | 115618648.3 | 3.088368e-05 | 0.008559215 | 105 | 62.5 | 62.5 | 1.225515 | 0.8572735 | 1.467981 | 12500 | 0.6906881 | 1.467981 | 1.712384 | 2.341984 | 2.932259 | 2.12539 | 2.906841 | 4.517281 | 0.01947323 | 0.84375 | 22642.91 | 4.336% | 310.5215 | 473.0923 | 7.4701875 | 1.338881 | 0.00658038 | 2.043349 | 1.367675
|  | 153.386 | 153386000 | 1.15 | 1.409342 | 1.527493 |  | 200 | 400 | 3750 |  | 25 | 981.7477 |  | 54264 | 55272.86 | 53200 | 81.5 | 41282.88 | 337.5 | 1.338881 | 1.454% | 60.3564 | 115618648.3 | 3.213571e-05 | 0.008906206 | 105 | 62.5 | 62.5 | 1.225515 | 0.8572735 | 1.527493 | 12500 | 0.6906881 | 1.527493 | 1.781804 | 2.511171 | 3.174825 | 2.211553 | 3.116835 | 4.890966 | 0.01947323 | 0.84375 | 22642.91 | 4.336% | 310.5215 | 492.2714 | 7.4701875 | 1.338881 | 0.00692737 | 2.151097 | 1.409342
| H2#25G2 | 19.92 | 19920000 | 0.079 | 0.09722722 | 0.1340787 | GFRP-2 | 200 | 400 | 3750 | 2 | 25 | 981.7477 | Sand-coated | 67626 | 68883.28 | 66300 | 81.5 | 41282.88 | 337.5 | 1.668568 | 1.454% | 66.61395 | 139909737.7 | 3.448827e-06 | 0.0009342392 | 105 | 62.5 | 62.5 | 1.230724 | 0.7143194 | 0.1340787 | 12500 | 0.5755129 | 0.1340787 | 0.1877014 | 0.01824968 | 0.03523181 | 0.2329726 | 0.02265128 | 0.05427624 | 0.02426833 | 0.84375 | 22225.74 | 4.417% | 308.7155 | 64.35346 | 9.0388125 | 1.668568 | 0.0005605435 | 0.1730485 | 0.09722722 | 173.67 | 48.207 | 72.3105 | 192.828 | 69.468 | 131.148
|  | 23.108 | 23108000 | 0.079 | 0.09722722 | 0.1555367 |  | 200 | 400 | 3750 |  | 25 | 981.7477 |  | 67626 | 68883.28 | 66300 | 81.5 | 41282.88 | 337.5 | 1.668568 | 1.454% | 66.61395 | 139909737.7 | 4.000778e-06 | 0.001083755 | 105 | 62.5 | 62.5 | 1.230724 | 0.7143194 | 0.1555367 | 12500 | 0.5755129 | 0.1555367 | 0.2177411 | 0.02117037 | 0.0474112 | 0.2702576 | 0.02627639 | 0.07303917 | 0.02426833 | 0.84375 | 22225.74 | 4.417% | 308.7155 | 74.65259 | 9.0388125 | 1.668568 | 0.000650253 | 0.2007432 | 0.09722722
|  | 29.482 | 29482000 | 0.168 | 0.2067617 | 0.1984392 |  | 200 | 400 | 3750 |  | 25 | 981.7477 |  | 67626 | 68883.28 | 66300 | 81.5 | 41282.88 | 337.5 | 1.668568 | 1.454% | 66.61395 | 139909737.7 | 5.104333e-06 | 0.001382693 | 105 | 62.5 | 62.5 | 1.230724 | 0.7143194 | 0.1984392 | 12500 | 0.5755129 | 0.1984392 | 0.2778018 | 0.05743877 | 0.07717384 | 0.3448041 | 0.07129229 | 0.1188899 | 0.02426833 | 0.84375 | 22225.74 | 4.417% | 308.7155 | 95.24441 | 9.0388125 | 1.668568 | 0.0008296156 | 0.2561152 | 0.2067617
|  | 40.239 | 40239000 | 0.275 | 0.3384492 | 0.2708431 |  | 200 | 400 | 3750 |  | 25 | 981.7477 |  | 67626 | 68883.28 | 66300 | 81.5 | 41282.88 | 337.5 | 1.668568 | 1.454% | 66.61395 | 139909737.7 | 6.966735e-06 | 0.001887191 | 105 | 62.5 | 62.5 | 1.230724 | 0.7143194 | 0.2708431 | 12500 | 0.5755129 | 0.2708431 | 0.3791624 | 0.1283272 | 0.1437642 | 0.4706117 | 0.1592781 | 0.2214754 | 0.02426833 | 0.84375 | 22225.74 | 4.417% | 308.7155 | 129.9959 | 9.0388125 | 1.668568 | 0.001132315 | 0.3495632 | 0.3384492
|  | 44.223 | 44223000 | 0.303 | 0.3729095 | 0.2976588 |  | 200 | 400 | 3750 |  | 25 | 981.7477 |  | 67626 | 68883.28 | 66300 | 81.5 | 41282.88 | 337.5 | 1.668568 | 1.454% | 66.61395 | 139909737.7 | 7.6565e-06 | 0.002074039 | 105 | 62.5 | 62.5 | 1.230724 | 0.7143194 | 0.2976588 | 12500 | 0.5755129 | 0.2976588 | 0.4167027 | 0.1553924 | 0.1736411 | 0.5172062 | 0.1928711 | 0.2675023 | 0.02426833 | 0.84375 | 22225.74 | 4.417% | 308.7155 | 142.8666 | 9.0388125 | 1.668568 | 0.001244423 | 0.3841729 | 0.3729095
|  | 48.207 | 48207000 | 0.309 | 0.3802938 | 0.3244746 |  | 200 | 400 | 3750 |  | 25 | 981.7477 |  | 67626 | 68883.28 | 66300 | 81.5 | 41282.88 | 337.5 | 1.668568 | 1.454% | 66.61395 | 139909737.7 | 8.346266e-06 | 0.002260887 | 105 | 62.5 | 62.5 | 1.230724 | 0.7143194 | 0.3244746 | 12500 | 0.5755129 | 0.3244746 | 0.454243 | 0.1727458 | 0.2063367 | 0.5638007 | 0.2144099 | 0.3178713 | 0.02426833 | 0.84375 | 22225.74 | 4.417% | 308.7155 | 155.7373 | 9.0388125 | 1.668568 | 0.001356532 | 0.4187825 | 0.3802938
|  | 54.582 | 54582000 | 0.337 | 0.4147541 | 0.3673838 |  | 200 | 400 | 3750 |  | 25 | 981.7477 |  | 67626 | 68883.28 | 66300 | 81.5 | 41282.88 | 337.5 | 1.668568 | 1.454% | 66.61395 | 139909737.7 | 9.449994e-06 | 0.002559872 | 105 | 62.5 | 62.5 | 1.230724 | 0.7143194 | 0.3673838 | 12500 | 0.5755129 | 0.3673838 | 0.5143131 | 0.2133135 | 0.2645179 | 0.638359 | 0.264762 | 0.4075022 | 0.02426833 | 0.84375 | 22225.74 | 4.417% | 308.7155 | 176.3323 | 9.0388125 | 1.668568 | 0.001535923 | 0.4741633 | 0.4147541
|  | 59.761 | 59761000 | 0.359 | 0.44183 | 0.4022429 |  | 200 | 400 | 3750 |  | 25 | 981.7477 |  | 67626 | 68883.28 | 66300 | 81.5 | 41282.88 | 337.5 | 1.668568 | 1.454% | 66.61395 | 139909737.7 | 1.034665e-05 | 0.002802764 | 105 | 62.5 | 62.5 | 1.230724 | 0.7143194 | 0.4022429 | 12500 | 0.5755129 | 0.4022429 | 0.5631136 | 0.2488005 | 0.3170969 | 0.6989295 | 0.3088081 | 0.4885025 | 0.02426833 | 0.84375 | 22225.74 | 4.417% | 308.7155 | 193.0636 | 9.0388125 | 1.668568 | 0.001681659 | 0.5191541 | 0.44183
|  | 64.542 | 64542000 | 0.381 | 0.468906 | 0.4344232 |  | 200 | 400 | 3750 |  | 25 | 981.7477 |  | 67626 | 68883.28 | 66300 | 81.5 | 41282.88 | 337.5 | 1.668568 | 1.454% | 66.61395 | 139909737.7 | 1.117441e-05 | 0.003026991 | 105 | 62.5 | 62.5 | 1.230724 | 0.7143194 | 0.4344232 | 12500 | 0.5755129 | 0.4344232 | 0.6081638 | 0.2851716 | 0.3698632 | 0.7548453 | 0.3539515 | 0.5697914 | 0.02426833 | 0.84375 | 22225.74 | 4.417% | 308.7155 | 208.5091 | 9.0388125 | 1.668568 | 0.001816195 | 0.5606875 | 0.468906
|  | 68.924 | 68924000 | 0.398 | 0.4898283 | 0.4639178 |  | 200 | 400 | 3750 |  | 25 | 981.7477 |  | 67626 | 68883.28 | 66300 | 81.5 | 41282.88 | 337.5 | 1.668568 | 1.454% | 66.61395 | 139909737.7 | 1.193308e-05 | 0.003232505 | 105 | 62.5 | 62.5 | 1.230724 | 0.7143194 | 0.4639178 | 12500 | 0.5755129 | 0.4639178 | 0.6494543 | 0.3181211 | 0.4217909 | 0.8060946 | 0.3948479 | 0.6497885 | 0.02426833 | 0.84375 | 22225.74 | 4.417% | 308.7155 | 222.6655 | 9.0388125 | 1.668568 | 0.001939503 | 0.5987547 | 0.4898283
|  | 74.502 | 74502000 | 0.426 | 0.5242886 | 0.5014626 |  | 200 | 400 | 3750 |  | 25 | 981.7477 |  | 67626 | 68883.28 | 66300 | 81.5 | 41282.88 | 337.5 | 1.668568 | 1.454% | 66.61395 | 139909737.7 | 1.289882e-05 | 0.003494111 | 105 | 62.5 | 62.5 | 1.230724 | 0.7143194 | 0.5014626 | 12500 | 0.5755129 | 0.5014626 | 0.7020145 | 0.3680581 | 0.4928243 | 0.8713316 | 0.4568292 | 0.7592188 | 0.02426833 | 0.84375 | 22225.74 | 4.417% | 308.7155 | 240.6858 | 9.0388125 | 1.668568 | 0.002096466 | 0.6472118 | 0.5242886
|  | 80.08 | 80080000 | 0.449 | 0.5525952 | 0.5390073 |  | 200 | 400 | 3750 |  | 25 | 981.7477 |  | 67626 | 68883.28 | 66300 | 81.5 | 41282.88 | 337.5 | 1.668568 | 1.454% | 66.61395 | 139909737.7 | 1.386456e-05 | 0.003755716 | 105 | 62.5 | 62.5 | 1.230724 | 0.7143194 | 0.5390073 | 12500 | 0.5755129 | 0.5390073 | 0.7545746 | 0.4169743 | 0.5693828 | 0.9365686 | 0.5175433 | 0.8771608 | 0.02426833 | 0.84375 | 22225.74 | 4.417% | 308.7155 | 258.7061 | 9.0388125 | 1.668568 | 0.00225343 | 0.6956688 | 0.5525952
|  | 86.454 | 86454000 | 0.482 | 0.5932091 | 0.5819098 |  | 200 | 400 | 3750 |  | 25 | 981.7477 |  | 67626 | 68883.28 | 66300 | 81.5 | 41282.88 | 337.5 | 1.668568 | 1.454% | 66.61395 | 139909737.7 | 1.496812e-05 | 0.004054654 | 105 | 62.5 | 62.5 | 1.230724 | 0.7143194 | 0.5819098 | 12500 | 0.5755129 | 0.5819098 | 0.8146353 | 0.4832491 | 0.6636306 | 1.011115 | 0.5998028 | 1.022354 | 0.02426833 | 0.84375 | 22225.74 | 4.417% | 308.7155 | 279.2979 | 9.0388125 | 1.668568 | 0.002432793 | 0.7510409 | 0.5932091
|  | 92.032 | 92032000 | 0.511 | 0.6289001 | 0.6194545 |  | 200 | 400 | 3750 |  | 25 | 981.7477 |  | 67626 | 68883.28 | 66300 | 81.5 | 41282.88 | 337.5 | 1.668568 | 1.454% | 66.61395 | 139909737.7 | 1.593386e-05 | 0.00431626 | 105 | 62.5 | 62.5 | 1.230724 | 0.7143194 | 0.6194545 | 12500 | 0.5755129 | 0.6194545 | 0.8671954 | 0.5453793 | 0.7520279 | 1.076352 | 0.676918 | 1.158534 | 0.02426833 | 0.84375 | 22225.74 | 4.417% | 308.7155 | 297.3181 | 9.0388125 | 1.668568 | 0.002589756 | 0.7994979 | 0.6289001
|  | 96.414 | 96414000 | 0.527 | 0.6485917 | 0.6489492 |  | 200 | 400 | 3750 |  | 25 | 981.7477 |  | 67626 | 68883.28 | 66300 | 81.5 | 41282.88 | 337.5 | 1.668568 | 1.454% | 66.61395 | 139909737.7 | 1.669253e-05 | 0.004521774 | 105 | 62.5 | 62.5 | 1.230724 | 0.7143194 | 0.6489492 | 12500 | 0.5755129 | 0.6489492 | 0.908486 | 0.5892365 | 0.8253468 | 1.127601 | 0.731353 | 1.271485 | 0.02426833 | 0.84375 | 22225.74 | 4.417% | 308.7155 | 311.4746 | 9.0388125 | 1.668568 | 0.002713064 | 0.8375651 | 0.6485917
|  | 103.187 | 103187000 | 0.555 | 0.683052 | 0.6945373 |  | 200 | 400 | 3750 |  | 25 | 981.7477 |  | 67626 | 68883.28 | 66300 | 81.5 | 41282.88 | 337.5 | 1.668568 | 1.454% | 66.61395 | 139909737.7 | 1.786517e-05 | 0.004839425 | 105 | 62.5 | 62.5 | 1.230724 | 0.7143194 | 0.6945373 | 12500 | 0.5755129 | 0.6945373 | 0.9723063 | 0.6641358 | 0.9453796 | 1.206815 | 0.8243171 | 1.456401 | 0.02426833 | 0.84375 | 22225.74 | 4.417% | 308.7155 | 333.3554 | 9.0388125 | 1.668568 | 0.002925656 | 0.9031954 | 0.683052
|  | 110.359 | 110359000 | 0.589 | 0.7248966 | 0.742811 |  | 200 | 400 | 3750 |  | 25 | 981.7477 |  | 67626 | 68883.28 | 66300 | 81.5 | 41282.88 | 337.5 | 1.668568 | 1.454% | 66.61395 | 139909737.7 | 1.910688e-05 | 0.005175788 | 105 | 62.5 | 62.5 | 1.230724 | 0.7143194 | 0.742811 | 12500 | 0.5755129 | 0.742811 | 1.039886 | 0.7538101 | 1.081364 | 1.290694 | 0.9356197 | 1.665891 | 0.02426833 | 0.84375 | 22225.74 | 4.417% | 308.7155 | 356.5253 | 9.0388125 | 1.668568 | 0.00326202 | 1.007036 | 0.7248966
|  | 119.92 | 119920000 | 0.634 | 0.7802792 | 0.8071648 |  | 200 | 400 | 3750 |  | 25 | 981.7477 |  | 67626 | 68883.28 | 66300 | 81.5 | 41282.88 | 337.5 | 1.668568 | 1.454% | 66.61395 | 139909737.7 | 2.076222e-05 | 0.005624195 | 105 | 62.5 | 62.5 | 1.230724 | 0.7143194 | 0.8071648 | 12500 | 0.5755129 | 0.8071648 | 1.129977 | 0.8816979 | 1.276849 | 1.402514 | 1.094352 | 1.967045 | 0.02426833 | 0.84375 | 22225.74 | 4.417% | 308.7155 | 387.413 | 9.0388125 | 1.668568 | 0.003710426 | 1.145466 | 0.7802792
|  | 139.841 | 139841000 | 0.729 | 0.897198 | 0.9412502 |  | 200 | 400 | 3750 |  | 25 | 981.7477 |  | 67626 | 68883.28 | 66300 | 81.5 | 41282.88 | 337.5 | 1.668568 | 1.454% | 66.61395 | 139909737.7 | 2.421122e-05 | 0.006558481 | 105 | 62.5 | 62.5 | 1.230724 | 0.7143194 | 0.9412502 | 12500 | 0.5755129 | 0.9412502 | 1.317688 | 1.182227 | 1.736302 | 1.635498 | 1.467366 | 2.674854 | 0.02426833 | 0.84375 | 22225.74 | 4.417% | 308.7155 | 451.7697 | 9.0388125 | 1.668568 | 0.004644712 | 1.433895 | 0.897198
|  | 160.159 | 160159000 | 0.83 | 1.021501 | 1.078008 |  | 200 | 400 | 3750 |  | 25 | 981.7477 |  | 67626 | 68883.28 | 66300 | 81.5 | 41282.88 | 337.5 | 1.668568 | 1.454% | 66.61395 | 139909737.7 | 2.772895e-05 | 0.007511386 | 105 | 62.5 | 62.5 | 1.230724 | 0.7143194 | 1.078008 | 12500 | 0.5755129 | 1.078008 | 1.50914 | 1.541588 | 2.277503 | 1.873126 | 1.9134 | 3.508599 | 0.02426833 | 0.84375 | 22225.74 | 4.417% | 308.7155 | 517.4089 | 9.0388125 | 1.668568 | 0.005597617 | 1.728071 | 1.021501
|  | 170.518 | 170518000 | 0.881 | 1.084268 | 1.147733 |  | 200 | 400 | 3750 |  | 25 | 981.7477 |  | 67626 | 68883.28 | 66300 | 81.5 | 41282.88 | 337.5 | 1.668568 | 1.454% | 66.61395 | 139909737.7 | 2.952245e-05 | 0.007997219 | 105 | 62.5 | 62.5 | 1.230724 | 0.7143194 | 1.147733 | 12500 | 0.5755129 | 1.147733 | 1.60675 | 1.742148 | 2.581646 | 1.994278 | 2.162332 | 3.977146 | 0.02426833 | 0.84375 | 22225.74 | 4.417% | 308.7155 | 550.8746 | 9.0388125 | 1.668568 | 0.00608345 | 1.878056 | 1.084268
| H2#25G3 | 24.303 | 24303000 | 0.213 | 0.2617452 | 0.3190194 | GFRP-3 | 200 | 400 | 3750 | 2 | 25 | 981.7477 | Ribbed Combar | 61506 | 62649.5 | 60300 | 76.5 | 40506.16 | 337.5 | 1.546666 | 1.454% | 64.39644 | 131056406.1 | 4.57805e-06 | 0.001250282 | 105 | 62.5 | 62.5 | 1.228851 | 1.271925 | 0.3190194 | 12500 | 1.024764 | 0.3190194 | 0.2508163 | 0.06564996 | 0.0629088 | 0.31131 | 0.08148392 | 0.09691393 | 0.02249534 | 0.84375 | 22373.57 | 4.388% | 309.3555 | 78.32952 | 11.7279375 | 1.546666 | 0.000750169 | 0.2320689 | 0.2617452 | 207.2 | 62.549 | 93.8235 | 250.196 | 82.88 | 166.538
|  | 39.841 | 39841000 | 0.342 | 0.420267 | 0.5229829 |  | 200 | 400 | 3750 |  | 25 | 981.7477 |  | 61506 | 62649.5 | 60300 | 76.5 | 40506.16 | 337.5 | 1.546666 | 1.454% | 64.39644 | 131056406.1 | 7.505003e-06 | 0.002049643 | 105 | 62.5 | 62.5 | 1.228851 | 1.271925 | 0.5229829 | 12500 | 1.024764 | 0.5229829 | 0.4111744 | 0.172803 | 0.1690644 | 0.5103445 | 0.214481 | 0.2604515 | 0.02249534 | 0.84375 | 22373.57 | 4.388% | 309.3555 | 128.4091 | 11.7279375 | 1.546666 | 0.001229786 | 0.380441 | 0.420267
|  | 59.761 | 59761000 | 0.572 | 0.7029027 | 0.7844678 |  | 200 | 400 | 3750 |  | 25 | 981.7477 |  | 61506 | 62649.5 | 60300 | 76.5 | 40506.16 | 337.5 | 1.546666 | 1.454% | 64.39644 | 131056406.1 | 1.125741e-05 | 0.003074439 | 105 | 62.5 | 62.5 | 1.228851 | 1.271925 | 0.7844678 | 12500 | 1.024764 | 0.7844678 | 0.6167564 | 0.4335197 | 0.3803884 | 0.7655104 | 0.5380793 | 0.5860061 | 0.02249534 | 0.84375 | 22373.57 | 4.388% | 309.3555 | 192.612 | 11.7279375 | 1.546666 | 0.001844663 | 0.5706567 | 0.7029027
|  | 60.956 | 60956000 | 0.679 | 0.8343898 | 0.8001543 |  | 200 | 400 | 3750 |  | 25 | 981.7477 |  | 61506 | 62649.5 | 60300 | 76.5 | 40506.16 | 337.5 | 1.546666 | 1.454% | 64.39644 | 131056406.1 | 1.148252e-05 | 0.003135916 | 105 | 62.5 | 62.5 | 1.228851 | 1.271925 | 0.8001543 | 12500 | 1.024764 | 0.8001543 | 0.6290892 | 0.5249056 | 0.3957533 | 0.7808177 | 0.6515063 | 0.6096764 | 0.02249534 | 0.84375 | 22373.57 | 4.388% | 309.3555 | 196.4636 | 11.7279375 | 1.546666 | 0.00188155 | 0.5820678 | 0.8343898
|  | 71.713 | 71713000 | 0.802 | 0.9855384 | 0.9413587 |  | 200 | 400 | 3750 |  | 25 | 981.7477 |  | 61506 | 62649.5 | 60300 | 76.5 | 40506.16 | 337.5 | 1.546666 | 1.454% | 64.39644 | 131056406.1 | 1.350885e-05 | 0.003689316 | 105 | 62.5 | 62.5 | 1.228851 | 1.271925 | 0.9413587 | 12500 | 1.024764 | 0.9413587 | 0.7401056 | 0.7294025 | 0.5477563 | 0.9186099 | 0.9053253 | 0.8438441 | 0.02249534 | 0.84375 | 22373.57 | 4.388% | 309.3555 | 231.1338 | 11.7279375 | 1.546666 | 0.00221359 | 0.6847862 | 0.9855384
|  | 79.681 | 79681000 | 0.881 | 1.082618 | 1.045953 |  | 200 | 400 | 3750 |  | 25 | 981.7477 |  | 61506 | 62649.5 | 60300 | 76.5 | 40506.16 | 337.5 | 1.546666 | 1.454% | 64.39644 | 131056406.1 | 1.500982e-05 | 0.004099235 | 105 | 62.5 | 62.5 | 1.228851 | 1.271925 | 1.045953 | 12500 | 1.024764 | 1.045953 | 0.8223384 | 0.8902781 | 0.6762405 | 1.020676 | 1.105002 | 1.04178 | 0.02249534 | 0.84375 | 22373.57 | 4.388% | 309.3555 | 256.815 | 11.7279375 | 1.546666 | 0.002459541 | 0.7608725 | 1.082618
|  | 84.861 | 84861000 | 0.931 | 1.14406 | 1.113949 |  | 200 | 400 | 3750 |  | 25 | 981.7477 |  | 61506 | 62649.5 | 60300 | 76.5 | 40506.16 | 337.5 | 1.546666 | 1.454% | 64.39644 | 131056406.1 | 1.598559e-05 | 0.004365723 | 105 | 62.5 | 62.5 | 1.228851 | 1.271925 | 1.113949 | 12500 | 1.024764 | 1.113949 | 0.875798 | 1.001966 | 0.7670221 | 1.08703 | 1.243627 | 1.181633 | 0.02249534 | 0.84375 | 22373.57 | 4.388% | 309.3555 | 273.5103 | 11.7279375 | 1.546666 | 0.002619434 | 0.8103362 | 1.14406
|  | 88.446 | 88446000 | 0.971 | 1.193214 | 1.161009 |  | 200 | 400 | 3750 |  | 25 | 981.7477 |  | 61506 | 62649.5 | 60300 | 76.5 | 40506.16 | 337.5 | 1.546666 | 1.454% | 64.39644 | 131056406.1 | 1.666091e-05 | 0.004550155 | 105 | 62.5 | 62.5 | 1.228851 | 1.271925 | 1.161009 | 12500 | 1.024764 | 1.161009 | 0.9127966 | 1.089162 | 0.8331976 | 1.132952 | 1.351854 | 1.28358 | 0.02249534 | 0.84375 | 22373.57 | 4.388% | 309.3555 | 285.0649 | 11.7279375 | 1.546666 | 0.002730093 | 0.8445693 | 1.193214
|  | 93.626 | 93626000 | 1.021 | 1.254657 | 1.229005 |  | 200 | 400 | 3750 |  | 25 | 981.7477 |  | 61506 | 62649.5 | 60300 | 76.5 | 40506.16 | 337.5 | 1.546666 | 1.454% | 64.39644 | 131056406.1 | 1.763669e-05 | 0.004816643 | 105 | 62.5 | 62.5 | 1.228851 | 1.271925 | 1.229005 | 12500 | 1.024764 | 1.229005 | 0.9662561 | 1.21232 | 0.9336509 | 1.199305 | 1.504716 | 1.438333 | 0.02249534 | 0.84375 | 22373.57 | 4.388% | 309.3555 | 301.7603 | 11.7279375 | 1.546666 | 0.002889986 | 0.894033 | 1.254657
|  | 99.602 | 99602000 | 1.083 | 1.330846 | 1.307451 |  | 200 | 400 | 3750 |  | 25 | 981.7477 |  | 61506 | 62649.5 | 60300 | 76.5 | 40506.16 | 337.5 | 1.546666 | 1.454% | 64.39644 | 131056406.1 | 1.876241e-05 | 0.005124082 | 105 | 62.5 | 62.5 | 1.228851 | 1.271925 | 1.307451 | 12500 | 1.024764 | 1.307451 | 1.027931 | 1.368017 | 1.056642 | 1.275855 | 1.697966 | 1.627806 | 0.02249534 | 0.84375 | 22373.57 | 4.388% | 309.3555 | 321.0211 | 11.7279375 | 1.546666 | 0.003074449 | 0.9510978 | 1.330846
|  | 104.781 | 104781000 | 1.133 | 1.392288 | 1.375434 |  | 200 | 400 | 3750 |  | 25 | 981.7477 |  | 61506 | 62649.5 | 60300 | 76.5 | 40506.16 | 337.5 | 1.546666 | 1.454% | 64.39644 | 131056406.1 | 1.9738e-05 | 0.005390518 | 105 | 62.5 | 62.5 | 1.228851 | 1.271925 | 1.375434 | 12500 | 1.024764 | 1.375434 | 1.08138 | 1.505593 | 1.169383 | 1.342195 | 1.868723 | 1.801489 | 0.02249534 | 0.84375 | 22373.57 | 4.388% | 309.3555 | 337.7133 | 11.7279375 | 1.546666 | 0.003234311 | 1.000552 | 1.392288
|  | 109.562 | 109562000 | 1.184 | 1.454959 | 1.438193 |  | 200 | 400 | 3750 |  | 25 | 981.7477 |  | 61506 | 62649.5 | 60300 | 76.5 | 40506.16 | 337.5 | 1.546666 | 1.454% | 64.39644 | 131056406.1 | 2.063862e-05 | 0.00563648 | 105 | 62.5 | 62.5 | 1.228851 | 1.271925 | 1.438193 | 12500 | 1.024764 | 1.438193 | 1.130722 | 1.645154 | 1.278532 | 1.403438 | 2.041945 | 1.969638 | 0.02249534 | 0.84375 | 22373.57 | 4.388% | 309.3555 | 353.1226 | 11.7279375 | 1.546666 | 0.003381888 | 1.046206 | 1.454959
|  | 115.139 | 115139000 | 1.234 | 1.516402 | 1.511401 |  | 200 | 400 | 3750 |  | 25 | 981.7477 |  | 61506 | 62649.5 | 60300 | 76.5 | 40506.16 | 337.5 | 1.546666 | 1.454% | 64.39644 | 131056406.1 | 2.168918e-05 | 0.005923392 | 105 | 62.5 | 62.5 | 1.228851 | 1.271925 | 1.511401 | 12500 | 1.024764 | 1.511401 | 1.188279 | 1.801908 | 1.412006 | 1.474877 | 2.236506 | 2.175261 | 0.02249534 | 0.84375 | 22373.57 | 4.388% | 309.3555 | 371.0975 | 11.7279375 | 1.546666 | 0.003554035 | 1.09946 | 1.516402
|  | 119.92 | 119920000 | 1.279 | 1.5717 | 1.57416 |  | 200 | 400 | 3750 |  | 25 | 981.7477 |  | 61506 | 62649.5 | 60300 | 76.5 | 40506.16 | 337.5 | 1.546666 | 1.454% | 64.39644 | 131056406.1 | 2.258979e-05 | 0.006169353 | 105 | 62.5 | 62.5 | 1.228851 | 1.271925 | 1.57416 | 12500 | 1.024764 | 1.57416 | 1.23762 | 1.945168 | 1.531704 | 1.536119 | 2.414319 | 2.359661 | 0.02249534 | 0.84375 | 22373.57 | 4.388% | 309.3555 | 386.5069 | 11.7279375 | 1.546666 | 0.003701612 | 1.145114 | 1.5717
|  | 131.873 | 131873000 | 1.397 | 1.716705 | 1.731064 |  | 200 | 400 | 3750 |  | 25 | 981.7477 |  | 61506 | 62649.5 | 60300 | 76.5 | 40506.16 | 337.5 | 1.546666 | 1.454% | 64.39644 | 131056406.1 | 2.484143e-05 | 0.006784282 | 105 | 62.5 | 62.5 | 1.228851 | 1.271925 | 1.731064 | 12500 | 1.024764 | 1.731064 | 1.36098 | 2.3364 | 1.852266 | 1.689231 | 2.899911 | 2.853502 | 0.02249534 | 0.84375 | 22373.57 | 4.388% | 309.3555 | 425.0318 | 11.7279375 | 1.546666 | 0.004070569 | 1.259253 | 1.716705
|  | 139.841 | 139841000 | 1.475 | 1.812555 | 1.835658 |  | 200 | 400 | 3750 |  | 25 | 981.7477 |  | 61506 | 62649.5 | 60300 | 76.5 | 40506.16 | 337.5 | 1.546666 | 1.454% | 64.39644 | 131056406.1 | 2.634239e-05 | 0.0071942 | 105 | 62.5 | 62.5 | 1.228851 | 1.271925 | 1.835658 | 12500 | 1.024764 | 1.835658 | 1.443213 | 2.615902 | 2.082863 | 1.791298 | 3.246826 | 3.208747 | 0.02249534 | 0.84375 | 22373.57 | 4.388% | 309.3555 | 450.713 | 11.7279375 | 1.546666 | 0.00446077 | 1.379964 | 1.812555
|  | 148.207 | 148207000 | 1.571 | 1.930525 | 1.945476 |  | 200 | 400 | 3750 |  | 25 | 981.7477 |  | 61506 | 62649.5 | 60300 | 76.5 | 40506.16 | 337.5 | 1.546666 | 1.454% | 64.39644 | 131056406.1 | 2.791832e-05 | 0.007624594 | 105 | 62.5 | 62.5 | 1.228851 | 1.271925 | 1.945476 | 12500 | 1.024764 | 1.945476 | 1.529553 | 2.95284 | 2.339532 | 1.898462 | 3.665028 | 3.604158 | 0.02249534 | 0.84375 | 22373.57 | 4.388% | 309.3555 | 477.677 | 11.7279375 | 1.546666 | 0.004891163 | 1.513108 | 1.930525
|  | 158.167 | 158167000 | 1.683 | 2.068156 | 2.076219 |  | 200 | 400 | 3750 |  | 25 | 981.7477 |  | 61506 | 62649.5 | 60300 | 76.5 | 40506.16 | 337.5 | 1.546666 | 1.454% | 64.39644 | 131056406.1 | 2.979453e-05 | 0.008136992 | 105 | 62.5 | 62.5 | 1.228851 | 1.271925 | 2.076219 | 12500 | 1.024764 | 2.076219 | 1.632344 | 3.375942 | 2.664547 | 2.026045 | 4.190177 | 4.104858 | 0.02249534 | 0.84375 | 22373.57 | 4.388% | 309.3555 | 509.7784 | 11.7279375 | 1.546666 | 0.005403561 | 1.671621 | 2.068156
| H3#10C1 | 19.954 | 19954000 | 0.314 | 0.3721326 | 0.3297798 | CFRP-1 | 200 | 400 | 3750 | 3 | 10 | 235.6194 | Sand-coated | 31311 | 132888 | 147000 | 76.5 | 40506.16 | 345 | 3.280686 | 0.3415% | 47.9208 | 75557716.3 | 6.519736e-06 | 0.001936878 | 60 | 55 | 55 | 1.185136 | 1.146579 | 0.3297798 | 7333.333 | 0.8838454 | 0.3297798 | 0.2876208 | 0.1070331 | 0.0827257 | 0.3731194 | 0.1388499 | 0.1392181 | 0.0112028 | 0.8625 | 23471.95 | 1.004% | 356.3507 | 257.3879 | 9.1125 | 3.280686 | 0.001162127 | 0.4141247 | 0.3721326 | 189.17 | 48.6 | 72.9 | 194.4 | 75.668 | 135.034
|  | 39.91 | 39910000 | 0.589 | 0.698045 | 0.6595927 |  | 200 | 400 | 3750 |  | 10 | 235.6194 |  | 31311 | 132888 | 147000 | 76.5 | 40506.16 | 345 | 3.280686 | 0.3415% | 47.9208 | 75557716.3 | 1.304013e-05 | 0.00387395 | 60 | 55 | 55 | 1.185136 | 1.146579 | 0.6595927 | 7333.333 | 0.8838454 | 0.6595927 | 0.5752704 | 0.4015646 | 0.330936 | 0.7462761 | 0.5209343 | 0.5569281 | 0.0112028 | 0.8625 | 23471.95 | 1.004% | 356.3507 | 514.8015 | 9.1125 | 3.280686 | 0.00232437 | 0.8282908 | 0.698045
|  | 59.861 | 59861000 | 0.786 | 0.9315167 | 0.989323 |  | 200 | 400 | 3750 |  | 10 | 235.6194 |  | 31311 | 132888 | 147000 | 76.5 | 40506.16 | 345 | 3.280686 | 0.3415% | 47.9208 | 75557716.3 | 1.955888e-05 | 0.005810537 | 60 | 55 | 55 | 1.185136 | 1.146579 | 0.989323 | 7333.333 | 0.8838454 | 0.989323 | 0.8628479 | 0.8037572 | 0.7445064 | 1.119339 | 1.042683 | 1.252921 | 0.0112028 | 0.8625 | 23471.95 | 1.004% | 356.3507 | 772.1507 | 9.1125 | 3.280686 | 0.003486322 | 1.242353 | 0.9315167
|  | 79.814 | 79814000 | 1.099 | 1.302464 | 1.319086 |  | 200 | 400 | 3750 |  | 10 | 235.6194 |  | 31311 | 132888 | 147000 | 76.5 | 40506.16 | 345 | 3.280686 | 0.3415% | 47.9208 | 75557716.3 | 2.607829e-05 | 0.007747318 | 60 | 55 | 55 | 1.185136 | 1.146579 | 1.319086 | 7333.333 | 0.8838454 | 1.319086 | 1.150454 | 1.498426 | 1.323545 | 1.49244 | 1.94385 | 2.227377 | 0.0112028 | 0.8625 | 23471.95 | 1.004% | 356.3507 | 1029.526 | 9.1125 | 3.280686 | 0.004648391 | 1.656457 | 1.302464
|  | 84.455 | 84455000 | 1.191 | 1.411497 | 1.395788 |  | 200 | 400 | 3750 |  | 10 | 235.6194 |  | 31311 | 132888 | 147000 | 76.5 | 40506.16 | 345 | 3.280686 | 0.3415% | 47.9208 | 75557716.3 | 2.759468e-05 | 0.008197807 | 60 | 55 | 55 | 1.185136 | 1.146579 | 1.395788 | 7333.333 | 0.8838454 | 1.395788 | 1.21735 | 1.718286 | 1.481942 | 1.579222 | 2.229067 | 2.493942 | 0.0112028 | 0.8625 | 23471.95 | 1.004% | 356.3507 | 1089.39 | 9.1125 | 3.280686 | 0.004918684 | 1.752776 | 1.411497
| H3#13C1 | 25.1 | 25100000 | 0.241 | 0.2893063 | 0.2016577 | CFRP-1 | 200 | 400 | 3750 | 3 | 13 | 398.1969 | Sand-coated | 54567 | 137035.2 | 141000 | 76.5 | 40506.16 | 343.5 | 3.383071 | 0.5796% | 61.62191 | 122636054.5 | 5.052827e-06 | 0.001424281 | 58.5 | 56.5 | 56.5 | 1.200441 | 0.9269109 | 0.2016577 | 7533.333 | 0.7127058 | 0.2016577 | 0.2175589 | 0.06294117 | 0.04733188 | 0.2829467 | 0.08185826 | 0.08005881 | 0.01960885 | 0.85875 | 22558.54 | 1.765% | 317.3003 | 195.1767 | 7.4701875 | 3.383071 | 0.0008545688 | 0.2711549 | 0.2893063 | 146.28 | 39.841 | 59.7615 | 159.364 | 58.512 | 108.938
|  | 33.865 | 33865000 | 0.281 | 0.337324 | 0.2720772 |  | 200 | 400 | 3750 |  | 13 | 398.1969 |  | 54567 | 137035.2 | 141000 | 76.5 | 40506.16 | 343.5 | 3.383071 | 0.5796% | 61.62191 | 122636054.5 | 6.81729e-06 | 0.001921645 | 58.5 | 56.5 | 56.5 | 1.200441 | 0.9269109 | 0.2720772 | 7533.333 | 0.7127058 | 0.2720772 | 0.2935312 | 0.09901511 | 0.08616055 | 0.3817525 | 0.1287743 | 0.145735 | 0.01960885 | 0.85875 | 22558.54 | 1.765% | 317.3003 | 263.333 | 7.4701875 | 3.383071 | 0.001152987 | 0.3658431 | 0.337324
|  | 39.841 | 39841000 | 0.32 | 0.3841412 | 0.3200895 |  | 200 | 400 | 3750 |  | 13 | 398.1969 |  | 54567 | 137035.2 | 141000 | 76.5 | 40506.16 | 343.5 | 3.383071 | 0.5796% | 61.62191 | 122636054.5 | 8.020306e-06 | 0.002260749 | 58.5 | 56.5 | 56.5 | 1.200441 | 0.9269109 | 0.3200895 | 7533.333 | 0.7127058 | 0.3200895 | 0.3453293 | 0.1326552 | 0.1192523 | 0.4491186 | 0.172525 | 0.2017076 | 0.01960885 | 0.85875 | 22558.54 | 1.765% | 317.3003 | 309.8022 | 7.4701875 | 3.383071 | 0.001356449 | 0.4304017 | 0.3841412
|  | 49.402 | 49402000 | 0.387 | 0.4645708 | 0.3969042 |  | 200 | 400 | 3750 |  | 13 | 398.1969 |  | 54567 | 137035.2 | 141000 | 76.5 | 40506.16 | 343.5 | 3.383071 | 0.5796% | 61.62191 | 122636054.5 | 9.945011e-06 | 0.002803281 | 58.5 | 56.5 | 56.5 | 1.200441 | 0.9269109 | 0.3969042 | 7533.333 | 0.7127058 | 0.3969042 | 0.428201 | 0.1989297 | 0.1833561 | 0.5568976 | 0.2587184 | 0.310135 | 0.01960885 | 0.85875 | 22558.54 | 1.765% | 317.3003 | 384.1482 | 7.4701875 | 3.383071 | 0.001681968 | 0.5336891 | 0.4645708
|  | 59.761 | 59761000 | 0.454 | 0.5450003 | 0.4801302 |  | 200 | 400 | 3750 |  | 13 | 398.1969 |  | 54567 | 137035.2 | 141000 | 76.5 | 40506.16 | 343.5 | 3.383071 | 0.5796% | 61.62191 | 122636054.5 | 1.203036e-05 | 0.003391095 | 58.5 | 56.5 | 56.5 | 1.200441 | 0.9269109 | 0.4801302 | 7533.333 | 0.7127058 | 0.4801302 | 0.5179896 | 0.2823045 | 0.2683132 | 0.6736723 | 0.3671516 | 0.4538344 | 0.01960885 | 0.85875 | 22558.54 | 1.765% | 317.3003 | 464.6994 | 7.4701875 | 3.383071 | 0.002034657 | 0.6455972 | 0.5450003
|  | 63.745 | 63745000 | 0.477 | 0.5726105 | 0.5121383 |  | 200 | 400 | 3750 |  | 13 | 398.1969 |  | 54567 | 137035.2 | 141000 | 76.5 | 40506.16 | 343.5 | 3.383071 | 0.5796% | 61.62191 | 122636054.5 | 1.283237e-05 | 0.003617164 | 58.5 | 56.5 | 56.5 | 1.200441 | 0.9269109 | 0.5121383 | 7533.333 | 0.7127058 | 0.5121383 | 0.5525216 | 0.3163797 | 0.3052801 | 0.7185831 | 0.4114682 | 0.5163616 | 0.01960885 | 0.85875 | 22558.54 | 1.765% | 317.3003 | 495.6789 | 7.4701875 | 3.383071 | 0.002170298 | 0.6886363 | 0.5726105
|  | 68.526 | 68526000 | 0.499 | 0.5990202 | 0.5505497 |  | 200 | 400 | 3750 |  | 13 | 398.1969 |  | 54567 | 137035.2 | 141000 | 76.5 | 40506.16 | 343.5 | 3.383071 | 0.5796% | 61.62191 | 122636054.5 | 1.379482e-05 | 0.003888458 | 58.5 | 56.5 | 56.5 | 1.200441 | 0.9269109 | 0.5505497 | 7533.333 | 0.7127058 | 0.5505497 | 0.5939618 | 0.3557951 | 0.3527906 | 0.7724782 | 0.46273 | 0.5967226 | 0.01960885 | 0.85875 | 22558.54 | 1.765% | 317.3003 | 532.8558 | 7.4701875 | 3.383071 | 0.002333075 | 0.7402854 | 0.5990202
|  | 73.705 | 73705000 | 0.511 | 0.6134255 | 0.5921587 |  | 200 | 400 | 3750 |  | 13 | 398.1969 |  | 54567 | 137035.2 | 141000 | 76.5 | 40506.16 | 343.5 | 3.383071 | 0.5796% | 61.62191 | 122636054.5 | 1.48374e-05 | 0.004182337 | 58.5 | 56.5 | 56.5 | 1.200441 | 0.9269109 | 0.5921587 | 7533.333 | 0.7127058 | 0.5921587 | 0.6388518 | 0.391888 | 0.4081316 | 0.8308599 | 0.5096706 | 0.6903282 | 0.01960885 | 0.85875 | 22558.54 | 1.765% | 317.3003 | 573.1275 | 7.4701875 | 3.383071 | 0.002509402 | 0.796234 | 0.6134255
|  | 79.681 | 79681000 | 0.539 | 0.6470378 | 0.6401709 |  | 200 | 400 | 3750 |  | 13 | 398.1969 |  | 54567 | 137035.2 | 141000 | 76.5 | 40506.16 | 343.5 | 3.383071 | 0.5796% | 61.62191 | 122636054.5 | 1.604041e-05 | 0.00452144 | 58.5 | 56.5 | 56.5 | 1.200441 | 0.9269109 | 0.6401709 | 7533.333 | 0.7127058 | 0.6401709 | 0.6906498 | 0.4468766 | 0.4769972 | 0.898226 | 0.5811862 | 0.80681 | 0.01960885 | 0.85875 | 22558.54 | 1.765% | 317.3003 | 619.5966 | 7.4701875 | 3.383071 | 0.002712864 | 0.8607927 | 0.6470378
|  | 85.259 | 85259000 | 0.561 | 0.6734475 | 0.6849855 |  | 200 | 400 | 3750 |  | 13 | 398.1969 |  | 54567 | 137035.2 | 141000 | 76.5 | 40506.16 | 343.5 | 3.383071 | 0.5796% | 61.62191 | 122636054.5 | 1.716331e-05 | 0.00483796 | 58.5 | 56.5 | 56.5 | 1.200441 | 0.9269109 | 0.6849855 | 7533.333 | 0.7127058 | 0.6849855 | 0.7389982 | 0.4976765 | 0.5461183 | 0.9611055 | 0.6472542 | 0.9237239 | 0.01960885 | 0.85875 | 22558.54 | 1.765% | 317.3003 | 662.971 | 7.4701875 | 3.383071 | 0.002902776 | 0.9210517 | 0.6734475
|  | 93.227 | 93227000 | 0.612 | 0.7346701 | 0.7490018 |  | 200 | 400 | 3750 |  | 13 | 398.1969 |  | 54567 | 137035.2 | 141000 | 76.5 | 40506.16 | 343.5 | 3.383071 | 0.5796% | 61.62191 | 122636054.5 | 1.876733e-05 | 0.005290098 | 58.5 | 56.5 | 56.5 | 1.200441 | 0.9269109 | 0.7490018 | 7533.333 | 0.7127058 | 0.7490018 | 0.8080623 | 0.5936592 | 0.6529647 | 1.050927 | 0.7720846 | 1.104448 | 0.01960885 | 0.85875 | 22558.54 | 1.765% | 317.3003 | 724.9299 | 7.4701875 | 3.383071 | 0.003326496 | 1.055498 | 0.7346701
|  | 99.602 | 99602000 | 0.639 | 0.767082 | 0.8002196 |  | 200 | 400 | 3750 |  | 13 | 398.1969 |  | 54567 | 137035.2 | 141000 | 76.5 | 40506.16 | 343.5 | 3.383071 | 0.5796% | 61.62191 | 122636054.5 | 2.005066e-05 | 0.005651843 | 58.5 | 56.5 | 56.5 | 1.200441 | 0.9269109 | 0.8002196 | 7533.333 | 0.7127058 | 0.8002196 | 0.8633188 | 0.6622363 | 0.7453194 | 1.122791 | 0.8612727 | 1.26066 | 0.01960885 | 0.85875 | 22558.54 | 1.765% | 317.3003 | 774.5016 | 7.4701875 | 3.383071 | 0.003688241 | 1.17028 | 0.767082
|  | 109.163 | 109163000 | 0.673 | 0.807897 | 0.8770343 |  | 200 | 400 | 3750 |  | 13 | 398.1969 |  | 54567 | 137035.2 | 141000 | 76.5 | 40506.16 | 343.5 | 3.383071 | 0.5796% | 61.62191 | 122636054.5 | 2.197537e-05 | 0.006194375 | 58.5 | 56.5 | 56.5 | 1.200441 | 0.9269109 | 0.8770343 | 7533.333 | 0.7127058 | 0.8770343 | 0.9461906 | 0.7644245 | 0.8952766 | 1.23057 | 0.9941737 | 1.514302 | 0.01960885 | 0.85875 | 22558.54 | 1.765% | 317.3003 | 848.8476 | 7.4701875 | 3.383071 | 0.004230773 | 1.342426 | 0.807897
|  | 119.92 | 119920000 | 0.712 | 0.8547142 | 0.9634579 |  | 200 | 400 | 3750 |  | 13 | 398.1969 |  | 54567 | 137035.2 | 141000 | 76.5 | 40506.16 | 343.5 | 3.383071 | 0.5796% | 61.62191 | 122636054.5 | 2.414084e-05 | 0.006804773 | 58.5 | 56.5 | 56.5 | 1.200441 | 0.9269109 | 0.9634579 | 7533.333 | 0.7127058 | 0.9634579 | 1.039429 | 0.8884146 | 1.080412 | 1.351831 | 1.155429 | 1.827448 | 0.01960885 | 0.85875 | 22558.54 | 1.765% | 317.3003 | 932.4937 | 7.4701875 | 3.383071 | 0.004841171 | 1.536105 | 0.8547142
|  | 129.084 | 129084000 | 0.746 | 0.8955292 | 1.037083 |  | 200 | 400 | 3750 |  | 13 | 398.1969 |  | 54567 | 137035.2 | 141000 | 76.5 | 40506.16 | 343.5 | 3.383071 | 0.5796% | 61.62191 | 122636054.5 | 2.598562e-05 | 0.007324778 | 58.5 | 56.5 | 56.5 | 1.200441 | 0.9269109 | 1.037083 | 7533.333 | 0.7127058 | 1.037083 | 1.11886 | 1.001971 | 1.251847 | 1.455135 | 1.303116 | 2.117418 | 0.01960885 | 0.85875 | 22558.54 | 1.765% | 317.3003 | 1003.753 | 7.4701875 | 3.383071 | 0.005361175 | 1.701103 | 0.8955292
| H3#20G2 | 19.92 | 19920000 | 0.101 | 0.1223019 | 0.1934835 | GFRP-2 | 200 | 400 | 3750 | 3 | 20 | 942.4778 | Sand-coated | 44730 | 47460 | 52500 | 81.5 | 41282.88 | 340 | 1.149629 | 1.386% | 55.51894 | 99095685.4 | 4.869279e-06 | 0.001385218 | 55 | 60 | 60 | 1.21091 | 0.8738313 | 0.1934835 | 8000 | 0.6696444 | 0.1934835 | 0.2214198 | 0.02708007 | 0.04902671 | 0.2889347 | 0.03533728 | 0.08348327 | 0.01593382 | 0.85 | 22965.4 | 4.104% | 286.848 | 65.74243 | 7.4701875 | 1.149629 | 0.0008311305 | 0.2384081 | 0.1223019 | 201.44 | 39.841 | 59.7615 | 159.364 | 80.576 | 119.97
|  | 31.873 | 31873000 | 0.23 | 0.2785094 | 0.3095833 |  | 200 | 400 | 3750 |  | 20 | 942.4778 |  | 44730 | 47460 | 52500 | 81.5 | 41282.88 | 340 | 1.149629 | 1.386% | 55.51894 | 99095685.4 | 7.79109e-06 | 0.002216418 | 55 | 60 | 60 | 1.21091 | 0.8738313 | 0.3095833 | 8000 | 0.6696444 | 0.3095833 | 0.3542827 | 0.09867106 | 0.1255163 | 0.4623101 | 0.1287577 | 0.2137306 | 0.01593382 | 0.85 | 22965.4 | 4.104% | 286.848 | 105.1912 | 7.4701875 | 1.149629 | 0.001329851 | 0.3814649 | 0.2785094
|  | 39.841 | 39841000 | 0.376 | 0.4553023 | 0.3869768 |  | 200 | 400 | 3750 |  | 20 | 942.4778 |  | 44730 | 47460 | 52500 | 81.5 | 41282.88 | 340 | 1.149629 | 1.386% | 55.51894 | 99095685.4 | 9.738802e-06 | 0.002770505 | 55 | 60 | 60 | 1.21091 | 0.8738313 | 0.3869768 | 8000 | 0.6696444 | 0.3869768 | 0.4428506 | 0.2016309 | 0.1961167 | 0.577884 | 0.2631119 | 0.3339499 | 0.01593382 | 0.85 | 22965.4 | 4.104% | 286.848 | 131.4882 | 7.4701875 | 1.149629 | 0.001662303 | 0.4768282 | 0.4553023
|  | 51.793 | 51793000 | 0.482 | 0.5836588 | 0.5030669 |  | 200 | 400 | 3750 |  | 20 | 942.4778 |  | 44730 | 47460 | 52500 | 81.5 | 41282.88 | 340 | 1.149629 | 1.386% | 55.51894 | 99095685.4 | 1.266037e-05 | 0.003601635 | 55 | 60 | 60 | 1.21091 | 0.8738313 | 0.5030669 | 8000 | 0.6696444 | 0.5030669 | 0.5757025 | 0.3360138 | 0.3314334 | 0.7512448 | 0.4384706 | 0.5643687 | 0.01593382 | 0.85 | 22965.4 | 4.104% | 286.848 | 170.9336 | 7.4701875 | 1.149629 | 0.002160981 | 0.619873 | 0.5836588
|  | 59.363 | 59363000 | 0.555 | 0.6720552 | 0.5765945 |  | 200 | 400 | 3750 |  | 20 | 942.4778 |  | 44730 | 47460 | 52500 | 81.5 | 41282.88 | 340 | 1.149629 | 1.386% | 55.51894 | 99095685.4 | 1.451079e-05 | 0.004128046 | 55 | 60 | 60 | 1.21091 | 0.8738313 | 0.5765945 | 8000 | 0.6696444 | 0.5765945 | 0.6598464 | 0.4434533 | 0.4353973 | 0.8610458 | 0.5786703 | 0.7413998 | 0.01593382 | 0.85 | 22965.4 | 4.104% | 286.848 | 195.9171 | 7.4701875 | 1.149629 | 0.002476827 | 0.7104729 | 0.6720552
|  | 68.924 | 68924000 | 0.628 | 0.7604517 | 0.6694608 |  | 200 | 400 | 3750 |  | 20 | 942.4778 |  | 44730 | 47460 | 52500 | 81.5 | 41282.88 | 340 | 1.149629 | 1.386% | 55.51894 | 99095685.4 | 1.68479e-05 | 0.004792908 | 55 | 60 | 60 | 1.21091 | 0.8738313 | 0.6694608 | 8000 | 0.6696444 | 0.6694608 | 0.7661213 | 0.5825982 | 0.5869418 | 0.9997257 | 0.7602431 | 0.9994516 | 0.01593382 | 0.85 | 22965.4 | 4.104% | 286.848 | 227.4715 | 7.4701875 | 1.149629 | 0.002875745 | 0.8249016 | 0.7604517
|  | 79.681 | 79681000 | 0.684 | 0.8282627 | 0.7739438 |  | 200 | 400 | 3750 |  | 20 | 942.4778 |  | 44730 | 47460 | 52500 | 81.5 | 41282.88 | 340 | 1.149629 | 1.386% | 55.51894 | 99095685.4 | 1.947736e-05 | 0.00554094 | 55 | 60 | 60 | 1.21091 | 0.8738313 | 0.7739438 | 8000 | 0.6696444 | 0.7739438 | 0.8856901 | 0.7335841 | 0.784447 | 1.155753 | 0.9572674 | 1.335766 | 0.01593382 | 0.85 | 22965.4 | 4.104% | 286.848 | 262.973 | 7.4701875 | 1.149629 | 0.003324564 | 0.9536444 | 0.8282627
|  | 84.861 | 84861000 | 0.707 | 0.8561136 | 0.8242573 |  | 200 | 400 | 3750 |  | 20 | 942.4778 |  | 44730 | 47460 | 52500 | 81.5 | 41282.88 | 340 | 1.149629 | 1.386% | 55.51894 | 99095685.4 | 2.074357e-05 | 0.005901152 | 55 | 60 | 60 | 1.21091 | 0.8738313 | 0.8242573 | 8000 | 0.6696444 | 0.8242573 | 0.9432682 | 0.8075447 | 0.8897548 | 1.230888 | 1.05378 | 1.515085 | 0.01593382 | 0.85 | 22965.4 | 4.104% | 286.848 | 280.0687 | 7.4701875 | 1.149629 | 0.003540691 | 1.01564 | 0.8561136
|  | 89.641 | 89641000 | 0.729 | 0.8827536 | 0.8706856 |  | 200 | 400 | 3750 |  | 20 | 942.4778 |  | 44730 | 47460 | 52500 | 81.5 | 41282.88 | 340 | 1.149629 | 1.386% | 55.51894 | 99095685.4 | 2.1912e-05 | 0.006233549 | 55 | 60 | 60 | 1.21091 | 0.8738313 | 0.8706856 | 8000 | 0.6696444 | 0.8706856 | 0.9964 | 0.8795758 | 0.992813 | 1.300221 | 1.147775 | 1.690574 | 0.01593382 | 0.85 | 22965.4 | 4.104% | 286.848 | 295.8442 | 7.4701875 | 1.149629 | 0.003823759 | 1.096837 | 0.8827536
|  | 94.422 | 94422000 | 0.757 | 0.9166591 | 0.9171236 |  | 200 | 400 | 3750 |  | 20 | 942.4778 |  | 44730 | 47460 | 52500 | 81.5 | 41282.88 | 340 | 1.149629 | 1.386% | 55.51894 | 99095685.4 | 2.308067e-05 | 0.006566015 | 55 | 60 | 60 | 1.21091 | 0.8738313 | 0.9171236 | 8000 | 0.6696444 | 0.9171236 | 1.049543 | 0.9620732 | 1.10154 | 1.369568 | 1.255427 | 1.875716 | 0.01593382 | 0.85 | 22965.4 | 4.104% | 286.848 | 311.6231 | 7.4701875 | 1.149629 | 0.004156225 | 1.192205 | 0.9166591
|  | 99.602 | 99602000 | 0.785 | 0.9505646 | 0.967437 |  | 200 | 400 | 3750 |  | 20 | 942.4778 |  | 44730 | 47460 | 52500 | 81.5 | 41282.88 | 340 | 1.149629 | 1.386% | 55.51894 | 99095685.4 | 2.434688e-05 | 0.006926227 | 55 | 60 | 60 | 1.21091 | 0.8738313 | 0.967437 | 8000 | 0.6696444 | 0.967437 | 1.107121 | 1.05239 | 1.225717 | 1.444703 | 1.373283 | 2.087166 | 0.01593382 | 0.85 | 22965.4 | 4.104% | 286.848 | 328.7188 | 7.4701875 | 1.149629 | 0.004516437 | 1.295531 | 0.9505646
|  | 109.984 | 109984000 | 0.813 | 0.9844701 | 1.068278 |  | 200 | 400 | 3750 |  | 20 | 942.4778 |  | 44730 | 47460 | 52500 | 81.5 | 41282.88 | 340 | 1.149629 | 1.386% | 55.51894 | 99095685.4 | 2.688468e-05 | 0.007648181 | 55 | 60 | 60 | 1.21091 | 0.8738313 | 1.068278 | 8000 | 0.6696444 | 1.068278 | 1.222522 | 1.203536 | 1.494559 | 1.595291 | 1.570516 | 2.544953 | 0.01593382 | 0.85 | 22965.4 | 4.104% | 286.848 | 362.9827 | 7.4701875 | 1.149629 | 0.005238391 | 1.502622 | 0.9844701
|  | 109.163 | 109163000 | 0.836 | 1.012321 | 1.060303 |  | 200 | 400 | 3750 |  | 20 | 942.4778 |  | 44730 | 47460 | 52500 | 81.5 | 41282.88 | 340 | 1.149629 | 1.386% | 55.51894 | 99095685.4 | 2.668399e-05 | 0.00759109 | 55 | 60 | 60 | 1.21091 | 0.8738313 | 1.060303 | 8000 | 0.6696444 | 1.060303 | 1.213396 | 1.228346 | 1.472329 | 1.583383 | 1.602892 | 2.5071 | 0.01593382 | 0.85 | 22965.4 | 4.104% | 286.848 | 360.2731 | 7.4701875 | 1.149629 | 0.0051813 | 1.486245 | 1.012321
|  | 113.944 | 113944000 | 0.864 | 1.046227 | 1.106741 |  | 200 | 400 | 3750 |  | 20 | 942.4778 |  | 44730 | 47460 | 52500 | 81.5 | 41282.88 | 340 | 1.149629 | 1.386% | 55.51894 | 99095685.4 | 2.785266e-05 | 0.007923556 | 55 | 60 | 60 | 1.21091 | 0.8738313 | 1.106741 | 8000 | 0.6696444 | 1.106741 | 1.266539 | 1.325087 | 1.604121 | 1.65273 | 1.72913 | 2.731516 | 0.01593382 | 0.85 | 22965.4 | 4.104% | 286.848 | 376.052 | 7.4701875 | 1.149629 | 0.005513766 | 1.581613 | 1.046227
|  | 119.522 | 119522000 | 0.892 | 1.081871 | 1.054009 |  | 200 | 400 | 3750 |  | 20 | 942.4778 |  | 44730 | 47460 | 52500 | 81.5 | 41282.88 | 340 | 1.271714 | 1.386% | 58.12446 | 108321704.5 | 2.672775e-05 | 0.007533899 | 55 | 60 | 60 | 1.21286 | 0.8738313 | 1.054009 | 8000 | 0.6696444 | 1.054009 | 1.206193 | 1.304945 | 1.454902 | 1.573984 | 1.702847 | 2.477424 | 0.01762591 | 0.85 | 22791.7 | 4.135% | 286.2213 | 357.5589 | 7.4701875 | 1.271714 | 0.005129985 | 1.468311 | 1.081871
|  | 129.482 | 129482000 | 0.942 | 1.142514 | 1.141842 |  | 200 | 400 | 3750 |  | 20 | 942.4778 |  | 44730 | 47460 | 52500 | 81.5 | 41282.88 | 340 | 1.271714 | 1.386% | 58.12446 | 108321704.5 | 2.895503e-05 | 0.008161713 | 55 | 60 | 60 | 1.21286 | 0.8738313 | 1.141842 | 8000 | 0.6696444 | 1.141842 | 1.306707 | 1.492932 | 1.707484 | 1.705147 | 1.948154 | 2.907525 | 0.01762591 | 0.85 | 22791.7 | 4.135% | 286.2213 | 387.355 | 7.4701875 | 1.271714 | 0.0057578 | 1.648005 | 1.142514
[47 empty] | barres corrugades | barres llises
[46 empty] | k1 | 0.8 | 1.6
[47 empty] | Flexió | Tracció
[46 empty] | k2 | 0.5 | 1
[46 empty] | k3 | 3.4
[46 empty] | k4 | 0.425
[46 empty] | Càrrega | instantania o curta durada | permanents o repetides
[46 empty] | kt | 0.6 | 0.4
[47 empty] | barres corrugades | barres llises
[46 empty] | beta1 | 1 | 0.5
[46 empty] | Càrrega | curta durada | llarga durada
[46 empty] | beta2 | 1 | 0.5
Note on B3: El-Nemr_2016_Bond coefficient FRP RC
Note on O3: Es calcula a partir del "Designed diameter of FRP bar" o és el valor de la columna del "Nominal cross-section area" ??? Ho he fet a partir del diàmetre.
Note on V3: Cristina Barris: Hi he restat 10 mm addicionals pq sembla força clar en la figura que els 40 mm són només fins a sota l'estrep+
Note on AD3: Cristina Barris: Idem que per "d"
Note on BC3: Taula 3
Note on C4: Cristina Barris: Hi ha alguna cosa d'aquesta biga que no quadra. Diu que està reforçada amb 2d15, però no existeix el d15 per G1 DESCARTAR-LA
Note on S4: Del G1 no n'hi ha cap amb diametre = 15 He agafat diametre = 20
Note on P26: Helically grooved
Note on C225: Corba fins a 84,45 kN·m i Mu és 189,17

## Barris_2017
| MAX |  |  | MEAN |  |  |  | MAX | MEAN |  | Dimensions de la biga |  |  | Armadura | [24 empty] | ACI |  |  | ISIS |  |  |  |  | EUROCODI 2 - 2004 | [11 empty] | EUROCODI 2 - 1992
Specimen | P (kN) | wexp (mm) | wexp reforç (mm) | P (kN) | wexp (mm) | wexp reforç (mm) | w (ACI 440.1R-06) | Moment (N·mm) | Moment (N·mm) | Material | b (mm) | h (mm) | L (mm) | Acabat | Nº armadures | ø (mm) | ø eff (mm) | Af (mm^2) | Ef (MPa) | fc (MPa) | Ec (MPa) | d (mm) | n | ρ | x (mm) | Icr (mm^4) | C (mm^-1) | epsilon f | s (mm) | beta | cinf o rg | dc (mm) | cover | k ACI | w (ACI 440.1R-06) | A ISIS (mm^2) | k ISIS | w (ISIS Canada) | Ai | wi*Ai | Ai^2 | Ai | wi*Ai | Ai^2 | n·ρ | d/h | Ac,eff | ρ eff | ø/ρeff | Sr,max_1 | Sr,max_2 | Sr,mean | σf | fct,eff | alfa e | epsilon m | w (EC2-04) max | w (EC2-04) mean | Ac,eff | ρ eff | C (mm^-1) | epsilon f | σf | C en estat fissurat | epsilon f estat fissurat | σfr | Srm | epsilon m | w (EC2-92) | w_exp_reforç | Pcr | Pcr | Mcr (kN·m) | Pu | Pcr,st | Ps_1 | Ps_2 | Ps_promig |  |  | SUMA(wi·Ai) | SUMA(Ai^2) | k | Biga | n*rho | d/h
G1-216-25-150 | 20.027 | 0.083 | 0.06866804 | 20 | 0.044 | 0.03640233 | 0.1594796 | 4506075 | 4500000 | FRP-G1 | 180 | 240 | 2600 | Ribbed - Shoeck | 2 | 16 | 17.4 | 475.5743 | 58429 | 14.90836 | 24800 | 206.3 | 2.356008 | 1.281% | 44.83485 | 34618948.7 | 5.248472e-06 | 0.0008474453 | 112.6 | 1.208714 | 25 | 33.7 | 33.7 | 1.186408 | 0.1594796 | 6066 | 1.201351 | 0.1594796 | 0.1344222 | 0.01115704 | 0.01806932 | 0.1327502 | 0.01101827 | 0.01762262 | 0.03017334 | 0.8595833 | 11709.91 | 4.061% | 429 | 157.8339 | 157.93 | 92.84345 | 49.51538 | 2.421875 | 2.356008 | 0.0005084672 | 0.08025333 | 0.04720784 | 15165 | 3.136% | 5.241396e-06 | 0.0008463028 | 49.44862 | 4.874498e-06 | 0.0007870616 | 45.98722 | 105.4847 | 0.0001143355 | 0.01206065 | 0.06866804 | 18.6 | 18.597 | 4.185 | 62.847 | 27.9 | 74.4 | 25.1388 | 49.7694 | ACI | G1-216-25-150 | 0.5959626 | 0.502325 | 1.186408 | 1 | 0.03017334 | 0.8595833
| 29.945 | 0.1976 | 0.1634796 | 30 | 0.14 | 0.1158256 | 0.2384589 | 6737625 | 6750000 |  | 180 | 240 | 2600 |  |  |  | 17.4 | 475.5743 | 58429 | 14.90836 | 24800 | 206.3 | 2.356008 | 1.281% | 44.83485 | 34618948.7 | 7.84768e-06 | 0.001267127 | 112.6 | 1.208714 | 25 | 33.7 | 33.7 | 1.186408 | 0.2384589 | 6066 | 1.201351 | 0.2384589 | 0.2009922 | 0.03971607 | 0.04039788 | 0.1984923 | 0.03922208 | 0.03939919 | 0.03017334 | 0.8595833 | 11709.91 | 4.061% | 429 | 157.8339 | 157.93 | 92.84345 | 74.03695 | 2.421875 | 2.356008 | 0.0007602761 | 0.1199973 | 0.07058665 | 15165 | 3.136% | 7.862094e-06 | 0.001269454 | 74.17294 | 4.874498e-06 | 0.0007870616 | 45.98722 | 105.4847 | 0.000781476 | 0.08243376 | 0.1634796 | [9 empty] | G1-216-25-250 | 0.607843 | 0.502325 | 1.210059 | 2 | 0.03017334 | 0.8595833
| 40.055 | 0.287 | 0.2374425 | 40 | 0.2176 | 0.1800261 | 0.3189671 | 9012375 | 9000000 |  | 180 | 240 | 2600 |  |  |  | 17.4 | 475.5743 | 58429 | 14.90836 | 24800 | 206.3 | 2.356008 | 1.281% | 44.83485 | 34618948.7 | 1.049721e-05 | 0.001694933 | 112.6 | 1.208714 | 25 | 33.7 | 33.7 | 1.186408 | 0.3189671 | 6066 | 1.201351 | 0.3189671 | 0.268851 | 0.07716025 | 0.07228088 | 0.2655071 | 0.07620053 | 0.070494 | 0.03017334 | 0.8595833 | 11709.91 | 4.061% | 429 | 157.8339 | 157.93 | 92.84345 | 99.03323 | 2.421875 | 2.356008 | 0.001023975 | 0.1616179 | 0.09506938 | 15165 | 3.136% | 1.048279e-05 | 0.001692606 | 98.89725 | 4.874498e-06 | 0.0007870616 | 45.98722 | 105.4847 | 0.001326622 | 0.1399383 | 0.2374425 | [9 empty] | G1-216-25-000 | 0.599889 | 0.5023246 | 1.194226 | 3 | 0.03017334 | 0.8595833
| 45 | 0.331 | 0.2738448 | 45 | 0.262 | 0.2167593 | 0.3583453 | 10125000 | 10125000 |  | 180 | 240 | 2600 |  |  |  | 17.4 | 475.5743 | 58429 | 14.90836 | 24800 | 206.3 | 2.356008 | 1.281% | 44.83485 | 34618948.7 | 1.179314e-05 | 0.001904181 | 112.6 | 1.208714 | 25 | 33.7 | 33.7 | 1.186408 | 0.3583453 | 6066 | 1.201351 | 0.3583453 | 0.3020421 | 0.09997594 | 0.09122943 | 0.2982853 | 0.09873244 | 0.08897412 | 0.03017334 | 0.8595833 | 11709.91 | 4.061% | 429 | 157.8339 | 157.93 | 92.84345 | 111.2594 | 2.421875 | 2.356008 | 0.001233223 | 0.1946444 | 0.1144967 | 15165 | 3.136% | 1.179314e-05 | 0.001904181 | 111.2594 | 4.874498e-06 | 0.0007870616 | 45.98722 | 105.4847 | 0.001578862 | 0.1665458 | 0.2738448 | [9 empty] | G1-212-40-150 | 3.00864 | 2.151684 | 1.398272 | 5 | 0.01687341 | 0.8058333
| 50 | 0.377 | 0.3119018 | 50 | 0.299 | 0.2473704 | 0.3981614 | 11250000 | 11250000 |  | 180 | 240 | 2600 |  |  |  | 17.4 | 475.5743 | 58429 | 14.90836 | 24800 | 206.3 | 2.356008 | 1.281% | 44.83485 | 34618948.7 | 1.310349e-05 | 0.002115757 | 112.6 | 1.208714 | 25 | 33.7 | 33.7 | 1.186408 | 0.3981614 | 6066 | 1.201351 | 0.3981614 | 0.3356023 | 0.1265221 | 0.1126289 | 0.3314281 | 0.1249484 | 0.1098446 | 0.03017334 | 0.8595833 | 11709.91 | 4.061% | 429 | 157.8339 | 157.93 | 92.84345 | 123.6216 | 2.421875 | 2.356008 | 0.001444799 | 0.2280382 | 0.1341401 | 15165 | 3.136% | 1.310349e-05 | 0.002115757 | 123.6216 | 4.874498e-06 | 0.0007870616 | 45.98722 | 105.4847 | 0.00182297 | 0.1922955 | 0.3119018 | [9 empty] | G1-212-55-150 | 4.121203 | 3.484837 | 1.18261 | 6 | 0.01829213 | 0.7433333
| 55 | 0.439 | 0.363196 | 55 | 0.338 | 0.2796361 | 0.4379776 | 12375000 | 12375000 |  | 180 | 240 | 2600 |  |  |  | 17.4 | 475.5743 | 58429 | 14.90836 | 24800 | 206.3 | 2.356008 | 1.281% | 44.83485 | 34618948.7 | 1.441384e-05 | 0.002327333 | 112.6 | 1.208714 | 25 | 33.7 | 33.7 | 1.186408 | 0.4379776 | 6066 | 1.201351 | 0.4379776 | 0.3691626 | 0.1620624 | 0.136281 | 0.3645709 | 0.1600466 | 0.132912 | 0.03017334 | 0.8595833 | 11709.91 | 4.061% | 429 | 157.8339 | 157.93 | 92.84345 | 135.9837 | 2.421875 | 2.356008 | 0.001656375 | 0.261432 | 0.1537835 | 15165 | 3.136% | 1.441384e-05 | 0.002327333 | 135.9837 | 4.874498e-06 | 0.0007870616 | 45.98722 | 105.4847 | 0.002061163 | 0.2174211 | 0.363196 | [9 empty] | G2-213-25-150 | 2.61057 | 2.356819 | 1.107667 | 9 | 0.01165293 | 0.8677083
| 60 | 0.515 | 0.4260728 | 60 | 0.375 | 0.3102471 | 0.4777937 | 13500000 | 13500000 |  | 180 | 240 | 2600 |  |  |  | 17.4 | 475.5743 | 58429 | 14.90836 | 24800 | 206.3 | 2.356008 | 1.281% | 44.83485 | 34618948.7 | 1.572419e-05 | 0.002538908 | 112.6 | 1.208714 | 25 | 33.7 | 33.7 | 1.186408 | 0.4777937 | 6066 | 1.201351 | 0.4777937 | 0.4027228 | 0.2074022 | 0.1621857 | 0.3977137 | 0.2048226 | 0.1581762 | 0.03017334 | 0.8595833 | 11709.91 | 4.061% | 429 | 157.8339 | 157.93 | 92.84345 | 148.3459 | 2.421875 | 2.356008 | 0.001867951 | 0.2948258 | 0.173427 | 15165 | 3.136% | 1.572419e-05 | 0.002538908 | 148.3459 | 4.874498e-06 | 0.0007870616 | 45.98722 | 105.4847 | 0.002294919 | 0.2420789 | 0.4260728 | [9 empty] | G2-213-25-000 | 3.103868 | 2.356819 | 1.316973 | 10 | 0.01165293 | 0.8677083
G1-216-25-250 | 15.7357 | 0.056 | 0.04633024 | 17.154 | 0.039 | 0.0322657 | 0.1278049 | 3540532.5 | 3859650 | FRP-G1 | 180 | 240 | 2600 | Ribbed - Shoeck | 2 | 16 | 17.4 | 475.5743 | 58429 | 14.90836 | 24800 | 206.3 | 2.356008 | 1.281% | 44.83485 | 34618948.7 | 4.123852e-06 | 0.0006658583 | 112.6 | 1.208714 | 25 | 33.7 | 33.7 | 1.210059 | 0.1278049 | 6066 | 1.225299 | 0.1278049 | 0.1056188 | 0.00591465 | 0.01115532 | 0.1043051 | 0.005841084 | 0.01087955 | 0.03017334 | 0.8595833 | 11709.91 | 4.061% | 429 | 157.8339 | 157.93 | 92.84345 | 38.90544 | 2.161458 | 2.356008 | 0.000399515 | 0.06305699 | 0.03709235 | 15165 | 3.136% | 4.495545e-06 | 0.0007258739 | 42.41208 | 4.350359e-06 | 0.0007024313 | 41.04236 | 105.4847 | 4.612808e-05 | 0.004865807 | 0.04633024 | 16.6 | 15.736 | 3.735 | 60.845 | 24.9 | 66.4 | 24.338 | 45.369 |  | G2-310-25-000 | 1.812031 | 1.187359 | 1.526103 | 11 | 0.01021885 | 0.874375
| 20.027 | 0.1078 | 0.08918571 | 20 | 0.055 | 0.04550292 | 0.1626588 | 4506075 | 4500000 |  | 180 | 240 | 2600 |  |  |  | 17.4 | 475.5743 | 58429 | 14.90836 | 24800 | 206.3 | 2.356008 | 1.281% | 44.83485 | 34618948.7 | 5.248472e-06 | 0.0008474453 | 112.6 | 1.208714 | 25 | 33.7 | 33.7 | 1.210059 | 0.1626588 | 6066 | 1.225299 | 0.1626588 | 0.1344222 | 0.01449071 | 0.01806932 | 0.1327502 | 0.01431047 | 0.01762262 | 0.03017334 | 0.8595833 | 11709.91 | 4.061% | 429 | 157.8339 | 157.93 | 92.84345 | 49.51538 | 2.161458 | 2.356008 | 0.0005084672 | 0.08025333 | 0.04720784 | 15165 | 3.136% | 5.241396e-06 | 0.0008463028 | 49.44862 | 4.350359e-06 | 0.0007024313 | 41.04236 | 105.4847 | 0.0002632848 | 0.02777252 | 0.08918571 | [9 empty] | G2-213-25-150G | 3.461302 | 2.356819 | 1.468633 | 12 | 0.01165293 | 0.8677083
| 30.041 | 0.1976 | 0.1634796 | 30 | 0.142 | 0.1174803 | 0.2439922 | 6759225 | 6750000 |  | 180 | 240 | 2600 |  |  |  | 17.4 | 475.5743 | 58429 | 14.90836 | 24800 | 206.3 | 2.356008 | 1.281% | 44.83485 | 34618948.7 | 7.872839e-06 | 0.001271189 | 112.6 | 1.208714 | 25 | 33.7 | 33.7 | 1.210059 | 0.2439922 | 6066 | 1.225299 | 0.2439922 | 0.2016366 | 0.03984339 | 0.04065732 | 0.1991286 | 0.03934782 | 0.03965222 | 0.03017334 | 0.8595833 | 11709.91 | 4.061% | 429 | 157.8339 | 157.93 | 92.84345 | 74.27431 | 2.161458 | 2.356008 | 0.0007627134 | 0.120382 | 0.07081294 | 15165 | 3.136% | 7.862094e-06 | 0.001269454 | 74.17294 | 4.350359e-06 | 0.0007024313 | 41.04236 | 105.4847 | 0.0008807755 | 0.09290834 | 0.1634796 | [9 empty] | G2-213-25-250G | 2.514469 | 2.356819 | 1.066891 | 13 | 0.01165293 | 0.8677083
| 39.959 | 0.3177 | 0.2628414 | 40 | 0.2107 | 0.1743175 | 0.3245459 | 8990775 | 9000000 |  | 180 | 240 | 2600 |  |  |  | 17.4 | 475.5743 | 58429 | 14.90836 | 24800 | 206.3 | 2.356008 | 1.281% | 44.83485 | 34618948.7 | 1.047205e-05 | 0.001690871 | 112.6 | 1.208714 | 25 | 33.7 | 33.7 | 1.210059 | 0.3245459 | 6066 | 1.225299 | 0.3245459 | 0.2682067 | 0.08520926 | 0.07193482 | 0.2648707 | 0.08414943 | 0.0701565 | 0.03017334 | 0.8595833 | 11709.91 | 4.061% | 429 | 157.8339 | 157.93 | 92.84345 | 98.79588 | 2.161458 | 2.356008 | 0.001092059 | 0.1723639 | 0.1013905 | 15165 | 3.136% | 1.048279e-05 | 0.001692606 | 98.89725 | 4.350359e-06 | 0.0007024313 | 41.04236 | 105.4847 | 0.001401097 | 0.1477943 | 0.2628414 | [9 empty] | G2-216-25-150 | 1.335802 | 0.9580123 | 1.394348 | 15 | 0.01890181 | 0.86125
| 45 | 0.369 | 0.3052832 | 45 | 0.245 | 0.2026948 | 0.3654888 | 10125000 | 10125000 |  | 180 | 240 | 2600 |  |  |  | 17.4 | 475.5743 | 58429 | 14.90836 | 24800 | 206.3 | 2.356008 | 1.281% | 44.83485 | 34618948.7 | 1.179314e-05 | 0.001904181 | 112.6 | 1.208714 | 25 | 33.7 | 33.7 | 1.210059 | 0.3654888 | 6066 | 1.225299 | 0.3654888 | 0.3020421 | 0.1114535 | 0.09122943 | 0.2982853 | 0.1100673 | 0.08897412 | 0.03017334 | 0.8595833 | 11709.91 | 4.061% | 429 | 157.8339 | 157.93 | 92.84345 | 111.2594 | 2.161458 | 2.356008 | 0.001305369 | 0.2060315 | 0.121195 | 15165 | 3.136% | 1.179314e-05 | 0.001904181 | 111.2594 | 4.350359e-06 | 0.0007024313 | 41.04236 | 105.4847 | 0.001645062 | 0.1735289 | 0.3052832 | [9 empty] | G2-313-25-150 | 0.7239291 | 0.4556071 | 1.588933 | 16 | 0.0174794 | 0.8677083
| 50 | 0.405 | 0.3350669 | 50 | 0.2725 | 0.2254463 | 0.4060987 | 11250000 | 11250000 |  | 180 | 240 | 2600 |  |  |  | 17.4 | 475.5743 | 58429 | 14.90836 | 24800 | 206.3 | 2.356008 | 1.281% | 44.83485 | 34618948.7 | 1.310349e-05 | 0.002115757 | 112.6 | 1.208714 | 25 | 33.7 | 33.7 | 1.210059 | 0.4060987 | 6066 | 1.225299 | 0.4060987 | 0.3356023 | 0.1359189 | 0.1126289 | 0.3314281 | 0.1342284 | 0.1098446 | 0.03017334 | 0.8595833 | 11709.91 | 4.061% | 429 | 157.8339 | 157.93 | 92.84345 | 123.6216 | 2.161458 | 2.356008 | 0.001516945 | 0.2394253 | 0.1408384 | 15165 | 3.136% | 1.310349e-05 | 0.002115757 | 123.6216 | 4.350359e-06 | 0.0007024313 | 41.04236 | 105.4847 | 0.00188255 | 0.1985802 | 0.3350669 | [8 empty] | ISIS | G1-216-25-150 | 0.5885501 | 0.4899069 | 1.201351 | 1 | 0.03017334 | 0.8595833
| 55 | 0.443 | 0.3665053 | 55 | 0.299 | 0.2473704 | 0.4467085 | 12375000 | 12375000 |  | 180 | 240 | 2600 |  |  |  | 17.4 | 475.5743 | 58429 | 14.90836 | 24800 | 206.3 | 2.356008 | 1.281% | 44.83485 | 34618948.7 | 1.441384e-05 | 0.002327333 | 112.6 | 1.208714 | 25 | 33.7 | 33.7 | 1.210059 | 0.4467085 | 6066 | 1.225299 | 0.4467085 | 0.3691626 | 0.163539 | 0.136281 | 0.3645709 | 0.1615049 | 0.132912 | 0.03017334 | 0.8595833 | 11709.91 | 4.061% | 429 | 157.8339 | 157.93 | 92.84345 | 135.9837 | 2.161458 | 2.356008 | 0.001728521 | 0.2728191 | 0.1604818 | 15165 | 3.136% | 1.441384e-05 | 0.002327333 | 135.9837 | 4.350359e-06 | 0.0007024313 | 41.04236 | 105.4847 | 0.002115326 | 0.2231345 | 0.3665053 | [9 empty] | G1-216-25-250 | 0.6002826 | 0.4899069 | 1.225299 | 2 | 0.03017334 | 0.8595833
| 60 | 0.489 | 0.4045623 | 59.615 | 0.325 | 0.2688809 | 0.4873184 | 13500000 | 13413375 |  | 180 | 240 | 2600 |  |  |  | 17.4 | 475.5743 | 58429 | 14.90836 | 24800 | 206.3 | 2.356008 | 1.281% | 44.83485 | 34618948.7 | 1.572419e-05 | 0.002538908 | 112.6 | 1.208714 | 25 | 33.7 | 33.7 | 1.210059 | 0.4873184 | 6066 | 1.225299 | 0.4873184 | 0.4027228 | 0.1969315 | 0.1621857 | 0.3977137 | 0.194482 | 0.1581762 | 0.03017334 | 0.8595833 | 11709.91 | 4.061% | 429 | 157.8339 | 157.93 | 92.84345 | 148.3459 | 2.161458 | 2.356008 | 0.001940097 | 0.3062129 | 0.1801252 | 15165 | 3.136% | 1.562329e-05 | 0.002522617 | 147.394 | 4.350359e-06 | 0.0007024313 | 41.04236 | 105.4847 | 0.002327023 | 0.2454653 | 0.4045623 | [9 empty] | G1-216-25-000 | 0.5924275 | 0.4899065 | 1.209267 | 3 | 0.03017334 | 0.8595833
G1-216-25-000 | 19.932 | 0.0536 | 0.04434466 | 22 | 0.0245 | 0.02026948 | 0.1597689 | 4484700 | 4950000 | FRP-G1 | 180 | 240 | 2600 | Ribbed - Shoeck | 2 | 16 | 17.4 | 475.5743 | 58429 | 14.90836 | 24800 | 206.3 | 2.356008 | 1.281% | 44.83485 | 34618948.7 | 5.223575e-06 | 0.0008434253 | 112.6 | 1.208714 | 25 | 33.7 | 33.7 | 1.194226 | 0.1597689 | 6066 | 1.209267 | 0.1597689 | 0.1337845 | 0.00717085 | 0.0178983 | 0.1321205 | 0.007081659 | 0.01745583 | 0.03017334 | 0.8595833 | 11709.91 | 4.061% | 429 | 157.8339 | 157.93 | 92.84345 | 49.2805 | 2.682292 | 2.356008 | 0.0005060552 | 0.07987264 | 0.04698391 | 15165 | 3.136% | 5.765535e-06 | 0.000930933 | 54.39349 | 5.398638e-06 | 0.0008716918 | 50.93208 | 105.4847 | 0.0001147125 | 0.01210041 | 0.04434466 | 20.6 | 22.411 | 4.635 | 63.897 | 30.9 | 82.4 | 25.5588 | 53.9794 |  | G1-212-40-150 | 3.799931 | 3.432335 | 1.107098 | 5 | 0.01687341 | 0.8058333
| 30.041 | 0.189 | 0.1563646 | 30 | 0.105 | 0.0868692 | 0.2407996 | 6759225 | 6750000 |  | 180 | 240 | 2600 |  |  |  | 17.4 | 475.5743 | 58429 | 14.90836 | 24800 | 206.3 | 2.356008 | 1.281% | 44.83485 | 34618948.7 | 7.872839e-06 | 0.001271189 | 112.6 | 1.208714 | 25 | 33.7 | 33.7 | 1.194226 | 0.2407996 | 6066 | 1.209267 | 0.2407996 | 0.2016366 | 0.03810932 | 0.04065732 | 0.1991286 | 0.03763531 | 0.03965222 | 0.03017334 | 0.8595833 | 11709.91 | 4.061% | 429 | 157.8339 | 157.93 | 92.84345 | 74.27431 | 2.682292 | 2.356008 | 0.0007627134 | 0.120382 | 0.07081294 | 15165 | 3.136% | 7.862094e-06 | 0.001269454 | 74.17294 | 5.398638e-06 | 0.0008716918 | 50.93208 | 105.4847 | 0.0006708924 | 0.07076889 | 0.1563646 | [9 empty] | G1-212-55-150 | 5.885675 | 7.107664 | 0.8280744 | 6 | 0.01829213 | 0.7433333
| 39.959 | 0.291 | 0.2407518 | 40 | 0.207 | 0.1712564 | 0.3202993 | 8990775 | 9000000 |  | 180 | 240 | 2600 |  |  |  | 17.4 | 475.5743 | 58429 | 14.90836 | 24800 | 206.3 | 2.356008 | 1.281% | 44.83485 | 34618948.7 | 1.047205e-05 | 0.001690871 | 112.6 | 1.208714 | 25 | 33.7 | 33.7 | 1.194226 | 0.3202993 | 6066 | 1.209267 | 0.3202993 | 0.2682067 | 0.07804814 | 0.07193482 | 0.2648707 | 0.07707738 | 0.0701565 | 0.03017334 | 0.8595833 | 11709.91 | 4.061% | 429 | 157.8339 | 157.93 | 92.84345 | 98.79588 | 2.682292 | 2.356008 | 0.001014522 | 0.160126 | 0.09419175 | 15165 | 3.136% | 1.048279e-05 | 0.001692606 | 98.89725 | 5.398638e-06 | 0.0008716918 | 50.93208 | 105.4847 | 0.001243684 | 0.1311897 | 0.2407518 | [9 empty] | G2-213-25-150 | 2.450564 | 2.076768 | 1.17999 | 9 | 0.01165293 | 0.8677083
| 45 | 0.335 | 0.2771544 | 45 | 0.246 | 0.2035223 | 0.3607056 | 10125000 | 10125000 |  | 180 | 240 | 2600 |  |  |  | 17.4 | 475.5743 | 58429 | 14.91037 | 24801 | 206.3 | 2.355913 | 1.281% | 44.83406 | 34617770.9 | 1.179307e-05 | 0.001904179 | 112.6 | 1.208713 | 25 | 33.7 | 33.7 | 1.194226 | 0.3607056 | 6066 | 1.209267 | 0.3607056 | 0.3020414 | 0.1011839 | 0.09122903 | 0.2982846 | 0.09992536 | 0.08897373 | 0.03017213 | 0.8595833 | 11709.96 | 4.061% | 429 | 157.8342 | 157.93 | 92.84362 | 111.2593 | 2.682292 | 2.355913 | 0.001161075 | 0.1832572 | 0.1077984 | 15165 | 3.136% | 1.179307e-05 | 0.001904179 | 111.2593 | 5.398604e-06 | 0.0008716906 | 50.93201 | 105.4847 | 0.001505138 | 0.158769 | 0.2771544 | [9 empty] | G2-213-25-000 | 2.913628 | 2.076768 | 1.402963 | 10 | 0.01165293 | 0.8677083
| 50 | 0.395 | 0.3267937 | 50 | 0.28 | 0.2316512 | 0.4007849 | 11250000 | 11250000 |  | 180 | 240 | 2600 |  |  |  | 17.4 | 475.5743 | 58429 | 14.90836 | 24800 | 206.3 | 2.356008 | 1.281% | 44.83485 | 34618948.7 | 1.310349e-05 | 0.002115757 | 112.6 | 1.208714 | 25 | 33.7 | 33.7 | 1.194226 | 0.4007849 | 6066 | 1.209267 | 0.4007849 | 0.3356023 | 0.1325629 | 0.1126289 | 0.3314281 | 0.1309141 | 0.1098446 | 0.03017334 | 0.8595833 | 11709.91 | 4.061% | 429 | 157.8339 | 157.93 | 92.84345 | 123.6216 | 2.682292 | 2.356008 | 0.001372653 | 0.2166511 | 0.1274418 | 15165 | 3.136% | 1.310349e-05 | 0.002115757 | 123.6216 | 5.398638e-06 | 0.0008716918 | 50.93208 | 105.4847 | 0.00175662 | 0.1852965 | 0.3267937 | [9 empty] | G2-310-25-000 | 2.241963 | 1.817639 | 1.233448 | 11 | 0.01021885 | 0.874375
| 55 | 0.454 | 0.3756059 | 55 | 0.315 | 0.2606076 | 0.4408634 | 12375000 | 12375000 |  | 180 | 240 | 2600 |  |  |  | 17.4 | 475.5743 | 58429 | 14.90836 | 24800 | 206.3 | 2.356008 | 1.281% | 44.83485 | 34618948.7 | 1.441384e-05 | 0.002327333 | 112.6 | 1.208714 | 25 | 33.7 | 33.7 | 1.194226 | 0.4408634 | 6066 | 1.209267 | 0.4408634 | 0.3691626 | 0.1675998 | 0.136281 | 0.3645709 | 0.1655152 | 0.132912 | 0.03017334 | 0.8595833 | 11709.91 | 4.061% | 429 | 157.8339 | 157.93 | 92.84345 | 135.9837 | 2.682292 | 2.356008 | 0.001584229 | 0.2500449 | 0.1470853 | 15165 | 3.136% | 1.441384e-05 | 0.002327333 | 135.9837 | 5.398638e-06 | 0.0008716918 | 50.93208 | 105.4847 | 0.002000844 | 0.2110585 | 0.3756059 | [9 empty] | G2-213-25-150G | 3.249154 | 2.076768 | 1.564525 | 12 | 0.01165293 | 0.8677083
| 60 | 0.493 | 0.4078716 | 60 | 0.343 | 0.2837727 | 0.4809419 | 13500000 | 13500000 |  | 180 | 240 | 2600 |  |  |  | 17.4 | 475.5743 | 58429 | 14.90836 | 24800 | 206.3 | 2.356008 | 1.281% | 44.83485 | 34618948.7 | 1.572419e-05 | 0.002538908 | 112.6 | 1.208714 | 25 | 33.7 | 33.7 | 1.194226 | 0.4809419 | 6066 | 1.209267 | 0.4809419 | 0.4027228 | 0.1985423 | 0.1621857 | 0.3977137 | 0.1960729 | 0.1581762 | 0.03017334 | 0.8595833 | 11709.91 | 4.061% | 429 | 157.8339 | 157.93 | 92.84345 | 148.3459 | 2.682292 | 2.356008 | 0.001795805 | 0.2834388 | 0.1667287 | 15165 | 3.136% | 1.572419e-05 | 0.002538908 | 148.3459 | 5.398638e-06 | 0.0008716918 | 50.93208 | 105.4847 | 0.002239627 | 0.2362464 | 0.4078716 | [9 empty] | G2-213-25-250G | 2.360354 | 2.076768 | 1.136552 | 13 | 0.01165293 | 0.8677083
G1-212-40-150 | 14.782 | 0.072 | 0.05583703 | 16.097 | 0.0167 | 0.01295109 | 0.2871287 | 3325950 | 3621825 | FRP-G1 | 180 | 240 | 2600 | Ribbed - Shoeck | 2 | 12 | 13.2 | 273.6956 | 53225 | 14.90836 | 24800 | 193.4 | 2.146169 | 0.7862% | 32.41441 | 17266649.9 | 7.767047e-06 | 0.001250383 | 86.8 | 1.289467 | 40 | 46.6 | 46.6 | 1.398272 | 0.2871287 | 8388 | 1.107098 | 0.2871287 | 0.2053454 | 0.01478487 | 0.04216674 | 0.2593526 | 0.01867339 | 0.06726377 | 0.01687341 | 0.8058333 | 12455.14 | 2.197% | 601 | 238.1183 | 238.17 | 140.0696 | 66.55162 | 2.005208 | 2.146169 | 0.0007502296 | 0.1786434 | 0.1050844 | 20970 | 1.305% | 8.458e-06 | 0.001361616 | 72.47202 | 8.091769e-06 | 0.001302658 | 69.33398 | 151.1357 | 0.0001153631 | 0.01743548 | 0.05583703 | 15.4 | 14.782 | 3.465 | 63.229 | 23.1 | 61.6 | 25.2916 | 43.4458 |  | G2-216-25-150 | 1.305941 | 0.9156585 | 1.426231 | 15 | 0.01890181 | 0.86125
| 20.027 | 0.177 | 0.137266 | 20 | 0.072 | 0.05583703 | 0.3890088 | 4506075 | 4500000 |  | 180 | 240 | 2600 |  |  |  | 13.2 | 273.6956 | 53225 | 14.90836 | 24800 | 193.4 | 2.146169 | 0.7862% | 32.41441 | 17266649.9 | 1.052298e-05 | 0.001694048 | 86.8 | 1.289467 | 40 | 46.6 | 46.6 | 1.398272 | 0.3890088 | 8388 | 1.107098 | 0.3890088 | 0.2782068 | 0.0492426 | 0.07739901 | 0.351377 | 0.06219373 | 0.1234658 | 0.01687341 | 0.8058333 | 12455.14 | 2.197% | 601 | 238.1183 | 238.17 | 140.0696 | 90.16569 | 2.005208 | 2.146169 | 0.001016429 | 0.2420303 | 0.1423707 | 20970 | 1.305% | 1.050879e-05 | 0.001691764 | 90.04413 | 8.091769e-06 | 0.001302658 | 69.33398 | 151.1357 | 0.0006887171 | 0.1040898 | 0.137266 | [9 empty] | G2-313-25-150 | 0.9140801 | 0.7263851 | 1.258396 | 16 | 0.0174794 | 0.8677083
| 30.041 | 0.3655 | 0.2834505 | 30.081 | 0.211 | 0.1636335 | 0.5835229 | 6759225 | 6768225 |  | 180 | 240 | 2600 |  |  |  | 13.2 | 273.6956 | 53225 | 14.90836 | 24800 | 193.4 | 2.146169 | 0.7862% | 32.41441 | 17266649.9 | 1.578473e-05 | 0.002541114 | 86.8 | 1.289467 | 40 | 46.6 | 46.6 | 1.398272 | 0.5835229 | 8388 | 1.107098 | 0.5835229 | 0.4173171 | 0.1525294 | 0.1741536 | 0.5270743 | 0.1926456 | 0.2778073 | 0.01687341 | 0.8058333 | 12455.14 | 2.197% | 601 | 238.1183 | 238.17 | 140.0696 | 135.2508 | 2.005208 | 2.146169 | 0.001524668 | 0.3630514 | 0.2135597 | 20970 | 1.305% | 1.580575e-05 | 0.002544498 | 135.4309 | 8.091769e-06 | 0.001302658 | 69.33398 | 151.1357 | 0.0018776 | 0.2837725 | 0.2834505
| 36.335 | 0.502 | 0.3893082 | 40 | 0.375 | 0.2908179 | 0.7057789 | 8175375 | 9000000 |  | 180 | 240 | 2600 |  |  |  | 13.2 | 273.6956 | 53225 | 14.90836 | 24800 | 193.4 | 2.146169 | 0.7862% | 32.41441 | 17266649.9 | 1.909185e-05 | 0.003073512 | 86.8 | 1.289467 | 40 | 46.6 | 46.6 | 1.398272 | 0.7057789 | 8388 | 1.107098 | 0.7057789 | 0.5047508 | 0.2533849 | 0.2547733 | 0.6375035 | 0.3200268 | 0.4064107 | 0.01687341 | 0.8058333 | 12455.14 | 2.197% | 601 | 238.1183 | 238.17 | 140.0696 | 163.5877 | 2.005208 | 2.146169 | 0.00199633 | 0.4753626 | 0.2796251 | 20970 | 1.305% | 2.101758e-05 | 0.003383528 | 180.0883 | 8.091769e-06 | 0.001302658 | 69.33398 | 151.1357 | 0.002882004 | 0.4355738 | 0.3893082
| 40.055 | 0.722 | 0.5599213 | 45.041 | 0.445 | 0.3451039 | 0.7780369 | 9012375 | 10134225 |  | 180 | 240 | 2600 |  |  |  | 13.2 | 273.6956 | 53225 | 14.90836 | 24800 | 193.4 | 2.146169 | 0.7862% | 32.41441 | 17266649.9 | 2.104648e-05 | 0.00338818 | 86.8 | 1.289467 | 40 | 46.6 | 46.6 | 1.398272 | 0.7780369 | 8388 | 1.107098 | 0.7780369 | 0.5564274 | 0.4017406 | 0.3096115 | 0.7027715 | 0.507401 | 0.4938878 | 0.01687341 | 0.8058333 | 12455.14 | 2.197% | 601 | 238.1183 | 238.17 | 140.0696 | 180.3359 | 2.005208 | 2.146169 | 0.002310998 | 0.5502908 | 0.3237005 | 20970 | 1.305% | 2.366632e-05 | 0.003809937 | 202.7839 | 8.091769e-06 | 0.001302658 | 69.33398 | 151.1357 | 0.003364544 | 0.5085028 | 0.5599213
| 45 | 0.927 | 0.7189017 | 50.081 | 0.4987 | 0.386749 | 0.8740897 | 10125000 | 11268225 |  | 180 | 240 | 2600 |  |  |  | 13.2 | 273.6956 | 53225 | 14.90836 | 24800 | 193.4 | 2.146169 | 0.7862% | 32.41441 | 17266649.9 | 2.364478e-05 | 0.003806469 | 86.8 | 1.289467 | 40 | 46.6 | 46.6 | 1.398272 | 0.8740897 | 8388 | 1.107098 | 0.8740897 | 0.6251213 | 0.5794875 | 0.3907767 | 0.7895324 | 0.7318965 | 0.6233613 | 0.01687341 | 0.8058333 | 12455.14 | 2.197% | 601 | 238.1183 | 238.17 | 140.0696 | 202.5993 | 2.005208 | 2.146169 | 0.002729286 | 0.649893 | 0.38229 | 20970 | 1.305% | 2.631454e-05 | 0.004236261 | 225.475 | 8.091769e-06 | 0.001302658 | 69.33398 | 151.1357 | 0.003835692 | 0.5797101 | 0.7189017
| 50 | 1.025 | 0.7949021 | 54.959 | 0.5456 | 0.4231206 | 0.9712108 | 11250000 | 12365775 |  | 180 | 240 | 2600 |  |  |  | 13.2 | 273.6956 | 53225 | 14.90836 | 24800 | 193.4 | 2.146169 | 0.7862% | 32.41441 | 17266649.9 | 2.627198e-05 | 0.00422941 | 86.8 | 1.289467 | 40 | 46.6 | 46.6 | 1.398272 | 0.9712108 | 8388 | 1.107098 | 0.9712108 | 0.6945793 | 0.7119437 | 0.4824404 | 0.8772582 | 0.8991896 | 0.7695819 | 0.01687341 | 0.8058333 | 12455.14 | 2.197% | 601 | 238.1183 | 238.17 | 140.0696 | 225.1103 | 2.005208 | 2.146169 | 0.003152227 | 0.750603 | 0.4415312 | 20970 | 1.305% | 2.887763e-05 | 0.004648883 | 247.4368 | 8.091769e-06 | 0.001302658 | 69.33398 | 151.1357 | 0.004283866 | 0.6474453 | 0.7949021
| 55 | 1.053 | 0.8166165 | 60 | 0.597 | 0.462982 | 1.068332 | 12375000 | 13500000 |  | 180 | 240 | 2600 |  |  |  | 13.2 | 273.6956 | 53225 | 14.90836 | 24800 | 193.4 | 2.146169 | 0.7862% | 32.41441 | 17266649.9 | 2.889917e-05 | 0.004652351 | 86.8 | 1.289467 | 40 | 46.6 | 46.6 | 1.398272 | 1.068332 | 8388 | 1.107098 | 1.068332 | 0.7640372 | 0.8045312 | 0.5837528 | 0.964984 | 1.016128 | 0.9311941 | 0.01687341 | 0.8058333 | 12455.14 | 2.197% | 601 | 238.1183 | 238.17 | 140.0696 | 247.6214 | 2.005208 | 2.146169 | 0.003575168 | 0.851313 | 0.5007723 | 20970 | 1.305% | 3.152637e-05 | 0.005075292 | 270.1324 | 8.091769e-06 | 0.001302658 | 69.33398 | 151.1357 | 0.004740943 | 0.7165259 | 0.8166165
| 60 | 1.095 | 0.8491881 | 62.602 | 0.626 | 0.4854719 | 1.165453 | 13500000 | 14085450 |  | 180 | 240 | 2600 |  |  |  | 13.2 | 273.6956 | 53225 | 14.90836 | 24800 | 193.4 | 2.146169 | 0.7862% | 32.41441 | 17266649.9 | 3.152637e-05 | 0.005075292 | 86.8 | 1.289467 | 40 | 46.6 | 46.6 | 1.398272 | 1.165453 | 8388 | 1.107098 | 1.165453 | 0.8334951 | 0.9126772 | 0.6947141 | 1.05271 | 1.152717 | 1.108198 | 0.01687341 | 0.8058333 | 12455.14 | 2.197% | 601 | 238.1183 | 238.17 | 140.0696 | 270.1324 | 2.005208 | 2.146169 | 0.003998109 | 0.952023 | 0.5600135 | 20970 | 1.305% | 3.289357e-05 | 0.00529539 | 281.8471 | 8.091769e-06 | 0.001302658 | 69.33398 | 151.1357 | 0.004974938 | 0.7518909 | 0.8491881
G1-212-55-150 | 16.213 | 0.0809 | 0.05705408 | 17.855 | 0.01 | 0.007052421 | 0.3389682 | 3647925 | 4017375 | FRP-G1 | 180 | 240 | 2600 | Ribbed - Shoeck | 2 | 12 | 13.2 | 273.6956 | 53225 | 14.90836 | 24800 | 178.4 | 2.146169 | 0.8523% | 31.01497 | 14549692.4 | 1.010975e-05 | 0.001490026 | 56.8 | 1.417953 | 55 | 61.6 | 61.6 | 1.18261 | 0.3389682 | 11088 | 0.8280744 | 0.3389682 | 0.2866272 | 0.02318814 | 0.08215514 | 0.4093451 | 0.03311602 | 0.1675634 | 0.01829213 | 0.7433333 | 12539.1 | 2.183% | 605 | 289.8067 | 289.85 | 170.4745 | 79.30662 | 2.239583 | 2.146169 | 0.0008940155 | 0.2590917 | 0.1524069 | 27720 | 0.9874% | 1.113363e-05 | 0.001640931 | 87.33854 | 1.07252e-05 | 0.001580734 | 84.13458 | 183.6902 | 0.0001181849 | 0.02170939 | 0.05705408 | 17.2 | 16.689 | 3.87 | 66.758 | 25.8 | 68.8 | 26.7032 | 47.7516
| 20.027 | 0.305 | 0.2150988 | 20 | 0.105 | 0.07405042 | 0.4187082 | 4506075 | 4500000 |  | 180 | 240 | 2600 |  |  |  | 13.2 | 273.6956 | 53225 | 14.90836 | 24800 | 178.4 | 2.146169 | 0.8523% | 31.01497 | 14549692.4 | 1.2488e-05 | 0.001840544 | 56.8 | 1.417953 | 55 | 61.6 | 61.6 | 1.18261 | 0.4187082 | 11088 | 0.8280744 | 0.4187082 | 0.3540543 | 0.1079866 | 0.1253545 | 0.5056408 | 0.1542204 | 0.2556726 | 0.01829213 | 0.7433333 | 12539.1 | 2.183% | 605 | 289.8067 | 289.85 | 170.4745 | 97.96298 | 2.239583 | 2.146169 | 0.001104327 | 0.3200413 | 0.1882596 | 27720 | 0.9874% | 1.247116e-05 | 0.001838063 | 97.83091 | 1.07252e-05 | 0.001580734 | 84.13458 | 183.6902 | 0.0004786316 | 0.08791992 | 0.2150988
| 30.041 | 0.58 | 0.4090404 | 30.081 | 0.3196 | 0.2253954 | 0.6280727 | 6759225 | 6768225 |  | 180 | 240 | 2600 |  |  |  | 13.2 | 273.6956 | 53225 | 14.90836 | 24800 | 178.4 | 2.146169 | 0.8523% | 31.01497 | 14549692.4 | 1.873231e-05 | 0.002760863 | 56.8 | 1.417953 | 55 | 61.6 | 61.6 | 1.18261 | 0.6280727 | 11088 | 0.8280744 | 0.6280727 | 0.5310903 | 0.3080324 | 0.2820569 | 0.7584738 | 0.4399148 | 0.5752825 | 0.01829213 | 0.7433333 | 12539.1 | 2.183% | 605 | 289.8067 | 289.85 | 170.4745 | 146.9469 | 2.239583 | 2.146169 | 0.001656518 | 0.4800699 | 0.2823941 | 27720 | 0.9874% | 1.875726e-05 | 0.002764539 | 147.1426 | 1.07252e-05 | 0.001580734 | 84.13458 | 183.6902 | 0.001860692 | 0.3417907 | 0.4090404
| 32.711 | 0.69 | 0.486617 | 40 | 0.514 | 0.3624944 | 0.6838949 | 7359975 | 9000000 |  | 180 | 240 | 2600 |  |  |  | 13.2 | 273.6956 | 53225 | 14.90836 | 24800 | 178.4 | 2.146169 | 0.8523% | 31.01497 | 14549692.4 | 2.039721e-05 | 0.003006244 | 56.8 | 1.417953 | 55 | 61.6 | 61.6 | 1.18261 | 0.6838949 | 11088 | 0.8280744 | 0.6838949 | 0.5782928 | 0.3990221 | 0.3344226 | 0.8258858 | 0.5698612 | 0.6820874 | 0.01829213 | 0.7433333 | 12539.1 | 2.183% | 605 | 289.8067 | 289.85 | 170.4745 | 160.0073 | 2.239583 | 2.146169 | 0.001803746 | 0.5227379 | 0.3074929 | 27720 | 0.9874% | 2.494233e-05 | 0.003676126 | 195.6618 | 1.07252e-05 | 0.001580734 | 84.13458 | 183.6902 | 0.00299641 | 0.5504111 | 0.486617
| 40.054 | 0.79 | 0.5571412 | 45.041 | 0.599 | 0.42244 | 0.8374163 | 9012150 | 10134225 |  | 180 | 240 | 2600 |  |  |  | 13.2 | 273.6956 | 53225 | 14.90836 | 24800 | 178.4 | 2.146169 | 0.8523% | 31.01497 | 14549692.4 | 2.4976e-05 | 0.003681089 | 56.8 | 1.417953 | 55 | 61.6 | 61.6 | 1.18261 | 0.8374163 | 11088 | 0.8280744 | 0.8374163 | 0.7081086 | 0.5594058 | 0.5014178 | 1.011282 | 0.7989124 | 1.02269 | 0.01829213 | 0.7433333 | 12539.1 | 2.183% | 605 | 289.8067 | 289.85 | 170.4745 | 195.926 | 2.239583 | 2.146169 | 0.002470257 | 0.715897 | 0.4211159 | 27720 | 0.9874% | 2.808569e-05 | 0.00413941 | 220.3201 | 1.07252e-05 | 0.001580734 | 84.13458 | 183.6902 | 0.003535768 | 0.6494858 | 0.5571412
| 45 | 0.904 | 0.6375395 | 50.081 | 0.693 | 0.4887333 | 0.9408211 | 10125000 | 11268225 |  | 180 | 240 | 2600 |  |  |  | 13.2 | 273.6956 | 53225 | 14.91037 | 24801 | 178.4 | 2.146083 | 0.8523% | 31.0144 | 14549177.9 | 2.805998e-05 | 0.004135637 | 56.8 | 1.417951 | 55 | 61.6 | 61.6 | 1.18261 | 0.9408211 | 11088 | 0.8280744 | 0.9408211 | 0.7955464 | 0.719174 | 0.6328941 | 1.136155 | 1.027084 | 1.290849 | 0.0182914 | 0.7433333 | 12539.14 | 2.183% | 605 | 289.807 | 289.85 | 170.4747 | 220.1193 | 2.239583 | 2.146083 | 0.002924804 | 0.8476287 | 0.4986051 | 27720 | 0.9874% | 3.122827e-05 | 0.004602597 | 244.9732 | 1.072515e-05 | 0.001580732 | 84.13449 | 183.6902 | 0.004059704 | 0.7457277 | 0.6375395
| 50 | 1.018 | 0.7179364 | 54.959 | 0.783 | 0.5522045 | 1.045359 | 11250000 | 12365775 |  | 180 | 240 | 2600 |  |  |  | 13.2 | 273.6956 | 53225 | 14.90836 | 24800 | 178.4 | 2.146169 | 0.8523% | 31.01497 | 14549692.4 | 3.117791e-05 | 0.004595158 | 56.8 | 1.417953 | 55 | 61.6 | 61.6 | 1.18261 | 1.045359 | 11088 | 0.8280744 | 1.045359 | 0.8839425 | 0.8998534 | 0.7813543 | 1.262398 | 1.285121 | 1.593648 | 0.01829213 | 0.7433333 | 12539.1 | 2.183% | 605 | 289.8067 | 289.85 | 170.4745 | 244.5773 | 2.239583 | 2.146169 | 0.003384325 | 0.9808003 | 0.5769413 | 27720 | 0.9874% | 3.427014e-05 | 0.005050905 | 268.8344 | 1.07252e-05 | 0.001580734 | 84.13458 | 183.6902 | 0.004556198 | 0.8369287 | 0.7179364
| 55 | 1.153 | 0.8131441 | 60 | 0.877 | 0.6184973 | 1.149895 | 12375000 | 13500000 |  | 180 | 240 | 2600 |  |  |  | 13.2 | 273.6956 | 53225 | 14.90836 | 24800 | 178.4 | 2.146169 | 0.8523% | 31.01497 | 14549692.4 | 3.42957e-05 | 0.005054673 | 56.8 | 1.417953 | 55 | 61.6 | 61.6 | 1.18261 | 1.149895 | 11088 | 0.8280744 | 1.149895 | 0.9723367 | 1.121104 | 0.9454387 | 1.388638 | 1.601099 | 1.928314 | 0.01829213 | 0.7433333 | 12539.1 | 2.183% | 605 | 289.8067 | 289.85 | 170.4745 | 269.035 | 2.239583 | 2.146169 | 0.003843841 | 1.113971 | 0.6552771 | 27720 | 0.9874% | 3.741349e-05 | 0.005514189 | 293.4927 | 1.07252e-05 | 0.001580734 | 84.13458 | 183.6902 | 0.005061045 | 0.9296642 | 0.8131441
| 60 | 1.302 | 0.9182252 | 65.691 | 0.979 | 0.690432 | 1.254431 | 13500000 | 14780475 |  | 180 | 240 | 2600 |  |  |  | 13.2 | 273.6956 | 53225 | 14.90836 | 24800 | 178.4 | 2.146169 | 0.8523% | 31.01497 | 14549692.4 | 3.741349e-05 | 0.005514189 | 56.8 | 1.417953 | 55 | 61.6 | 61.6 | 1.18261 | 1.254431 | 11088 | 0.8280744 | 1.254431 | 1.060731 | 1.381072 | 1.12515 | 1.514877 | 1.97237 | 2.294853 | 0.01829213 | 0.7433333 | 12539.1 | 2.183% | 605 | 289.8067 | 289.85 | 170.4745 | 293.4927 | 2.239583 | 2.146169 | 0.004303357 | 1.247142 | 0.7336128 | 27720 | 0.9874% | 4.096216e-05 | 0.00603721 | 321.3305 | 1.07252e-05 | 0.001580734 | 84.13458 | 183.6902 | 0.005623323 | 1.032949 | 0.9182252
G2-213-25-150 | 14.114 | 0.0397 | 0.0337132 | 20 | 0.06 | 0.05095194 | 0.2272924 | 3175650 | 4500000 | FRP-G2 | 180 | 240 | 2600 | Wrapped Aslan | 2 | 13 | 13.5 | 286.2776 | 42566 | 22.069 | 27897 | 208.25 | 1.525827 | 0.7637% | 29.45774 | 15497100.0 | 7.345556e-06 | 0.001313329 | 116.5 | 1.17758 | 25 | 31.75 | 31.75 | 1.107667 | 0.2272924 | 5715 | 1.17999 | 0.2272924 | 0.2051993 | 0.008146411 | 0.04210674 | 0.1926223 | 0.007647107 | 0.03710336 | 0.01165293 | 0.8677083 | 12632.54 | 2.266% | 596 | 186.2712 | 186.32 | 109.5713 | 55.90314 | 1.848958 | 1.525827 | 0.0007879972 | 0.1467811 | 0.08634185 | 14287.5 | 2.004% | 1.040889e-05 | 0.00186103 | 79.21659 | 7.390315e-06 | 0.001321331 | 56.24378 | 117.3756 | 0.0009228846 | 0.1083241 | 0.0337132 | 14.2 | 14.114 | 3.195 | 62.943 | 21.3 | 56.8 | 25.1772 | 40.9886
| 20.027 | 0.151 | 0.128229 | 30 | 0.3095 | 0.2628271 | 0.3225155 | 4506075 | 6750000 |  | 180 | 240 | 2600 |  |  |  | 13.5 | 286.2776 | 42566 | 22.069 | 27897 | 208.25 | 1.525827 | 0.7637% | 29.45774 | 15497100.0 | 1.042295e-05 | 0.001863542 | 116.5 | 1.17758 | 25 | 31.75 | 31.75 | 1.107667 | 0.3225155 | 5715 | 1.17999 | 0.3225155 | 0.2911666 | 0.04396616 | 0.08477801 | 0.2733206 | 0.04127142 | 0.07470417 | 0.01165293 | 0.8677083 | 12632.54 | 2.266% | 596 | 186.2712 | 186.32 | 109.5713 | 79.32353 | 1.848958 | 1.525827 | 0.001118125 | 0.2082745 | 0.1225144 | 14287.5 | 2.004% | 1.561334e-05 | 0.002791544 | 118.8249 | 7.390315e-06 | 0.001321331 | 56.24378 | 117.3756 | 0.002166114 | 0.254249 | 0.128229
| 30.041 | 0.348 | 0.2955212 | 35 | 0.421 | 0.3575127 | 0.4837813 | 6759225 | 7875000 |  | 180 | 240 | 2600 |  |  |  | 13.5 | 286.2776 | 42566 | 22.069 | 27897 | 208.25 | 1.525827 | 0.7637% | 29.45774 | 15497100.0 | 1.563468e-05 | 0.00279536 | 116.5 | 1.17758 | 25 | 31.75 | 31.75 | 1.107667 | 0.4837813 | 5715 | 1.17999 | 0.4837813 | 0.4367572 | 0.1519915 | 0.1907569 | 0.4099878 | 0.1426757 | 0.16809 | 0.01165293 | 0.8677083 | 12632.54 | 2.266% | 596 | 186.2712 | 186.32 | 109.5713 | 118.9873 | 1.848958 | 1.525827 | 0.001677216 | 0.3124169 | 0.1837747 | 14287.5 | 2.004% | 1.821556e-05 | 0.003256802 | 138.629 | 7.390315e-06 | 0.001321331 | 56.24378 | 117.3756 | 0.002720719 | 0.319346 | 0.2955212
| 40.0545 | 0.5585 | 0.4742776 | 40 | 0.508 | 0.4313931 | 0.6450391 | 9012262.5 | 9000000 |  | 180 | 240 | 2600 |  |  |  | 13.5 | 286.2776 | 42566 | 22.069 | 27897 | 208.25 | 1.525827 | 0.7637% | 29.45774 | 15497100.0 | 2.084615e-05 | 0.003727131 | 116.5 | 1.17758 | 25 | 31.75 | 31.75 | 1.107667 | 0.6450391 | 5715 | 1.17999 | 0.6450391 | 0.5823405 | 0.3252372 | 0.3391205 | 0.5466481 | 0.305303 | 0.2988241 | 0.01165293 | 0.8677083 | 12632.54 | 2.266% | 596 | 186.2712 | 186.32 | 109.5713 | 158.649 | 1.848958 | 1.525827 | 0.002537309 | 0.4726274 | 0.2780161 | 14287.5 | 2.004% | 2.081779e-05 | 0.003722059 | 158.4332 | 7.390315e-06 | 0.001321331 | 56.24378 | 117.3756 | 0.003252987 | 0.3818212 | 0.4742776
| 45 | 0.722 | 0.6131216 | 45 | 0.584 | 0.4959322 | 0.7246816 | 10125000 | 10125000 |  | 180 | 240 | 2600 |  |  |  | 13.5 | 286.2776 | 42566 | 22.069 | 27897 | 208.25 | 1.525827 | 0.7637% | 29.45774 | 15497100.0 | 2.342001e-05 | 0.004187317 | 116.5 | 1.17758 | 25 | 31.75 | 31.75 | 1.107667 | 0.7246816 | 5715 | 1.17999 | 0.7246816 | 0.6542417 | 0.4723625 | 0.4280322 | 0.6141423 | 0.4434108 | 0.3771708 | 0.01165293 | 0.8677083 | 12632.54 | 2.266% | 596 | 186.2712 | 186.32 | 109.5713 | 178.2373 | 1.848958 | 1.525827 | 0.002997495 | 0.5583468 | 0.3284393 | 14287.5 | 2.004% | 2.342001e-05 | 0.004187317 | 178.2373 | 7.390315e-06 | 0.001321331 | 56.24378 | 117.3756 | 0.003770363 | 0.4425486 | 0.6131216
| 50 | 0.804 | 0.6827559 | 50 | 0.659 | 0.5596221 | 0.8052018 | 11250000 | 11250000 |  | 180 | 240 | 2600 |  |  |  | 13.5 | 286.2776 | 42566 | 22.069 | 27897 | 208.25 | 1.525827 | 0.7637% | 29.45774 | 15497100.0 | 2.602223e-05 | 0.004652574 | 116.5 | 1.17758 | 25 | 31.75 | 31.75 | 1.107667 | 0.8052018 | 5715 | 1.17999 | 0.8052018 | 0.7269352 | 0.5844559 | 0.5284348 | 0.6823804 | 0.5486338 | 0.465643 | 0.01165293 | 0.8677083 | 12632.54 | 2.266% | 596 | 186.2712 | 186.32 | 109.5713 | 198.0415 | 1.848958 | 1.525827 | 0.003462752 | 0.6450109 | 0.3794182 | 14287.5 | 2.004% | 2.602223e-05 | 0.004652574 | 198.0415 | 7.390315e-06 | 0.001321331 | 56.24378 | 117.3756 | 0.004277316 | 0.5020525 | 0.6827559
| 55 | 0.874 | 0.7421999 | 55 | 0.729 | 0.619066 | 0.885722 | 12375000 | 12375000 |  | 180 | 240 | 2600 |  |  |  | 13.5 | 286.2776 | 42566 | 22.069 | 27897 | 208.25 | 1.525827 | 0.7637% | 29.45774 | 15497100.0 | 2.862446e-05 | 0.005117831 | 116.5 | 1.17758 | 25 | 31.75 | 31.75 | 1.107667 | 0.885722 | 5715 | 1.17999 | 0.885722 | 0.7996287 | 0.6988755 | 0.6394061 | 0.7506184 | 0.6560405 | 0.563428 | 0.01165293 | 0.8677083 | 12632.54 | 2.266% | 596 | 186.2712 | 186.32 | 109.5713 | 217.8456 | 1.848958 | 1.525827 | 0.003928009 | 0.7316749 | 0.430397 | 14287.5 | 2.004% | 2.862446e-05 | 0.005117831 | 217.8456 | 7.390315e-06 | 0.001321331 | 56.24378 | 117.3756 | 0.004776688 | 0.5606666 | 0.7421999
| 60 | 0.98 | 0.8322149 | 60 | 0.798 | 0.6776607 | 0.9662422 | 13500000 | 13500000 |  | 180 | 240 | 2600 |  |  |  | 13.5 | 286.2776 | 42566 | 22.069 | 27897 | 208.25 | 1.525827 | 0.7637% | 29.45774 | 15497100.0 | 3.122668e-05 | 0.005583089 | 116.5 | 1.17758 | 25 | 31.75 | 31.75 | 1.107667 | 0.9662422 | 5715 | 1.17999 | 0.9662422 | 0.8723223 | 0.8548758 | 0.7609461 | 0.8188564 | 0.8024793 | 0.6705259 | 0.01165293 | 0.8677083 | 12632.54 | 2.266% | 596 | 186.2712 | 186.32 | 109.5713 | 237.6498 | 1.848958 | 1.525827 | 0.004393267 | 0.8183389 | 0.4813758 | 14287.5 | 2.004% | 3.122668e-05 | 0.005583089 | 237.6498 | 7.390315e-06 | 0.001321331 | 56.24378 | 117.3756 | 0.005270374 | 0.6186132 | 0.8322149
G2-213-25-000 | 20.027 | 0.187 | 0.1588002 | 20 | 0.052 | 0.04415834 | 0.3834587 | 4506075 | 4500000 | FRP-G2 | 180 | 240 | 2600 | Wrapped Aslan | 2 | 13 | 13.5 | 286.2776 | 42566 | 22.069 | 27897 | 208.25 | 1.525827 | 0.7637% | 29.45774 | 15497100.0 | 1.042295e-05 | 0.001863542 | 116.5 | 1.17758 | 25 | 31.75 | 31.75 | 1.316973 | 0.3834587 | 5715 | 1.402963 | 0.3834587 | 0.2911666 | 0.05444816 | 0.08477801 | 0.2733206 | 0.05111096 | 0.07470417 | 0.01165293 | 0.8677083 | 12632.54 | 2.266% | 596 | 186.2712 | 186.32 | 109.5713 | 79.32353 | 2.317708 | 1.525827 | 0.001118125 | 0.2082745 | 0.1225144 | 14287.5 | 2.004% | 1.040889e-05 | 0.00186103 | 79.21659 | 9.263915e-06 | 0.001656316 | 70.50276 | 117.3756 | 0.0003869081 | 0.04541356 | 0.1588002 | 17.8 | 18.978 | 4.005 | 62.18 | 26.7 | 71.2 | 24.872 | 48.036
| 30.041 | 0.573 | 0.486591 | 30 | 0.284 | 0.2411725 | 0.5751976 | 6759225 | 6750000 |  | 180 | 240 | 2600 |  |  |  | 13.5 | 286.2776 | 42566 | 22.069 | 27897 | 208.25 | 1.525827 | 0.7637% | 29.45774 | 15497100.0 | 1.563468e-05 | 0.00279536 | 116.5 | 1.17758 | 25 | 31.75 | 31.75 | 1.316973 | 0.5751976 | 5715 | 1.402963 | 0.5751976 | 0.4367572 | 0.2502619 | 0.1907569 | 0.4099878 | 0.234923 | 0.16809 | 0.01165293 | 0.8677083 | 12632.54 | 2.266% | 596 | 186.2712 | 186.32 | 109.5713 | 118.9873 | 2.317708 | 1.525827 | 0.001677216 | 0.3124169 | 0.1837747 | 14287.5 | 2.004% | 1.561334e-05 | 0.002791544 | 118.8249 | 9.263915e-06 | 0.001656316 | 70.50276 | 117.3756 | 0.001808797 | 0.2123086 | 0.486591
| 40.055 | 1.094 | 0.9290236 | 40 | 0.459 | 0.3897823 | 0.7669365 | 9012375 | 9000000 |  | 180 | 240 | 2600 |  |  |  | 13.5 | 286.2776 | 42566 | 22.069 | 27897 | 208.25 | 1.525827 | 0.7637% | 29.45774 | 15497100.0 | 2.084641e-05 | 0.003727177 | 116.5 | 1.17758 | 25 | 31.75 | 31.75 | 1.316973 | 0.7669365 | 5715 | 1.402963 | 0.7669365 | 0.5823478 | 0.6370885 | 0.339129 | 0.5466549 | 0.5980405 | 0.2988316 | 0.01165293 | 0.8677083 | 12632.54 | 2.266% | 596 | 186.2712 | 186.32 | 109.5713 | 158.651 | 2.317708 | 1.525827 | 0.002236306 | 0.4165594 | 0.2450349 | 14287.5 | 2.004% | 2.081779e-05 | 0.003722059 | 158.4332 | 9.263915e-06 | 0.001656316 | 70.50276 | 117.3756 | 0.002984998 | 0.350366 | 0.9290236
| 45 | 0.772 | 0.6555816 | 45 | 0.56 | 0.4755514 | 0.8616188 | 10125000 | 10125000 |  | 180 | 240 | 2600 |  |  |  | 13.5 | 286.2776 | 42566 | 22.069 | 27897 | 208.25 | 1.525827 | 0.7637% | 29.45774 | 15497100.0 | 2.342001e-05 | 0.004187317 | 116.5 | 1.17758 | 25 | 31.75 | 31.75 | 1.316973 | 0.8616188 | 5715 | 1.402963 | 0.8616188 | 0.6542417 | 0.5050746 | 0.4280322 | 0.6141423 | 0.4741179 | 0.3771708 | 0.01165293 | 0.8677083 | 12632.54 | 2.266% | 596 | 186.2712 | 186.32 | 109.5713 | 178.2373 | 2.317708 | 1.525827 | 0.00269585 | 0.5021591 | 0.2953877 | 14287.5 | 2.004% | 2.342001e-05 | 0.004187317 | 178.2373 | 9.263915e-06 | 0.001656316 | 70.50276 | 117.3756 | 0.003532151 | 0.4145884 | 0.6555816
| 50 | 0.936 | 0.7948502 | 50 | 0.614 | 0.5214081 | 0.9573543 | 11250000 | 11250000 |  | 180 | 240 | 2600 |  |  |  | 13.5 | 286.2776 | 42566 | 22.069 | 27897 | 208.25 | 1.525827 | 0.7637% | 29.45774 | 15497100.0 | 2.602223e-05 | 0.004652574 | 116.5 | 1.17758 | 25 | 31.75 | 31.75 | 1.316973 | 0.9573543 | 5715 | 1.402963 | 0.9573543 | 0.7269352 | 0.6804114 | 0.5284348 | 0.6823804 | 0.638708 | 0.465643 | 0.01165293 | 0.8677083 | 12632.54 | 2.266% | 596 | 186.2712 | 186.32 | 109.5713 | 198.0415 | 2.317708 | 1.525827 | 0.003161107 | 0.5888231 | 0.3463665 | 14287.5 | 2.004% | 2.602223e-05 | 0.004652574 | 198.0415 | 9.263915e-06 | 0.001656316 | 70.50276 | 117.3756 | 0.004062925 | 0.4768883 | 0.7948502
| 55 | 1.078 | 0.9154364 | 55 | 0.684 | 0.5808521 | 1.05309 | 12375000 | 12375000 |  | 180 | 240 | 2600 |  |  |  | 13.5 | 286.2776 | 42566 | 22.069 | 27897 | 208.25 | 1.525827 | 0.7637% | 29.45774 | 15497100.0 | 2.862446e-05 | 0.005117831 | 116.5 | 1.17758 | 25 | 31.75 | 31.75 | 1.316973 | 1.05309 | 5715 | 1.402963 | 1.05309 | 0.7996287 | 0.8619998 | 0.6394061 | 0.7506184 | 0.8091666 | 0.563428 | 0.01165293 | 0.8677083 | 12632.54 | 2.266% | 596 | 186.2712 | 186.32 | 109.5713 | 217.8456 | 2.317708 | 1.525827 | 0.003626364 | 0.6754871 | 0.3973454 | 14287.5 | 2.004% | 2.862446e-05 | 0.005117831 | 217.8456 | 9.263915e-06 | 0.001656316 | 70.50276 | 117.3756 | 0.004581787 | 0.53779 | 0.9154364
| 60 | 1.211 | 1.02838 | 60 | 0.725 | 0.6156692 | 1.148825 | 13500000 | 13500000 |  | 180 | 240 | 2600 |  |  |  | 13.5 | 286.2776 | 42566 | 22.069 | 27897 | 208.25 | 1.525827 | 0.7637% | 29.45774 | 15497100.0 | 3.122668e-05 | 0.005583089 | 116.5 | 1.17758 | 25 | 31.75 | 31.75 | 1.316973 | 1.148825 | 5715 | 1.402963 | 1.148825 | 0.8723223 | 1.056382 | 0.7609461 | 0.8188564 | 0.9916352 | 0.6705259 | 0.01165293 | 0.8677083 | 12632.54 | 2.266% | 596 | 186.2712 | 186.32 | 109.5713 | 237.6498 | 2.317708 | 1.525827 | 0.004091622 | 0.7621512 | 0.4483242 | 14287.5 | 2.004% | 3.122668e-05 | 0.005583089 | 237.6498 | 9.263915e-06 | 0.001656316 | 70.50276 | 117.3756 | 0.005091715 | 0.5976431 | 1.02838
G2-310-25-000 | 20.027 | 0.092 | 0.07892021 | 20 | 0.031 | 0.02659268 | 0.3153938 | 4506075 | 4500000 | FRP-G2 | 180 | 240 | 2600 | Wrapped Aslan | 3 | 10 | 10.3 | 249.9687 | 43078 | 22.069 | 27897 | 209.85 | 1.54418 | 0.6618% | 27.93238 | 14081783.9 | 1.147052e-05 | 0.00208669 | 59.85 | 1.165734 | 25 | 30.15 | 30.15 | 1.526103 | 0.3153938 | 3618 | 1.233448 | 0.3153938 | 0.2066662 | 0.01901329 | 0.04271091 | 0.2557009 | 0.02352448 | 0.06538295 | 0.01021885 | 0.874375 | 12724.06 | 1.965% | 525 | 174.1305 | 174.25 | 102.4297 | 89.89045 | 2.1875 | 1.54418 | 0.001252014 | 0.2180138 | 0.1282434 | 13567.5 | 1.842% | 1.145506e-05 | 0.002083877 | 89.76926 | 9.62225e-06 | 0.001750457 | 75.40618 | 105.9051 | 0.0006134934 | 0.06497209 | 0.07892021 | 16.8 | 20.886 | 3.78 | 62.657 | 25.2 | 67.2 | 25.0628 | 46.1314
| 30.041 | 0.377 | 0.3234013 | 30 | 0.254 | 0.2178884 | 0.4730986 | 6759225 | 6750000 |  | 180 | 240 | 2600 |  |  |  | 10.3 | 249.9687 | 43078 | 22.069 | 27897 | 209.85 | 1.54418 | 0.6618% | 27.93238 | 14081783.9 | 1.720607e-05 | 0.003130088 | 59.85 | 1.165734 | 25 | 30.15 | 30.15 | 1.526103 | 0.4730986 | 3618 | 1.233448 | 0.4730986 | 0.3100044 | 0.1168717 | 0.09610275 | 0.3835577 | 0.1446013 | 0.1471165 | 0.01021885 | 0.874375 | 12724.06 | 1.965% | 525 | 174.1305 | 174.25 | 102.4297 | 134.8379 | 2.1875 | 1.54418 | 0.001878053 | 0.3270262 | 0.1923683 | 13567.5 | 1.842% | 1.718259e-05 | 0.003125816 | 134.6539 | 9.62225e-06 | 0.001750457 | 75.40618 | 105.9051 | 0.00214556 | 0.2272257 | 0.3234013
| 40.055 | 0.546 | 0.4683743 | 40 | 0.448 | 0.3843071 | 0.6308034 | 9012375 | 9000000 |  | 180 | 240 | 2600 |  |  |  | 10.3 | 249.9687 | 43078 | 22.069 | 27897 | 209.85 | 1.54418 | 0.6618% | 27.93238 | 14081783.9 | 2.294162e-05 | 0.004173485 | 59.85 | 1.165734 | 25 | 30.15 | 30.15 | 1.526103 | 0.6308034 | 3618 | 1.233448 | 0.6308034 | 0.4133427 | 0.2256851 | 0.1708522 | 0.5114146 | 0.2792323 | 0.2615448 | 0.01021885 | 0.874375 | 12724.06 | 1.965% | 525 | 174.1305 | 174.25 | 102.4297 | 179.7854 | 2.1875 | 1.54418 | 0.002575537 | 0.4484794 | 0.2638114 | 13567.5 | 1.842% | 2.291012e-05 | 0.004167754 | 179.5385 | 9.62225e-06 | 0.001750457 | 75.40618 | 105.9051 | 0.003432562 | 0.3635259 | 0.4683743
| 45 | 0.631 | 0.5412897 | 45.088 | 0.549 | 0.4709478 | 0.7086794 | 10125000 | 10144800 |  | 180 | 240 | 2600 |  |  |  | 10.3 | 249.9687 | 43078 | 22.069 | 27897 | 209.85 | 1.54418 | 0.6618% | 27.93238 | 14081783.9 | 2.577388e-05 | 0.004688723 | 59.85 | 1.165734 | 25 | 30.15 | 30.15 | 1.526103 | 0.7086794 | 3618 | 1.233448 | 0.7086794 | 0.464372 | 0.2930187 | 0.2156414 | 0.5745514 | 0.3625419 | 0.3301093 | 0.01021885 | 0.874375 | 12724.06 | 1.965% | 525 | 174.1305 | 174.25 | 102.4297 | 201.9808 | 2.1875 | 1.54418 | 0.003090775 | 0.5381982 | 0.3165871 | 13567.5 | 1.842% | 2.582429e-05 | 0.004697893 | 202.3758 | 9.62225e-06 | 0.001750457 | 75.40618 | 105.9051 | 0.004045664 | 0.4284565 | 0.5412897
| 50 | 0.77 | 0.6605278 | 50 | 0.631 | 0.5412897 | 0.7874215 | 11250000 | 11250000 |  | 180 | 240 | 2600 |  |  |  | 10.3 | 249.9687 | 43078 | 22.069 | 27897 | 209.85 | 1.54418 | 0.6618% | 27.93238 | 14081783.9 | 2.863765e-05 | 0.005209693 | 59.85 | 1.165734 | 25 | 30.15 | 30.15 | 1.526103 | 0.7874215 | 3618 | 1.233448 | 0.7874215 | 0.5159689 | 0.3972961 | 0.2662239 | 0.6383904 | 0.4915606 | 0.4075423 | 0.01021885 | 0.874375 | 12724.06 | 1.965% | 525 | 174.1305 | 174.25 | 102.4297 | 224.4231 | 2.1875 | 1.54418 | 0.003611745 | 0.6289148 | 0.3699499 | 13567.5 | 1.842% | 2.863765e-05 | 0.005209693 | 224.4231 | 9.62225e-06 | 0.001750457 | 75.40618 | 105.9051 | 0.004621539 | 0.4894446 | 0.6605278
| 55 | 0.88 | 0.754889 | 55.088 | 0.715 | 0.6133473 | 0.8661637 | 12375000 | 12394800 |  | 180 | 240 | 2600 |  |  |  | 10.3 | 249.9687 | 43078 | 22.069 | 27897 | 209.85 | 1.54418 | 0.6618% | 27.93238 | 14081783.9 | 3.150141e-05 | 0.005730662 | 59.85 | 1.165734 | 25 | 30.15 | 30.15 | 1.526103 | 0.8661637 | 3618 | 1.233448 | 0.8661637 | 0.5675658 | 0.4994579 | 0.3221309 | 0.7022294 | 0.6179619 | 0.4931262 | 0.01021885 | 0.874375 | 12724.06 | 1.965% | 525 | 174.1305 | 174.25 | 102.4297 | 246.8655 | 2.1875 | 1.54418 | 0.004132714 | 0.7196314 | 0.4233126 | 13567.5 | 1.842% | 3.155181e-05 | 0.005739831 | 247.2604 | 9.62225e-06 | 0.001750457 | 75.40618 | 105.9051 | 0.005206 | 0.551342 | 0.754889
| 60 | 1.005 | 0.8621175 | 60 | 0.792 | 0.6794001 | 0.9449058 | 13500000 | 13500000 |  | 180 | 240 | 2600 |  |  |  | 10.3 | 249.9687 | 43078 | 22.069 | 27897 | 209.85 | 1.54418 | 0.6618% | 27.93238 | 14081783.9 | 3.436518e-05 | 0.006251631 | 59.85 | 1.165734 | 25 | 30.15 | 30.15 | 1.526103 | 0.9449058 | 3618 | 1.233448 | 0.9449058 | 0.6191627 | 0.6222585 | 0.3833624 | 0.7660685 | 0.7698988 | 0.5868609 | 0.01021885 | 0.874375 | 12724.06 | 1.965% | 525 | 174.1305 | 174.25 | 102.4297 | 269.3078 | 2.1875 | 1.54418 | 0.004653683 | 0.810348 | 0.4766753 | 13567.5 | 1.842% | 3.436518e-05 | 0.006251631 | 269.3078 | 9.62225e-06 | 0.001750457 | 75.40618 | 105.9051 | 0.005761503 | 0.6101726 | 0.8621175
G2-213-25-150G | 14.973 | 0.059 | 0.05010274 | 25 | 0.176 | 0.149459 | 0.3197038 | 3368925 | 5625000 | FRP-G2 | 180 | 240 | 2600 | Wrapped Aslan | 2 | 13 | 13.5 | 286.2776 | 42566 | 22.069 | 27897 | 208.25 | 1.525827 | 0.7637% | 29.45774 | 15497100.0 | 7.792618e-06 | 0.00139326 | 116.5 | 1.17758 | 25 | 31.75 | 31.75 | 1.468633 | 0.3197038 | 5715 | 1.564525 | 0.3197038 | 0.217688 | 0.01284359 | 0.04738807 | 0.2043456 | 0.01205639 | 0.04175713 | 0.01165293 | 0.8677083 | 12632.54 | 2.266% | 596 | 186.2712 | 186.32 | 109.5713 | 59.3055 | 1.822917 | 1.525827 | 0.0008359559 | 0.1557145 | 0.09159675 | 14287.5 | 2.004% | 1.301112e-05 | 0.002326287 | 99.02073 | 7.286226e-06 | 0.001302721 | 55.45161 | 117.3756 | 0.001596763 | 0.187421 | 0.05010274 | 14 | 10.109 | 3.15 | 63.515 | 21 | 56 | 25.406 | 40.703
| 20.027 | 0.195 | 0.1655938 | 30 | 0.287 | 0.2437201 | 0.4276169 | 4506075 | 6750000 |  | 180 | 240 | 2600 |  |  |  | 13.5 | 286.2776 | 42566 | 22.069 | 27897 | 208.25 | 1.525827 | 0.7637% | 29.45774 | 15497100.0 | 1.042295e-05 | 0.001863542 | 116.5 | 1.17758 | 25 | 31.75 | 31.75 | 1.468633 | 0.4276169 | 5715 | 1.564525 | 0.4276169 | 0.2911666 | 0.05677749 | 0.08477801 | 0.2733206 | 0.05329752 | 0.07470417 | 0.01165293 | 0.8677083 | 12632.54 | 2.266% | 596 | 186.2712 | 186.32 | 109.5713 | 79.32353 | 1.822917 | 1.525827 | 0.001118125 | 0.2082745 | 0.1225144 | 14287.5 | 2.004% | 1.561334e-05 | 0.002791544 | 118.8249 | 7.286226e-06 | 0.001302721 | 55.45161 | 117.3756 | 0.002183608 | 0.2563023 | 0.1655938
| 30.041 | 0.384 | 0.3260924 | 35 | 0.386 | 0.3277908 | 0.641436 | 6759225 | 7875000 |  | 180 | 240 | 2600 |  |  |  | 13.5 | 286.2776 | 42566 | 22.069 | 27897 | 208.25 | 1.525827 | 0.7637% | 29.45774 | 15497100.0 | 1.563468e-05 | 0.00279536 | 116.5 | 1.17758 | 25 | 31.75 | 31.75 | 1.468633 | 0.641436 | 5715 | 1.564525 | 0.641436 | 0.4367572 | 0.1677148 | 0.1907569 | 0.4099878 | 0.1574353 | 0.16809 | 0.01165293 | 0.8677083 | 12632.54 | 2.266% | 596 | 186.2712 | 186.32 | 109.5713 | 118.9873 | 1.822917 | 1.525827 | 0.001677216 | 0.3124169 | 0.1837747 | 14287.5 | 2.004% | 1.821556e-05 | 0.003256802 | 138.629 | 7.286226e-06 | 0.001302721 | 55.45161 | 117.3756 | 0.002735714 | 0.321106 | 0.3260924
| 40.055 | 0.641 | 0.5443365 | 40 | 0.487 | 0.4135599 | 0.8552551 | 9012375 | 9000000 |  | 180 | 240 | 2600 |  |  |  | 13.5 | 286.2776 | 42566 | 22.069 | 27897 | 208.25 | 1.525827 | 0.7637% | 29.45774 | 15497100.0 | 2.084641e-05 | 0.003727177 | 116.5 | 1.17758 | 25 | 31.75 | 31.75 | 1.468633 | 0.8552551 | 5715 | 1.564525 | 0.8552551 | 0.5823478 | 0.3732849 | 0.339129 | 0.5466549 | 0.3504058 | 0.2988316 | 0.01165293 | 0.8677083 | 12632.54 | 2.266% | 596 | 186.2712 | 186.32 | 109.5713 | 158.651 | 1.822917 | 1.525827 | 0.002554113 | 0.4757576 | 0.2798574 | 14287.5 | 2.004% | 2.081779e-05 | 0.003722059 | 158.4332 | 7.286226e-06 | 0.001302721 | 55.45161 | 117.3756 | 0.003266107 | 0.3833612 | 0.5443365
| 45 | 0.928 | 0.7880566 | 45 | 0.5666 | 0.4811561 | 0.9608408 | 10125000 | 10125000 |  | 180 | 240 | 2600 |  |  |  | 13.5 | 286.2776 | 42566 | 22.069 | 27897 | 208.25 | 1.525827 | 0.7637% | 29.45774 | 15497100.0 | 2.342001e-05 | 0.004187317 | 116.5 | 1.17758 | 25 | 31.75 | 31.75 | 1.468633 | 0.9608408 | 5715 | 1.564525 | 0.9608408 | 0.6542417 | 0.6071363 | 0.4280322 | 0.6141423 | 0.5699241 | 0.3771708 | 0.01165293 | 0.8677083 | 12632.54 | 2.266% | 596 | 186.2712 | 186.32 | 109.5713 | 178.2373 | 1.822917 | 1.525827 | 0.003014253 | 0.5614684 | 0.3302755 | 14287.5 | 2.004% | 2.342001e-05 | 0.004187317 | 178.2373 | 7.286226e-06 | 0.001302721 | 55.45161 | 117.3756 | 0.003782026 | 0.4439175 | 0.7880566
| 50 | 1.047 | 0.8891113 | 50 | 0.6365 | 0.5405151 | 1.067601 | 11250000 | 11250000 |  | 180 | 240 | 2600 |  |  |  | 13.5 | 286.2776 | 42566 | 22.069 | 27897 | 208.25 | 1.525827 | 0.7637% | 29.45774 | 15497100.0 | 2.602223e-05 | 0.004652574 | 116.5 | 1.17758 | 25 | 31.75 | 31.75 | 1.468633 | 1.067601 | 5715 | 1.564525 | 1.067601 | 0.7269352 | 0.7611012 | 0.5284348 | 0.6823804 | 0.7144522 | 0.465643 | 0.01165293 | 0.8677083 | 12632.54 | 2.266% | 596 | 186.2712 | 186.32 | 109.5713 | 198.0415 | 1.822917 | 1.525827 | 0.00347951 | 0.6481324 | 0.3812544 | 14287.5 | 2.004% | 2.602223e-05 | 0.004652574 | 198.0415 | 7.286226e-06 | 0.001302721 | 55.45161 | 117.3756 | 0.004287812 | 0.5032845 | 0.8891113
| 55 | 1.183 | 1.004602 | 55 | 0.716 | 0.6080264 | 1.174361 | 12375000 | 12375000 |  | 180 | 240 | 2600 |  |  |  | 13.5 | 286.2776 | 42566 | 22.069 | 27897 | 208.25 | 1.525827 | 0.7637% | 29.45774 | 15497100.0 | 2.862446e-05 | 0.005117831 | 116.5 | 1.17758 | 25 | 31.75 | 31.75 | 1.468633 | 1.174361 | 5715 | 1.564525 | 1.174361 | 0.7996287 | 0.9459608 | 0.6394061 | 0.7506184 | 0.8879816 | 0.563428 | 0.01165293 | 0.8677083 | 12632.54 | 2.266% | 596 | 186.2712 | 186.32 | 109.5713 | 217.8456 | 1.822917 | 1.525827 | 0.003944768 | 0.7347964 | 0.4322332 | 14287.5 | 2.004% | 2.862446e-05 | 0.005117831 | 217.8456 | 7.286226e-06 | 0.001302721 | 55.45161 | 117.3756 | 0.00478623 | 0.5617866 | 1.004602
| 60 | 1.315 | 1.116697 | 60 | 0.797 | 0.6768115 | 1.281121 | 13500000 | 13500000 |  | 180 | 240 | 2600 |  |  |  | 13.5 | 286.2776 | 42566 | 22.069 | 27897 | 208.25 | 1.525827 | 0.7637% | 29.45774 | 15497100.0 | 3.122668e-05 | 0.005583089 | 116.5 | 1.17758 | 25 | 31.75 | 31.75 | 1.468633 | 1.281121 | 5715 | 1.564525 | 1.281121 | 0.8723223 | 1.147104 | 0.7609461 | 0.8188564 | 1.076796 | 0.6705259 | 0.01165293 | 0.8677083 | 12632.54 | 2.266% | 596 | 186.2712 | 186.32 | 109.5713 | 237.6498 | 1.822917 | 1.525827 | 0.004410025 | 0.8214605 | 0.483212 | 14287.5 | 2.004% | 3.122668e-05 | 0.005583089 | 237.6498 | 7.286226e-06 | 0.001302721 | 55.45161 | 117.3756 | 0.005279121 | 0.6196399 | 1.116697
G2-213-25-250G | 13.065 | 0.032 | 0.02717437 | 20 | 0.043 | 0.03651555 | 0.202654 | 2939625 | 4500000 | FRP-G2 | 180 | 240 | 2600 | Wrapped Aslan | 2 | 13 | 13.5 | 286.2776 | 42566 | 22.069 | 27897 | 208.25 | 1.525827 | 0.7637% | 29.45774 | 15497100.0 | 6.79961e-06 | 0.001215718 | 116.5 | 1.17758 | 25 | 31.75 | 31.75 | 1.066891 | 0.202654 | 5715 | 1.136552 | 0.202654 | 0.1899482 | 0.006078341 | 0.03608031 | 0.178306 | 0.005705792 | 0.03179303 | 0.01165293 | 0.8677083 | 12632.54 | 2.266% | 596 | 186.2712 | 186.32 | 109.5713 | 51.74823 | 1.8359375 | 1.525827 | 0.0007294306 | 0.1358719 | 0.07992463 | 14287.5 | 2.004% | 1.040889e-05 | 0.00186103 | 79.21659 | 7.33827e-06 | 0.001312026 | 55.84769 | 117.3756 | 0.0009360514 | 0.1098696 | 0.02717437 | 14.1 | 12.97 | 3.1725 | 64.469 | 21.15 | 56.4 | 25.7876 | 41.0938
| 20.027 | 0.151 | 0.128229 | 25 | 0.132 | 0.1120943 | 0.310643 | 4506075 | 5625000 |  | 180 | 240 | 2600 |  |  |  | 13.5 | 286.2776 | 42566 | 22.069 | 27897 | 208.25 | 1.525827 | 0.7637% | 29.45774 | 15497100.0 | 1.042295e-05 | 0.001863542 | 116.5 | 1.17758 | 25 | 31.75 | 31.75 | 1.066891 | 0.310643 | 5715 | 1.136552 | 0.310643 | 0.2911666 | 0.04396616 | 0.08477801 | 0.2733206 | 0.04127142 | 0.07470417 | 0.01165293 | 0.8677083 | 12632.54 | 2.266% | 596 | 186.2712 | 186.32 | 109.5713 | 79.32353 | 1.8359375 | 1.525827 | 0.001118125 | 0.2082745 | 0.1225144 | 14287.5 | 2.004% | 1.301112e-05 | 0.002326287 | 99.02073 | 7.33827e-06 | 0.001312026 | 55.84769 | 117.3756 | 0.001586304 | 0.1861934 | 0.128229
| 30.041 | 0.355 | 0.3014656 | 30 | 0.232 | 0.1970141 | 0.4659723 | 6759225 | 6750000 |  | 180 | 240 | 2600 |  |  |  | 13.5 | 286.2776 | 42566 | 22.069 | 27897 | 208.25 | 1.525827 | 0.7637% | 29.45774 | 15497100.0 | 1.563468e-05 | 0.00279536 | 116.5 | 1.17758 | 25 | 31.75 | 31.75 | 1.066891 | 0.4659723 | 5715 | 1.136552 | 0.4659723 | 0.4367572 | 0.1550488 | 0.1907569 | 0.4099878 | 0.1455457 | 0.16809 | 0.01165293 | 0.8677083 | 12632.54 | 2.266% | 596 | 186.2712 | 186.32 | 109.5713 | 118.9873 | 1.8359375 | 1.525827 | 0.001677216 | 0.3124169 | 0.1837747 | 14287.5 | 2.004% | 1.561334e-05 | 0.002791544 | 118.8249 | 7.33827e-06 | 0.001312026 | 55.84769 | 117.3756 | 0.002174892 | 0.2552793 | 0.3014656
| 40.055 | 0.616 | 0.5231065 | 35 | 0.335 | 0.2844816 | 0.6213015 | 9012375 | 7875000 |  | 180 | 240 | 2600 |  |  |  | 13.5 | 286.2776 | 42566 | 22.069 | 27897 | 208.25 | 1.525827 | 0.7637% | 29.45774 | 15497100.0 | 2.084641e-05 | 0.003727177 | 116.5 | 1.17758 | 25 | 31.75 | 31.75 | 1.066891 | 0.6213015 | 5715 | 1.136552 | 0.6213015 | 0.5823478 | 0.3587262 | 0.339129 | 0.5466549 | 0.3367394 | 0.2988316 | 0.01165293 | 0.8677083 | 12632.54 | 2.266% | 596 | 186.2712 | 186.32 | 109.5713 | 158.651 | 1.8359375 | 1.525827 | 0.002545734 | 0.4741969 | 0.2789393 | 14287.5 | 2.004% | 1.821556e-05 | 0.003256802 | 138.629 | 7.33827e-06 | 0.001312026 | 55.84769 | 117.3756 | 0.002728243 | 0.3202291 | 0.5231065
| 45 | 0.693 | 0.5884949 | 40 | 0.424 | 0.3600603 | 0.6980045 | 10125000 | 9000000 |  | 180 | 240 | 2600 |  |  |  | 13.5 | 286.2776 | 42566 | 22.069 | 27897 | 208.25 | 1.525827 | 0.7637% | 29.45774 | 15497100.0 | 2.342001e-05 | 0.004187317 | 116.5 | 1.17758 | 25 | 31.75 | 31.75 | 1.066891 | 0.6980045 | 5715 | 1.136552 | 0.6980045 | 0.6542417 | 0.4533895 | 0.4280322 | 0.6141423 | 0.4256006 | 0.3771708 | 0.01165293 | 0.8677083 | 12632.54 | 2.266% | 596 | 186.2712 | 186.32 | 109.5713 | 178.2373 | 1.8359375 | 1.525827 | 0.003005874 | 0.5599076 | 0.3293574 | 14287.5 | 2.004% | 2.081779e-05 | 0.003722059 | 158.4332 | 7.33827e-06 | 0.001312026 | 55.84769 | 117.3756 | 0.00325957 | 0.382594 | 0.5884949
| 50 | 0.785 | 0.6666212 | 45 | 0.5 | 0.4245995 | 0.7755605 | 11250000 | 10125000 |  | 180 | 240 | 2600 |  |  |  | 13.5 | 286.2776 | 42566 | 22.069 | 27897 | 208.25 | 1.525827 | 0.7637% | 29.45774 | 15497100.0 | 2.602223e-05 | 0.004652574 | 116.5 | 1.17758 | 25 | 31.75 | 31.75 | 1.066891 | 0.7755605 | 5715 | 1.136552 | 0.7755605 | 0.7269352 | 0.5706441 | 0.5284348 | 0.6823804 | 0.5356686 | 0.465643 | 0.01165293 | 0.8677083 | 12632.54 | 2.266% | 596 | 186.2712 | 186.32 | 109.5713 | 198.0415 | 1.8359375 | 1.525827 | 0.003471131 | 0.6465716 | 0.3803363 | 14287.5 | 2.004% | 2.342001e-05 | 0.004187317 | 178.2373 | 7.33827e-06 | 0.001312026 | 55.84769 | 117.3756 | 0.003776215 | 0.4432355 | 0.6666212
| 55 | 0.845 | 0.7175731 | 49.138 | 0.559 | 0.4747022 | 0.8531166 | 12375000 | 11056050 |  | 180 | 240 | 2600 |  |  |  | 13.5 | 286.2776 | 42566 | 22.069 | 27897 | 208.25 | 1.525827 | 0.7637% | 29.45774 | 15497100.0 | 2.862446e-05 | 0.005117831 | 116.5 | 1.17758 | 25 | 31.75 | 31.75 | 1.066891 | 0.8531166 | 5715 | 1.136552 | 0.8531166 | 0.7996287 | 0.6756863 | 0.6394061 | 0.7506184 | 0.6342726 | 0.563428 | 0.01165293 | 0.8677083 | 12632.54 | 2.266% | 596 | 186.2712 | 186.32 | 109.5713 | 217.8456 | 1.8359375 | 1.525827 | 0.003936389 | 0.7332357 | 0.4313151 | 14287.5 | 2.004% | 2.557361e-05 | 0.004572364 | 194.6272 | 7.33827e-06 | 0.001312026 | 55.84769 | 117.3756 | 0.004195882 | 0.4924941 | 0.7175731
| 60 | 0.934 | 0.7931518 |  |  |  | 0.9306726 | 13500000 |  |  | 180 | 240 | 2600 |  |  |  | 13.5 | 286.2776 | 42566 | 22.069 | 27897 | 208.25 | 1.525827 | 0.7637% | 29.45774 | 15497100.0 | 3.122668e-05 | 0.005583089 | 116.5 | 1.17758 | 25 | 31.75 | 31.75 | 1.066891 | 0.9306726 | 5715 | 1.136552 | 0.9306726 | 0.8723223 | 0.814749 | 0.7609461 | 0.8188564 | 0.7648119 | 0.6705259 | 0.01165293 | 0.8677083 | 12632.54 | 2.266% | 596 | 186.2712 | 186.32 |  | 237.6498 | 1.8359375 | 1.525827 | 0.004401646 | 0.8198997 | [12 empty] | 0.7931518
G2-216-25-150 | 16.403 | 0.0645 | 0.05394693 | 19.941 | 0.055 | 0.04600126 | 0.2120033 | 3690675 | 4486725 | FRP-G2 | 180 | 240 | 2600 | Wrapped Aslan | 2 | 16 | 16.6 | 432.8486 | 45325 | 22.069 | 27897 | 206.7 | 1.624727 | 1.163% | 36.47146 | 23289706.4 | 5.68047e-06 | 0.0009669782 | 113.4 | 1.195619 | 25 | 33.3 | 33.3 | 1.394348 | 0.2120033 | 5994 | 1.426231 | 0.2120033 | 0.1520447 | 0.009806886 | 0.0231176 | 0.1486458 | 0.009587653 | 0.02209557 | 0.01890181 | 0.86125 | 12211.71 | 3.545% | 468 | 164.6155 | 164.56 | 96.83264 | 43.82829 | 1.953125 | 1.624727 | 0.0005801869 | 0.09550775 | 0.05618103 | 14985 | 2.889% | 6.905704e-06 | 0.001175548 | 53.28171 | 5.194602e-06 | 0.0008842695 | 40.07951 | 107.4684 | 0.0005103835 | 0.05485008 | 0.05394693 | 15 | 14.591 | 3.375 | 62.847 | 22.5 | 60 | 25.1388 | 42.5694
| 20.027 | 0.1097 | 0.09175161 | 30 | 0.183 | 0.1530587 | 0.2588422 | 4506075 | 6750000 |  | 180 | 240 | 2600 |  |  |  | 16.6 | 432.8486 | 45325 | 22.069 | 27897 | 206.7 | 1.624727 | 1.163% | 36.47146 | 23289706.4 | 6.935486e-06 | 0.001180618 | 113.4 | 1.195619 | 25 | 33.3 | 33.3 | 1.394348 | 0.2588422 | 5994 | 1.426231 | 0.2588422 | 0.1856368 | 0.02036435 | 0.03446101 | 0.1814869 | 0.01990911 | 0.03293749 | 0.01890181 | 0.86125 | 12211.71 | 3.545% | 468 | 164.6155 | 164.56 | 96.83264 | 53.5115 | 1.953125 | 1.624727 | 0.0007083706 | 0.1166088 | 0.06859339 | 14985 | 2.889% | 1.03892e-05 | 0.001768539 | 80.15903 | 5.194602e-06 | 0.0008842695 | 40.07951 | 107.4684 | 0.001326404 | 0.1425465 | 0.09175161
| 30.041 | 0.256 | 0.214115 | 34.941 | 0.229 | 0.1915325 | 0.3882698 | 6759225 | 7861725 |  | 180 | 240 | 2600 |  |  |  | 16.6 | 432.8486 | 45325 | 22.069 | 27897 | 206.7 | 1.624727 | 1.163% | 36.47146 | 23289706.4 | 1.04034e-05 | 0.001770956 | 113.4 | 1.195619 | 25 | 33.3 | 33.3 | 1.394348 | 0.3882698 | 5994 | 1.426231 | 0.3882698 | 0.2784598 | 0.07128571 | 0.07753986 | 0.2722348 | 0.06969212 | 0.07411181 | 0.01890181 | 0.86125 | 12211.71 | 3.545% | 468 | 164.6155 | 164.56 | 96.83264 | 80.26858 | 1.953125 | 1.624727 | 0.001062574 | 0.1749161 | 0.1028918 | 14985 | 2.889% | 1.210031e-05 | 0.002059817 | 93.36122 | 5.194602e-06 | 0.0008842695 | 40.07951 | 107.4684 | 0.001680205 | 0.1805688 | 0.214115
| 40.055 | 0.377 | 0.3153177 | 40.059 | 0.284 | 0.2375338 | 0.5176974 | 9012375 | 9013275 |  | 180 | 240 | 2600 |  |  |  | 16.6 | 432.8486 | 45325 | 22.069 | 27897 | 206.7 | 1.624727 | 1.163% | 36.47146 | 23289706.4 | 1.387132e-05 | 0.002361294 | 113.4 | 1.195619 | 25 | 33.3 | 33.3 | 1.394348 | 0.5176974 | 5994 | 1.426231 | 0.5176974 | 0.3712828 | 0.1399736 | 0.1378509 | 0.3629828 | 0.1368445 | 0.1317565 | 0.01890181 | 0.86125 | 12211.71 | 3.545% | 468 | 164.6155 | 164.56 | 96.83264 | 107.0257 | 1.953125 | 1.624727 | 0.001589856 | 0.261715 | 0.15395 | 14985 | 2.889% | 1.38727e-05 | 0.00236153 | 107.0364 | 5.194602e-06 | 0.0008842695 | 40.07951 | 107.4684 | 0.002030417 | 0.2182056 | 0.3153177
| 45 | 0.537 | 0.4491396 | 45 | 0.329 | 0.2751712 | 0.5816099 | 10125000 | 10125000 |  | 180 | 240 | 2600 |  |  |  | 16.6 | 432.8486 | 45325 | 22.069 | 27897 | 206.7 | 1.624727 | 1.163% | 36.47146 | 23289706.4 | 1.558381e-05 | 0.002652808 | 113.4 | 1.195619 | 25 | 33.3 | 33.3 | 1.394348 | 0.5816099 | 5994 | 1.426231 | 0.5816099 | 0.4171196 | 0.2239932 | 0.1739888 | 0.407795 | 0.2189859 | 0.1662967 | 0.01890181 | 0.86125 | 12211.71 | 3.545% | 468 | 164.6155 | 164.56 | 96.83264 | 120.2385 | 1.953125 | 1.624727 | 0.001881371 | 0.3097027 | 0.1821781 | 14985 | 2.889% | 1.558381e-05 | 0.002652808 | 120.2385 | 5.194602e-06 | 0.0008842695 | 40.07951 | 107.4684 | 0.002358052 | 0.253416 | 0.4491396
| 50 | 0.635 | 0.5311055 | 49.941 | 0.381 | 0.3186633 | 0.6462332 | 11250000 | 11236725 |  | 180 | 240 | 2600 |  |  |  | 16.6 | 432.8486 | 45325 | 22.069 | 27897 | 206.7 | 1.624727 | 1.163% | 36.47146 | 23289706.4 | 1.731534e-05 | 0.002947565 | 113.4 | 1.195619 | 25 | 33.3 | 33.3 | 1.394348 | 0.6462332 | 5994 | 1.426231 | 0.6462332 | 0.4634663 | 0.2943011 | 0.214801 | 0.4531055 | 0.287722 | 0.2053046 | 0.01890181 | 0.86125 | 12211.71 | 3.545% | 468 | 164.6155 | 164.56 | 96.83264 | 133.5984 | 1.953125 | 1.624727 | 0.002176127 | 0.3582242 | 0.2107201 | 14985 | 2.889% | 1.729491e-05 | 0.002944087 | 133.4407 | 5.194602e-06 | 0.0008842695 | 40.07951 | 107.4684 | 0.002678493 | 0.2878532 | 0.5311055
| 55 | 0.721 | 0.6030347 | 55.0588 | 0.425 | 0.3554643 | 0.7108565 | 12375000 | 12388230 |  | 180 | 240 | 2600 |  |  |  | 16.6 | 432.8486 | 45325 | 22.069 | 27897 | 206.7 | 1.624727 | 1.163% | 36.47146 | 23289706.4 | 1.904687e-05 | 0.003242321 | 113.4 | 1.195619 | 25 | 33.3 | 33.3 | 1.394348 | 0.7108565 | 5994 | 1.426231 | 0.7108565 | 0.5098129 | 0.3675751 | 0.2599092 | 0.4984161 | 0.359358 | 0.2484186 | 0.01890181 | 0.86125 | 12211.71 | 3.545% | 468 | 164.6155 | 164.56 | 96.83264 | 146.9582 | 1.953125 | 1.624727 | 0.002470884 | 0.4067457 | 0.2392622 | 14985 | 2.889% | 1.906724e-05 | 0.003245788 | 147.1153 | 5.194602e-06 | 0.0008842695 | 40.07951 | 107.4684 | 0.003004881 | 0.3229296 | 0.6030347
| 60 | 0.809 | 0.6766367 | 60 | 0.462 | 0.3864106 | 0.7754798 | 13500000 | 13500000 |  | 180 | 240 | 2600 |  |  |  | 16.6 | 432.8486 | 45325 | 22.069 | 27897 | 206.7 | 1.624727 | 1.163% | 36.47146 | 23289706.4 | 2.077841e-05 | 0.003537078 | 113.4 | 1.195619 | 25 | 33.3 | 33.3 | 1.394348 | 0.7754798 | 5994 | 1.426231 | 0.7754798 | 0.5561595 | 0.449933 | 0.3093134 | 0.5437266 | 0.4398748 | 0.2956386 | 0.01890181 | 0.86125 | 12211.71 | 3.545% | 468 | 164.6155 | 164.56 | 96.83264 | 160.3181 | 1.953125 | 1.624727 | 0.00276564 | 0.4552672 | 0.2678042 | 14985 | 2.889% | 2.077841e-05 | 0.003537078 | 160.3181 | 5.194602e-06 | 0.0008842695 | 40.07951 | 107.4684 | 0.003316011 | 0.3563662 | 0.6766367
G2-313-25-150 | 16.785 | 0.038 | 0.0321012 | 19.941 | 0.025 | 0.02111921 | 0.1704844 | 3776625 | 4486725 | FRP-G2 | 180 | 240 | 2600 | Wrapped Aslan | 3 | 13 | 13.5 | 429.4164 | 42566 | 22.069 | 27897 | 208.25 | 1.525827 | 1.146% | 35.46676 | 22237627.4 | 6.087765e-06 | 0.001051864 | 58.25 | 1.183756 | 25 | 31.75 | 31.75 | 1.588933 | 0.1704844 | 3810 | 1.258396 | 0.1704844 | 0.1072949 | 0.004077207 | 0.0115122 | 0.1354776 | 0.005148148 | 0.01835417 | 0.0174794 | 0.8677083 | 12271.99 | 3.499% | 386 | 150.5872 | 150.62 | 88.58071 | 44.77364 | 1.848958 | 1.525827 | 0.0006311183 | 0.09503834 | 0.05590491 | 14287.5 | 3.006% | 7.232418e-06 | 0.001249641 | 53.1922 | 5.15021e-06 | 0.0008898699 | 37.8782 | 94.91706 | 0.0006159636 | 0.05846545 | 0.0321012 | 14.2 | 10.49 | 3.195 | 63.23 | 21.3 | 56.8 | 25.292 | 41.046
| 20.027 | 0.07459 | 0.06301128 | 30 | 0.136 | 0.1148885 | 0.2034133 | 4506075 | 6750000 |  | 180 | 240 | 2600 |  |  |  | 13.5 | 429.4164 | 42566 | 22.069 | 27897 | 208.25 | 1.525827 | 1.146% | 35.46676 | 22237627.4 | 7.263609e-06 | 0.00125503 | 58.25 | 1.183756 | 25 | 31.75 | 31.75 | 1.588933 | 0.2034133 | 3810 | 1.258396 | 0.2034133 | 0.1280188 | 0.009548922 | 0.01638881 | 0.1616449 | 0.01205709 | 0.02612907 | 0.0174794 | 0.8677083 | 12271.99 | 3.499% | 386 | 150.5872 | 150.62 | 88.58071 | 53.4216 | 1.848958 | 1.525827 | 0.0007530179 | 0.1133949 | 0.06670286 | 14287.5 | 3.006% | 1.088072e-05 | 0.001880007 | 80.02437 | 5.15021e-06 | 0.0008898699 | 37.8782 | 94.91706 | 0.001458802 | 0.1384652 | 0.06301128
| 30.041 | 0.182 | 0.1537479 | 34.941 | 0.197 | 0.1664194 | 0.305125 | 6759225 | 7861725 |  | 180 | 240 | 2600 |  |  |  | 13.5 | 429.4164 | 42566 | 22.069 | 27897 | 208.25 | 1.525827 | 1.146% | 35.46676 | 22237627.4 | 1.089559e-05 | 0.001882576 | 58.25 | 1.183756 | 25 | 31.75 | 31.75 | 1.588933 | 0.305125 | 3810 | 1.258396 | 0.305125 | 0.1920314 | 0.03494971 | 0.03687605 | 0.2424713 | 0.04412979 | 0.05879235 | 0.0174794 | 0.8677083 | 12271.99 | 3.499% | 386 | 150.5872 | 150.62 | 88.58071 | 80.13374 | 1.848958 | 1.525827 | 0.001129546 | 0.1700951 | 0.100056 | 14287.5 | 3.006% | 1.267278e-05 | 0.002189644 | 93.20438 | 5.15021e-06 | 0.0008898699 | 37.8782 | 94.91706 | 0.001828001 | 0.1735085 | 0.1537479
| 40.055 | 0.329 | 0.2779288 | 40.059 | 0.242 | 0.204434 | 0.4068367 | 9012375 | 9013275 |  | 180 | 240 | 2600 |  |  |  | 13.5 | 429.4164 | 42566 | 22.069 | 27897 | 208.25 | 1.525827 | 1.146% | 35.46676 | 22237627.4 | 1.452758e-05 | 0.002510122 | 58.25 | 1.183756 | 25 | 31.75 | 31.75 | 1.588933 | 0.4068367 | 3810 | 1.258396 | 0.4068367 | 0.256044 | 0.08423847 | 0.06555852 | 0.3232978 | 0.106365 | 0.1045215 | 0.0174794 | 0.8677083 | 12271.99 | 3.499% | 386 | 150.5872 | 150.62 | 88.58071 | 106.8459 | 1.848958 | 1.525827 | 0.001725534 | 0.2598434 | 0.1528491 | 14287.5 | 3.006% | 1.452903e-05 | 0.002510373 | 106.8565 | 5.15021e-06 | 0.0008898699 | 37.8782 | 94.91706 | 0.002194935 | 0.2083367 | 0.2779288
| 45 | 0.417 | 0.3522685 | 45 | 0.287 | 0.2424486 | 0.4570628 | 10125000 | 10125000 |  | 180 | 240 | 2600 |  |  |  | 13.5 | 429.4164 | 42566 | 22.069 | 27897 | 208.25 | 1.525827 | 1.146% | 35.46676 | 22237627.4 | 1.632109e-05 | 0.00282001 | 58.25 | 1.183756 | 25 | 31.75 | 31.75 | 1.588933 | 0.4570628 | 3810 | 1.258396 | 0.4570628 | 0.2876539 | 0.1199517 | 0.08274479 | 0.3632106 | 0.1514588 | 0.131922 | 0.0174794 | 0.8677083 | 12271.99 | 3.499% | 386 | 150.5872 | 150.62 | 88.58071 | 120.0366 | 1.848958 | 1.525827 | 0.002035422 | 0.3065086 | 0.1802992 | 14287.5 | 3.006% | 1.632109e-05 | 0.00282001 | 120.0366 | 5.15021e-06 | 0.0008898699 | 37.8782 | 94.91706 | 0.002539207 | 0.2410141 | 0.3522685
| 50 | 0.497 | 0.4198499 | 49.941 | 0.33 | 0.2787736 | 0.5078475 | 11250000 | 11236725 |  | 180 | 240 | 2600 |  |  |  | 13.5 | 429.4164 | 42566 | 22.069 | 27897 | 208.25 | 1.525827 | 1.146% | 35.46676 | 22237627.4 | 1.813454e-05 | 0.003133345 | 58.25 | 1.183756 | 25 | 31.75 | 31.75 | 1.588933 | 0.5078475 | 3810 | 1.258396 | 0.5078475 | 0.3196155 | 0.1588489 | 0.1021541 | 0.4035674 | 0.200573 | 0.1628666 | 0.0174794 | 0.8677083 | 12271.99 | 3.499% | 386 | 150.5872 | 150.62 | 88.58071 | 133.374 | 1.848958 | 1.525827 | 0.002348757 | 0.3536927 | 0.2080545 | 14287.5 | 3.006% | 1.811314e-05 | 0.003129647 | 133.2166 | 5.15021e-06 | 0.0008898699 | 37.8782 | 94.91706 | 0.002876626 | 0.2730409 | 0.4198499
| 55 | 0.569 | 0.4806733 | 55.0588 | 0.375 | 0.3167882 | 0.5586323 | 12375000 | 12388230 |  | 180 | 240 | 2600 |  |  |  | 13.5 | 429.4164 | 42566 | 22.069 | 27897 | 208.25 | 1.525827 | 1.146% | 35.46676 | 22237627.4 | 1.9948e-05 | 0.003446679 | 58.25 | 1.183756 | 25 | 31.75 | 31.75 | 1.588933 | 0.5586323 | 3810 | 1.258396 | 0.5586323 | 0.351577 | 0.2000473 | 0.1236064 | 0.4439241 | 0.2525928 | 0.1970686 | 0.0174794 | 0.8677083 | 12271.99 | 3.499% | 386 | 150.5872 | 150.62 | 88.58071 | 146.7113 | 1.848958 | 1.525827 | 0.002662091 | 0.4008769 | 0.2358099 | 14287.5 | 3.006% | 1.996932e-05 | 0.003450364 | 146.8682 | 5.15021e-06 | 0.0008898699 | 37.8782 | 94.91706 | 0.003220861 | 0.3057147 | 0.4806733
| 60 | 0.639 | 0.5398071 | 60 | 0.414 | 0.3497342 | 0.609417 | 13500000 | 13500000 |  | 180 | 240 | 2600 |  |  |  | 13.5 | 429.4164 | 42566 | 22.069 | 27897 | 208.25 | 1.525827 | 1.146% | 35.46676 | 22237627.4 | 2.176145e-05 | 0.003760014 | 58.25 | 1.183756 | 25 | 31.75 | 31.75 | 1.588933 | 0.609417 | 3810 | 1.258396 | 0.609417 | 0.3835386 | 0.2450812 | 0.1471019 | 0.4842808 | 0.3094555 | 0.2345279 | 0.0174794 | 0.8677083 | 12271.99 | 3.499% | 386 | 150.5872 | 150.62 | 88.58071 | 160.0487 | 1.848958 | 1.525827 | 0.002975426 | 0.4480611 | 0.2635653 | 14287.5 | 3.006% | 2.176145e-05 | 0.003760014 | 160.0487 | 5.15021e-06 | 0.0008898699 | 37.8782 | 94.91706 | 0.003549411 | 0.3368997 | 0.5398071
[48 empty] | barres corrugades | barres llises
[47 empty] | k1 | 0.8 | 1.6
[48 empty] | Flexió | Tracció
[47 empty] | k2 | 0.5 | 1
[47 empty] | k3 | 3.4
[47 empty] | k4 | 0.425
[47 empty] | Càrrega | instantania o curta durada | permanents o repetides
[47 empty] | kt | 0.6 | 0.4
[48 empty] | barres corrugades | barres llises
[47 empty] | beta1 | 1 | 0.5
[47 empty] | Càrrega | curta durada | llarga durada
[47 empty] | beta2 | 1 | 0.5
Note on B3: Barris_2017_Experimental study on crack width and crack spacing for Glass-FRP reinforced concrete beams
Note on AH3: cinf = rg = recobriment geomètric
Note on BV3: Taula 5
Note on BW3: Gràfic P-wmax
Note on BY3: Gràfic P-wmax
Note on BZ3: Dóna menys que 45 kN I a la taula 5 hi ha una columna ("stabilised cracking load") que dóna valors diferents.

## ANOVA ACI
|  | Ribbed |  | Ribbed 2 |  | Sand-coated |  | Wrapped |  | Smooth | Llegenda |  | SQT | SQF | SQR
1 | F1 | 0.8623731 | A25-1 | 1.992629 | C1-4 | 1.248271 | G2N0 | 0.6616073 | C2N0 | 1.537532 | Pecce_2000 | 1 | 0.1029621 | 0.8210524 | 0.04120985
2 | F2 | 1.050395 | A25-2 | 1.064876 | C1-4b | 1.445 | G4N0 | 0.8171369 | C4N0 | 3.275266 | Thériault_2000 | 2 | 0.01765051 |  | 0.0002244069
3 | BC2NA | 0.6755013 | A25-3 | 1.496983 | C1-6 | 1.393465 | G2-213-25-150 | 1.107667 |  |  | Lee_2010 | 3 | 0.257809 |  | 0.1520017
4 | BC2NB | 1.20801 | A45-1 | 1.515675 | C1-8 | 1.511608 | G2-213-25-000 | 1.316973 |  |  | Kassem_2011 | 4 | 0.0006130317 |  | 0.02034459
5 | BC2HA | 0.9893309 | A45-2 | 1.905594 | G1-6 | 1.710289 | G2-310-25-000 | 1.526103 |  |  | Barris_2013 | 5 | 0.03760471 |  | 0.005782744 | TAULA ANOVA
6 | BC2HB | 1.055413 | A45-3 | 1.244817 | G1-8 | 1.331771 | G2-213-25-150G | 1.468633 |  |  | Noel_2014 | 6 | 0.01634229 |  | 9.924066e-05 | Origen variació | Suma de quadrats | GdLL | Quadrat mitjà | F ratio
7 | BC2VA | 1.462904 | A70-1 | 1.499165 | AR-6 | 1.872055 | G2-213-25-250G | 1.066891 |  |  | Mias_2015 | 7 | 0.07820629 |  | 0.1580292 | Total | 7.776155 | 82 | - | -
8 | BC4NA | 0.7339267 | A70-2 | 1.402072 | AR-8 | 2.346811 | G2-216-25-150 | 1.394348 |  |  | Adam_2015 | 8 | 0.2018917 |  | 0.1098582 | Tractaments | 0.8210524 | 2 | 0.4105262 | 4.722014
9 | BC4HA | 0.6695498 | A70-3 | 0.9319793 | G1 | 1.312959 | G2-313-25-150 | 1.588933 |  |  | El_Nemr_2016 | 9 | 0.2638881 |  | 0.1566778 | Residual | 6.955103 | 80 | 0.08693879 | -
10 | BC4HB | 0.9691106 |  |  | G1-ST | 1.301635 | k mitjana | 1.216477 |  |  | Barris_2017 | 10 | 0.04585578 |  | 0.009266877
11 | BC4VA | 0.8623682 |  |  | G2 | 1.182636 | % | 10.84337 |  |  |  | 11 | 0.1029653 |  | 0.04121185 | Risc de 1a espècie: | alfa = 0,05
12 | BC4VB | 1.236303 |  |  | G2-ST | 1.206949 | [5 empty] | 12 | 0.00281456 |  | 0.02921618 | Busquem taula: | F2,80 (5%) = | 3.123 | < | 4.722014
13 | C2-4 | 1.296312 |  |  | N3#10C1 | 1.189114 | [5 empty] | 13 | 0.0127829 |  | 0.05333166
14 | C2-4b | 1.544562 |  |  | N2#22G1 | 0.805602 | [5 empty] | 14 | 0.1305463 |  | 0.2296201 |  |  |  | Rebutjem H0
15 | C2-6 | 1.346208 |  |  | N2#25G1 | 1.251568 | [5 empty] | 15 | 0.02655527 |  | 0.0788671
16 | C2-8 | 1.351209 |  |  | N2#25G2 | 0.8265344 | [5 empty] | 16 | 0.02821024 |  | 0.0817011
17 | G2-6 | 1.230764 |  |  | N3#20G1 | 1.25151 | [5 empty] | 17 | 0.002257558 |  | 0.02735344
18 | G2-8 | 1.27137 |  |  | N3#20G2 | 1.378394 | [5 empty] | 18 | 0.007765122 |  | 0.04243391
19 | N212D1A | 1.105034 |  |  | N3#13C1 | 1.344482 | [5 empty] | 19 | 0.006117712 |  | 0.001572852
20 | N212D1B | 0.7378609 |  |  | H2#25G1 | 0.8572735 | [5 empty] | 20 | 0.1983717 |  | 0.1072657
21 | N212D2A | 0.7938843 |  |  | H2#25G2 | 0.7143194 | [5 empty] | 21 | 0.1516058 |  | 0.07370732
22 | N212D2B | 0.7758411 |  |  | H3#10C1 | 1.146579 | [5 empty] | 22 | 0.1659822 |  | 0.08383002
23 | N216D1A | 1.072188 |  |  | H3#13C1 | 0.9269109 | [5 empty] | 23 | 0.01233492 |  | 4.640734e-05
24 | N216D1B | 0.7023566 |  |  | H3#20G2 | 0.8738313 | [5 empty] | 24 | 0.2312587 |  | 0.1317826
25 | N216D2A | 1.264574 |  |  | k mitjana | 1.267899 | [5 empty] | 25 | 0.006613502 |  | 0.03968002
26 | N216D2B | 1.484029 |  |  | % | 28.91566 | [5 empty] | 26 | 0.09046767 |  | 0.1752707
27 | N316D1A | 1.450156 | [9 empty] | 27 | 0.07123885 |  | 0.1480565
28 | N316D1B | 0.8033857 | [9 empty] | 28 | 0.1442971 |  | 0.06863854
29 | N316D2A | 1.051168 | [9 empty] | 29 | 0.01744583 |  | 0.0002018581
30 | N316D2B | 1.285599 | [9 empty] | 30 | 0.01047536 |  | 0.04849869
31 | N_L1_G12a | 0.801645 | [9 empty] | 31 | 0.1456225 |  | 0.06955363
32 | N_L1_G12b | 0.801645 | [9 empty] | 32 | 0.1456225 |  | 0.06955363
33 | N_L2_G12a | 1.054796 | [9 empty] | 33 | 0.01650047 |  | 0.0001119188
34 | N_L2_G12b | 0.801645 | [9 empty] | 34 | 0.1456225 |  | 0.06955363
35 | N_L1_G16a | 0.8555366 | [9 empty] | 35 | 0.1073962 |  | 0.04403224
36 | N_L1_G16b | 0.6925773 |  |  |  |  | TOTAL SPECIMENTS | 94 |  |  |  | 36 | 0.24076 |  | 0.1389783
37 | N_L2_G16a | 0.8555366 | [9 empty] | 37 | 0.1073962 |  | 0.04403224
38 | N_L2_G16b | 0.6925773 |  |  |  |  | TOTAL SPECIMENS ANOVA | 83 |  |  |  | 38 | 0.24076 |  | 0.1389783
39 | N2#15G3 | 1.244353 | [9 empty] | 39 | 0.003733532 |  | 0.03203299
40 | N2#25G3 | 1.421762 |  |  |  |  | k mitjana global | 1.18325 |  |  |  | 40 | 0.05688789 |  | 0.1270116
41 | H2#25G3 | 1.271925 | [9 empty] | 41 | 0.007863198 |  | 0.04266277
42 | G1-216-25-150 | 1.186408 | [9 empty] | 42 | 9.974105e-06 |  | 0.01464903
43 | G1-216-25-250 | 1.210059 | [9 empty] | 43 | 0.0007187144 |  | 0.02093342
44 | G1-216-25-000 | 1.194226 | [9 empty] | 44 | 0.0001204604 |  | 0.01660244
45 | G1-212-40-150 | 1.398272 | [9 empty] | 45 | 0.04623438 |  | 0.1108203
46 | G1-212-55-150 | 1.18261 | [9 empty] | 46 | 4.09888e-07 |  | 0.01374399
| k mitjana | 1.065375 | [9 empty] | 47 | 0.004227738 |  | 0.0003852347
| % | 55.42169 | [9 empty] | 48 | 0.06851317 |  | 0.03136503
[12 empty] | 49 | 0.04419026 |  | 0.0157669
[12 empty] | 50 | 0.1078189 |  | 0.05939431
[12 empty] | 51 | 0.2777701 |  | 0.1957094
[12 empty] | 52 | 0.02205852 |  | 0.004079716
[12 empty] | 53 | 0.4744523 |  | 0.3650051
[12 empty] | 54 | 1.353874 |  | 1.164052
[12 empty] | 55 | 0.01682448 |  | 0.002030473
[12 empty] | 56 | 0.01401489 |  | 0.00113812
[12 empty] | 57 | 3.771174e-07 |  | 0.007269703
[12 empty] | 58 | 0.000561621 |  | 0.003714892
[12 empty] | 59 | 3.438187e-05 |  | 0.006207052
[12 empty] | 60 | 0.1426182 |  | 0.2137182
[12 empty] | 61 | 0.004667321 |  | 0.0002666905
[12 empty] | 62 | 0.1272462 |  | 0.1948025
[12 empty] | 63 | 0.004659373 |  | 0.0002685946
[12 empty] | 64 | 0.03808111 |  | 0.01220922
[12 empty] | 65 | 0.02599556 |  | 0.005864946
[12 empty] | 66 | 0.1062608 |  | 0.1686131
[12 empty] | 67 | 0.2198961 |  | 0.30645
[12 empty] | 68 | 0.001344801 |  | 0.01471854
[12 empty] | 69 | 0.06570985 |  | 0.1162727
[12 empty] | 70 | 0.09574005 |  | 0.1552891
[12 empty] | 71 | 0.2721114 |  | 0.3078802
[12 empty] | 72 | 0.134039 |  | 0.1594723
[12 empty] | 73 | 0.005712897 |  | 0.01183967
[12 empty] | 74 | 0.01788186 |  | 0.01009955
[12 empty] | 75 | 0.1175478 |  | 0.09586819
[12 empty] | 76 | 0.08144322 |  | 0.06358267
[12 empty] | 77 | 0.0135395 |  | 0.02237594
[12 empty] | 78 | 0.04456221 |  | 0.03163812
[12 empty] | 79 | 0.1645783 |  | 0.1387235
[13 empty] | 7.776155 |  | 6.955103
Note on W16: Taula F de Fisher amb un error de 1a espècie d'un 5% (interpolació entre 60 i 120)

## ANOVA ISIS
|  | Ribbed |  | Ribbed 2 |  | Sand-coated |  | Wrapped |  | Smooth | Llegenda |  | SQT | SQF | SQR
1 | F1 | 0.6815082 | A25-1 | 1.90979 | C1-4 | 1.220857 | G2N0 | 0.5136448 | C2N0 | 1.193677 | Pecce_2000 | 1 | 0.1500973 | 0.4315758 | 0.08848134
2 | F2 | 1.044873 | A25-2 | 0.9825216 | C1-4b | 1.543625 | G4N0 | 0.6176748 | C4N0 | 2.475778 | Thériault_2000 | 2 | 0.0005788654 |  | 0.004343622
3 | BC2NA | 0.6443743 | A25-3 | 1.092144 | C1-6 | 1.153946 | G2-213-25-150 | 1.17999 |  |  | Lee_2010 | 3 | 0.1802493 |  | 0.1119518
4 | BC2NB | 1.152345 | A45-1 | 1.398458 | C1-8 | 1.267772 | G2-213-25-000 | 1.402963 |  |  | Kassem_2011 | 4 | 0.006957692 |  | 0.03006013
5 | BC2HA | 0.9437428 | A45-2 | 1.390251 | G1-6 | 1.402631 | G2-310-25-000 | 1.233448 |  |  | Barris_2013 | 5 | 0.01567238 |  | 0.001240702 | TAULA ANOVA
6 | BC2HB | 1.00678 | A45-3 | 0.9865875 | G1-8 | 1.115198 | G2-213-25-150G | 1.564525 |  |  | Noel_2014 | 6 | 0.003862877 |  | 0.0007736037 | Origen variació | Suma de quadrats | GdLL | Quadrat mitjà | F ratio
7 | BC2VA | 1.395494 | A70-1 | 1.093735 | AR-6 | 1.550273 | G2-213-25-250G | 1.136552 |  |  | Mias_2015 | 7 | 0.1066426 |  | 0.1734952 | Total | 6.282968 | 82 | - | -
8 | BC4NA | 0.7371784 | A70-2 | 1.111221 | AR-8 | 1.96825 | G2-216-25-150 | 1.426231 |  |  | Adam_2015 | 8 | 0.1100605 |  | 0.0584614 | Tractaments | 0.4315758 | 2 | 0.2157879 | 2.950244
9 | BC4HA | 0.6725164 | A70-3 | 0.818244 | G1 | 1.134039 | G2-313-25-150 | 1.258396 |  |  | El_Nemr_2016 | 9 | 0.1571455 |  | 0.09391161 | Residual | 5.851392 | 80 | 0.0731424 | -
10 | BC4HB | 0.9734044 |  |  | G1-ST | 1.124258 | k mitjana | 1.148158 |  |  | Barris_2017 | 10 | 0.009125548 |  | 3.09353e-05
11 | BC4VA | 0.8661891 |  |  | G2 | 1.286978 | % | 10.84337 |  |  |  | 11 | 0.04110476 |  | 0.01271872 | Risc de 1a espècie: | alfa = 0,05
12 | BC4VB | 1.24178 |  |  | G2-ST | 1.313436 | [5 empty] | 12 | 0.02987648 |  | 0.06907116 | Busquem taula: | F2,80 (5%) = | 3.123 | > | 2.950244
13 | C2-4 | 1.272533 |  |  | N3#10C1 | 0.9166338 | [5 empty] | 13 | 0.04145336 |  | 0.08618144
14 | C2-4b | 1.51623 |  |  | N2#22G1 | 0.658391 | [5 empty] | 14 | 0.2000752 |  | 0.288652 |  |  |  | Acceptem H0
15 | C2-6 | 1.115227 |  |  | N2#25G1 | 1.008363 | [5 empty] | 15 | 0.002143205 |  | 0.01856694
16 | C2-8 | 1.132157 |  |  | N2#25G2 | 0.6659222 | [5 empty] | 16 | 0.003997409 |  | 0.02346744
17 | G2-6 | 1.011369 |  |  | N3#20G1 | 0.9590713 | [5 empty] | 17 | 0.003313569 |  | 0.001049901
18 | G2-8 | 1.064895 |  |  | N3#20G2 | 1.056307 | [5 empty] | 18 | 1.630048e-05 |  | 0.00738369
19 | N212D1A | 1.226472 |  |  | N3#13C1 | 1.033778 | [5 empty] | 19 | 0.02481894 |  | 0.06125926
20 | N212D1B | 0.8189483 |  |  | H2#25G1 | 0.6906881 | [5 empty] | 20 | 0.06249195 |  | 0.0256058
21 | N212D2A | 0.7250448 |  |  | H2#25G2 | 0.5755129 | [5 empty] | 21 | 0.1182585 |  | 0.06447616
22 | N212D2B | 0.7085661 |  |  | H3#10C1 | 0.8838454 | [5 empty] | 22 | 0.1298637 |  | 0.07311628
23 | N216D1A | 1.14885 |  |  | H3#13C1 | 0.7127058 | [5 empty] | 23 | 0.006386829 |  | 0.02886038
24 | N216D1B | 0.7525756 |  |  | H3#20G2 | 0.6696444 | [5 empty] | 24 | 0.1000815 |  | 0.05125277
25 | N216D2A | 0.950232 |  |  | k mitjana | 1.079672 | [5 empty] | 25 | 0.01408972 |  | 0.0008256637
26 | N216D2B | 1.115136 |  |  | % | 28.91566 | [5 empty] | 26 | 0.00213479 |  | 0.01854215
27 | N316D1A | 1.247799 | [9 empty] | 27 | 0.03199326 |  | 0.07227086
28 | N316D1B | 0.6912797 | [9 empty] | 28 | 0.1426214 |  | 0.08276362
29 | N316D2A | 0.8974157 | [9 empty] | 29 | 0.02941788 |  | 0.006650506
30 | N316D2B | 1.097558 | [9 empty] | 30 | 0.0008194278 |  | 0.01406393
31 | N_L1_G12a | 0.8173055 | [9 empty] | 31 | 0.06331598 |  | 0.02613424
32 | N_L1_G12b | 0.8173055 | [9 empty] | 32 | 0.06331598 |  | 0.02613424
33 | N_L2_G12a | 1.075402 | [9 empty] | 33 | 4.185837e-05 |  | 0.009299823
34 | N_L2_G12b | 0.8173055 | [9 empty] | 34 | 0.06331598 |  | 0.02613424
35 | N_L1_G16a | 0.6858479 | [9 empty] | 35 | 0.1467535 |  | 0.08591842
36 | N_L1_G16b | 0.6858479 |  |  |  |  | TOTAL SPECIMENS | 94 |  |  |  | 36 | 0.1467535 |  | 0.08591842
37 | N_L2_G16a | 0.8199693 | [9 empty] | 37 | 0.0619825 |  | 0.02528006
38 | N_L2_G16b | 0.6637847 |  |  |  |  | TOTAL SPECIMENS ANOVA | 83 |  |  |  | 38 | 0.1641445 |  | 0.0993395
39 | N2#15G3 | 1.055873 | [9 empty] | 39 | 0.0001705334 |  | 0.005914677
40 | N2#25G3 | 1.145485 |  |  |  |  | k mitjana global | 1.068932 |  |  |  | 40 | 0.005860375 |  | 0.02772853
41 | H2#25G3 | 1.024764 | [9 empty] | 41 | 0.001950786 |  | 0.002097464
42 | G1-216-25-150 | 1.201351 | [9 empty] | 42 | 0.0175347 |  | 0.04945483
43 | G1-216-25-250 | 1.225299 | [9 empty] | 43 | 0.02445069 |  | 0.06067993
44 | G1-216-25-000 | 1.209267 | [9 empty] | 44 | 0.01969373 |  | 0.05303816
45 | G1-212-40-150 | 1.107098 | [9 empty] | 45 | 0.001456631 |  | 0.01641771
46 | G1-212-55-150 | 0.8280744 | [9 empty] | 46 | 0.05801248 |  | 0.0227684
| k mitjana | 0.9789664 | [9 empty] | 47 | 0.02308104 |  | 0.01993312
| % | 55.42169 | [9 empty] | 48 | 0.2253334 |  | 0.2152525
[12 empty] | 49 | 0.007227434 |  | 0.005516712
[12 empty] | 50 | 0.03953741 |  | 0.03538177
[12 empty] | 51 | 0.1113548 |  | 0.1043025
[12 empty] | 52 | 0.002140547 |  | 0.001262118
[12 empty] | 53 | 0.2316892 |  | 0.2214656
[12 empty] | 54 | 0.8087719 |  | 0.7895704
[12 empty] | 55 | 0.00423891 |  | 0.002955789
[12 empty] | 56 | 0.003060903 |  | 0.001987883
[12 empty] | 57 | 0.04754406 |  | 0.04297589
[12 empty] | 58 | 0.05978207 |  | 0.05464559
[12 empty] | 59 | 0.02319479 |  | 0.02658142
[12 empty] | 60 | 0.1685441 |  | 0.1774776
[12 empty] | 61 | 0.003668584 |  | 0.005084914
[12 empty] | 62 | 0.162417 |  | 0.1711888
[12 empty] | 63 | 0.01206941 |  | 0.0145445
[12 empty] | 64 | 0.0001594031 |  | 0.0005459345
[12 empty] | 65 | 0.001235835 |  | 0.002106276
[12 empty] | 66 | 0.1430686 |  | 0.1513084
[12 empty] | 67 | 0.2434626 |  | 0.2541763
[12 empty] | 68 | 0.0342571 |  | 0.03834802
[12 empty] | 69 | 0.1268972 |  | 0.1346641
[12 empty] | 70 | 0.1594307 |  | 0.1681225
[12 empty] | 71 | 0.308344 |  | 0.4026072
[12 empty] | 72 | 0.2036332 |  | 0.2814126
[12 empty] | 73 | 0.01233377 |  | 0.001013243
[12 empty] | 74 | 0.1115765 |  | 0.06492538
[12 empty] | 75 | 0.02706554 |  | 0.007274394
[12 empty] | 76 | 0.2456119 |  | 0.173361
[12 empty] | 77 | 0.004572396 |  | 0.0001347118
[12 empty] | 78 | 0.1276626 |  | 0.07732457
[12 empty] | 79 | 0.03589652 |  | 0.01215236
[13 empty] | 6.282968 |  | 5.851392
Note on W16: Taula F de Fisher amb un error de 1a espècie d'un 5% (interpolació entre 60 i 120)

## Matthys_2000_ELIMINAT
[6 empty] | Dimensions de la biga |  |  | Reforçaments
Specimen | Moment (kN·m) | wexp (mm) | w (ACI 440.1R-06) | Moment (N·mm) | Material | b (mm) | h (mm) | L (mm) | Acabat | Número d'armadures | ø (mm) | Af (mm^2) | Ef (MPa) | fc (MPa) | Ec (MPa) | d (mm) | n | ρ | x (mm) | Icr (mm^4) | C (mm^-1) | ebsilon f | s (mm) | dc (mm) | cover (mm) | beta | k ACI | w (ACI 440.1R-06) | Ai | wi*Ai | Ai^2 | n·ρ | d/h | w_exp_tensile | Pcr (kN) | Pu (kN) | Pcr,st | Ps_1 | Ps_2 | Ps_promig |  | SUMA(wi*Ai) | SUMA(Ai^2) | k
Slab R | 10.572 | 0.03 | 0.08361126 | 10572000 | S500 (acer) | 1000 | 120 | 4000 | Steel | 7 dim 10 | 10 | 549.5 | 200000 | 33.5 | 31618.13 | 95 | 6.325486 | 0.5784% | 22.45663 | 22066785.6 | 1.515242e-05 | 0.001099207 | 150 | 25 | 25 | 1.344621 | 0.3577792 | 0.08361126 | 0.2336952 | 0.009426945 | 0.05461342 | 0.03658794 | 0.7916667 | 0.04033864 | [6 empty] | Slab R | 1.101492 | 3.078692 | 0.3577792
| 12.022 | 0.0457 | 0.09507895 | 12022000 |  | 1000 | 120 | 4000 |  |  | 10 | 549.5 | 200000 | 33.5 | 31618.13 | 95 | 6.325486 | 0.5784% | 22.45663 | 22066785.6 | 1.723064e-05 | 0.001249969 | 150 | 25 | 25 | 1.344621 | 0.3577792 | 0.09507895 | 0.2657476 | 0.01632997 | 0.07062176 | 0.03658794 | 0.7916667 | 0.0614492 | [6 empty] | Slab CS | 0.5156796 | 1.733308 | 0.2975118
| 13.582 | 0.066 | 0.1074166 | 13582000 |  | 1000 | 120 | 4000 |  |  | 10 | 549.5 | 200000 | 33.5 | 31618.13 | 95 | 6.325486 | 0.5784% | 22.45663 | 22066785.6 | 1.946653e-05 | 0.001412168 | 150 | 25 | 25 | 1.344621 | 0.3577792 | 0.1074166 | 0.3002315 | 0.02664405 | 0.09013896 | 0.03658794 | 0.7916667 | 0.08874502 | [6 empty] | Slab H1 | 17.4872 | 194.4479 | 0.08993257
| 15.032 | 0.082 | 0.1188843 | 15032000 |  | 1000 | 120 | 4000 |  |  | 10 | 549.5 | 200000 | 33.5 | 31618.13 | 95 | 6.325486 | 0.5784% | 22.45663 | 22066785.6 | 2.154476e-05 | 0.001562929 | 150 | 25 | 25 | 1.344621 | 0.3577792 | 0.1188843 | 0.3322839 | 0.03663728 | 0.1104126 | 0.03658794 | 0.7916667 | 0.110259 | [6 empty] | Slab H3 | 3.542227 | 48.99699 | 0.07229478
| 16.592 | 0.0969 | 0.1312219 | 16592000 |  | 1000 | 120 | 4000 |  |  | 10 | 549.5 | 200000 | 33.5 | 31618.13 | 95 | 6.325486 | 0.5784% | 22.45663 | 22066785.6 | 2.378064e-05 | 0.001725128 | 150 | 25 | 25 | 1.344621 | 0.3577792 | 0.1312219 | 0.3667679 | 0.04778759 | 0.1345187 | 0.03658794 | 0.7916667 | 0.1302938
| 18.042 | 0.107 | 0.1426896 | 18042000 |  | 1000 | 120 | 4000 |  |  | 10 | 549.5 | 200000 | 33.5 | 31618.13 | 95 | 6.325486 | 0.5784% | 22.45663 | 22066785.6 | 2.585887e-05 | 0.001875889 | 150 | 25 | 25 | 1.344621 | 0.3577792 | 0.1426896 | 0.3988203 | 0.05738007 | 0.1590576 | 0.03658794 | 0.7916667 | 0.1438745
| 19.604 | 0.112 | 0.1550431 | 19604000 |  | 1000 | 120 | 4000 |  |  | 10 | 549.5 | 200000 | 33.5 | 31618.13 | 95 | 6.325486 | 0.5784% | 22.45663 | 22066785.6 | 2.809762e-05 | 0.002038296 | 150 | 25 | 25 | 1.344621 | 0.3577792 | 0.1550431 | 0.4333484 | 0.06526124 | 0.1877909 | 0.03658794 | 0.7916667 | 0.1505976
| 21.0535 | 0.122 | 0.1665068 | 21053500 |  | 1000 | 120 | 4000 |  |  | 10 | 549.5 | 200000 | 33.5 | 31618.13 | 95 | 6.325486 | 0.5784% | 22.45663 | 22066785.6 | 3.017513e-05 | 0.002189005 | 150 | 25 | 25 | 1.344621 | 0.3577792 | 0.1665068 | 0.4653898 | 0.07634432 | 0.2165877 | 0.03658794 | 0.7916667 | 0.1640438
| 22.615 | 0.132 | 0.1788563 | 22615000 |  | 1000 | 120 | 4000 |  |  | 10 | 549.5 | 200000 | 33.5 | 31618.13 | 95 | 6.325486 | 0.5784% | 22.45663 | 22066785.6 | 3.241316e-05 | 0.00235136 | 150 | 25 | 25 | 1.344621 | 0.3577792 | 0.1788563 | 0.4999069 | 0.08872849 | 0.2499069 | 0.03658794 | 0.7916667 | 0.17749
| 24.066 | 0.127 | 0.1903319 | 24066000 |  | 1000 | 120 | 4000 |  |  | 10 | 549.5 | 200000 | 33.5 | 31618.13 | 95 | 6.325486 | 0.5784% | 22.45663 | 22066785.6 | 3.449282e-05 | 0.002502225 | 150 | 25 | 25 | 1.344621 | 0.3577792 | 0.1903319 | 0.5319814 | 0.09084483 | 0.2830042 | 0.03658794 | 0.7916667 | 0.1707669
| 25.626 | 0.153 | 0.2026695 | 25626000 |  | 1000 | 120 | 4000 |  |  | 10 | 549.5 | 200000 | 33.5 | 31618.13 | 95 | 6.325486 | 0.5784% | 22.45663 | 22066785.6 | 3.672871e-05 | 0.002664424 | 150 | 25 | 25 | 1.344621 | 0.3577792 | 0.2026695 | 0.5664654 | 0.1165373 | 0.320883 | 0.03658794 | 0.7916667 | 0.2057271
| 27.075 | 0.163 | 0.2141293 | 27075000 |  | 1000 | 120 | 4000 |  |  | 10 | 549.5 | 200000 | 33.5 | 31618.13 | 95 | 6.325486 | 0.5784% | 22.45663 | 22066785.6 | 3.88055e-05 | 0.002815082 | 150 | 25 | 25 | 1.344621 | 0.3577792 | 0.2141293 | 0.5984957 | 0.1311743 | 0.3581971 | 0.03658794 | 0.7916667 | 0.2191733
| 28.636 | 0.178 | 0.2264749 | 28636000 |  | 1000 | 120 | 4000 |  |  | 10 | 549.5 | 200000 | 33.5 | 31618.13 | 95 | 6.325486 | 0.5784% | 22.45663 | 22066785.6 | 4.104282e-05 | 0.002977384 | 150 | 25 | 25 | 1.344621 | 0.3577792 | 0.2264749 | 0.6330017 | 0.1515043 | 0.4006912 | 0.03658794 | 0.7916667 | 0.2393426
| 30.085 | 0.209 | 0.2379346 | 30085000 |  | 1000 | 120 | 4000 |  |  | 10 | 549.5 | 200000 | 33.5 | 31618.13 | 95 | 6.325486 | 0.5784% | 22.45663 | 22066785.6 | 4.311961e-05 | 0.003128042 | 150 | 25 | 25 | 1.344621 | 0.3577792 | 0.2379346 | 0.665032 | 0.1868912 | 0.4422676 | 0.03658794 | 0.7916667 | 0.2810259
Slab CS | 8.231 | 0.0262 | 0.1490941 | 8231000 | CFRP | 1000 | 120 | 4000 | Sand-coated | 9 dim 5 | 5 | 176.4 | 147600 | 27.2 | 29702.52 | 98 | 4.969275 | 0.18% | 12.26032 | 7058301.8 | 3.926079e-05 | 0.003366208 | 110 | 22 | 22 | 1.256591 | 0.2975118 | 0.1490941 | 0.5011369 | 0.01649877 | 0.2511382 | 0.008944694 | 0.8166667 | 0.03292267 | 2.5 | 29.4 | 3.75 | 10 | 11.76 | 10.88
| 8.678 | 0.089 | 0.157191 | 8678000 |  | 1000 | 120 | 4000 |  |  | 5 | 176.4 | 147600 | 27.2 | 29702.52 | 98 | 4.969275 | 0.18% | 12.26032 | 7058301.8 | 4.139292e-05 | 0.003549016 | 110 | 22 | 22 | 1.256591 | 0.2975118 | 0.157191 | 0.5283521 | 0.05908909 | 0.2791559 | 0.008944694 | 0.8166667 | 0.1118366
| 9.236 | 0.115 | 0.1672984 | 9236000 |  | 1000 | 120 | 4000 |  |  | 5 | 176.4 | 147600 | 27.2 | 29702.52 | 98 | 4.969275 | 0.18% | 12.26032 | 7058301.8 | 4.405451e-05 | 0.003777219 | 110 | 22 | 22 | 1.256591 | 0.2975118 | 0.1672984 | 0.5623254 | 0.08126048 | 0.3162099 | 0.008944694 | 0.8166667 | 0.1445079
| 10.128 | 0.178 | 0.1834559 | 10128000 |  | 1000 | 120 | 4000 |  |  | 5 | 176.4 | 147600 | 27.2 | 29702.52 | 98 | 4.969275 | 0.18% | 12.26032 | 7058301.8 | 4.830923e-05 | 0.004142018 | 110 | 22 | 22 | 1.256591 | 0.2975118 | 0.1834559 | 0.616634 | 0.1379245 | 0.3802375 | 0.008944694 | 0.8166667 | 0.2236731
| 11.69 | 0.247 | 0.2117495 | 11690000 |  | 1000 | 120 | 4000 |  |  | 5 | 176.4 | 147600 | 27.2 | 29702.52 | 98 | 4.969275 | 0.18% | 12.26032 | 7058301.8 | 5.575977e-05 | 0.004780825 | 110 | 22 | 22 | 1.256591 | 0.2975118 | 0.2117495 | 0.711735 | 0.2209068 | 0.5065667 | 0.008944694 | 0.8166667 | 0.3103779
| 13.252 | 0.315 | 0.2400432 | 13252000 |  | 1000 | 120 | 4000 |  |  | 5 | 176.4 | 147600 | 27.2 | 29702.52 | 98 | 4.969275 | 0.18% | 12.26032 | 7058301.8 | 6.32103e-05 | 0.005419631 | 110 | 22 | 22 | 1.256591 | 0.2975118 | 0.2400432 | 0.8068359 | 0.3193667 | 0.6509842 | 0.008944694 | 0.8166667 | 0.3958261
| 14.703 | 0.404 | 0.2663262 | 14703000 |  | 1000 | 120 | 4000 |  |  | 5 | 176.4 | 147600 | 27.2 | 29702.52 | 98 | 4.969275 | 0.18% | 12.26032 | 7058301.8 | 7.013138e-05 | 0.006013042 | 110 | 22 | 22 | 1.256591 | 0.2975118 | 0.2663262 | 0.8951787 | 0.4544488 | 0.801345 | 0.008944694 | 0.8166667 | 0.5076626
| 14.703 | 0.425 | 0.2663262 | 14703000 |  | 1000 | 120 | 4000 |  |  | 5 | 176.4 | 147600 | 27.2 | 29702.52 | 98 | 4.969275 | 0.18% | 12.26032 | 7058301.8 | 7.013138e-05 | 0.006013042 | 110 | 22 | 22 | 1.256591 | 0.2975118 | 0.2663262 | 0.8951787 | 0.4780711 | 0.801345 | 0.008944694 | 0.8166667 | 0.534051
| 15.818 | 0.456 | 0.286523 | 15818000 |  | 1000 | 120 | 4000 |  |  | 5 | 176.4 | 147600 | 27.2 | 29702.52 | 98 | 4.969275 | 0.18% | 12.26032 | 7058301.8 | 7.544978e-05 | 0.00646904 | 110 | 22 | 22 | 1.256591 | 0.2975118 | 0.286523 | 0.9630645 | 0.5518411 | 0.9274932 | 0.008944694 | 0.8166667 | 0.5730053
| 16.711 | 0.477 | 0.3026986 | 16711000 |  | 1000 | 120 | 4000 |  |  | 5 | 176.4 | 147600 | 27.2 | 29702.52 | 98 | 4.969275 | 0.18% | 12.26032 | 7058301.8 | 7.970928e-05 | 0.006834248 | 110 | 22 | 22 | 1.256591 | 0.2975118 | 0.3026986 | 1.017434 | 0.6098436 | 1.035172 | 0.008944694 | 0.8166667 | 0.5993937
| 18.719 | 0.551 | 0.339071 | 18719000 |  | 1000 | 120 | 4000 |  |  | 5 | 176.4 | 147600 | 27.2 | 29702.52 | 98 | 4.969275 | 0.18% | 12.26032 | 7058301.8 | 8.928717e-05 | 0.007655454 | 110 | 22 | 22 | 1.256591 | 0.2975118 | 0.339071 | 1.139689 | 0.7890997 | 1.298892 | 0.008944694 | 0.8166667 | 0.6923814
| 20.727 | 0.624 | 0.3754433 | 20727000 |  | 1000 | 120 | 4000 |  |  | 5 | 176.4 | 147600 | 27.2 | 29702.52 | 98 | 4.969275 | 0.18% | 12.26032 | 7058301.8 | 9.886507e-05 | 0.00847666 | 110 | 22 | 22 | 1.256591 | 0.2975118 | 0.3754433 | 1.261944 | 0.9895065 | 1.592504 | 0.008944694 | 0.8166667 | 0.7841126
| 24.744 | 0.803 | 0.4482062 | 24744000 |  | 1000 | 120 | 4000 |  |  | 5 | 176.4 | 147600 | 27.2 | 29702.52 | 98 | 4.969275 | 0.18% | 12.26032 | 7058301.8 | 0.0001180256 | 0.01011948 | 110 | 22 | 22 | 1.256591 | 0.2975118 | 0.4482062 | 1.506516 | 1.520138 | 2.26959 | 0.008944694 | 0.8166667 | 1.009042
Slab H1 | 7.728 | 0 | 0.4507855 | 7728000 | FRP Grid H10 | 1000 | 120 | 4000 | Ribbed | Grid H10 | - | 88.8 | 37300 | 96.7 | 43456.09 | 95 | 0.8583377 | 0.09347% | 3.730049 | 652230.5 | 0.0002726562 | 0.02488532 | 150 | 25 | 25 | 1.273913 | 0.08993257 | 0.4507855 | 5.012483 | 0 | 25.12499 | 0.0008023199 | 0.7916667 | 0 | 2 | 34.9 | 3 | 8 | 13.96 | 10.98
| 8.765 | 0.442 | 0.5112752 | 8765000 |  | 1000 | 120 | 4000 |  |  | - | 88.8 | 37300 | 96.7 | 43456.09 | 95 | 0.8583377 | 0.09347% | 3.730049 | 652230.5 | 0.0003092432 | 0.02822462 | 150 | 25 | 25 | 1.273913 | 0.08993257 | 0.5112752 | 5.685095 | 3.201103 | 32.3203 | 0.0008023199 | 0.7916667 | 0.5630694
| 9.716 | 0.561 | 0.5667484 | 9716000 |  | 1000 | 120 | 4000 |  |  | - | 88.8 | 37300 | 96.7 | 43456.09 | 95 | 0.8583377 | 0.09347% | 3.730049 | 652230.5 | 0.000342796 | 0.03128698 | 150 | 25 | 25 | 1.273913 | 0.08993257 | 0.5667484 | 6.301926 | 4.503766 | 39.71427 | 0.0008023199 | 0.7916667 | 0.714665
| 10.753 | 0.535 | 0.6272382 | 10753000 |  | 1000 | 120 | 4000 |  |  | - | 88.8 | 37300 | 96.7 | 43456.09 | 95 | 0.8583377 | 0.09347% | 3.730049 | 652230.5 | 0.0003793831 | 0.03462627 | 150 | 25 | 25 | 1.273913 | 0.08993257 | 0.6272382 | 6.974538 | 4.75345 | 48.64418 | 0.0008023199 | 0.7916667 | 0.6815433
| 10.753 | 0.566 | 0.6272382 | 10753000 |  | 1000 | 120 | 4000 |  |  | - | 88.8 | 37300 | 96.7 | 43456.09 | 95 | 0.8583377 | 0.09347% | 3.730049 | 652230.5 | 0.0003793831 | 0.03462627 | 150 | 25 | 25 | 1.273913 | 0.08993257 | 0.6272382 | 6.974538 | 5.028883 | 48.64418 | 0.0008023199 | 0.7916667 | 0.7210346
| 11.79 | 0.581 | 0.6877279 | 11790000 |  | 1000 | 120 | 4000 |  |  | - | 88.8 | 37300 | 96.7 | 43456.09 | 95 | 0.8583377 | 0.09347% | 3.730049 | 652230.5 | 0.0004159701 | 0.03796557 | 150 | 25 | 25 | 1.273913 | 0.08993257 | 0.6877279 | 7.64715 | 5.659987 | 58.4789 | 0.0008023199 | 0.7916667 | 0.7401433
| 12.741 | 0.633 | 0.7432011 | 12741000 |  | 1000 | 120 | 4000 |  |  | - | 88.8 | 37300 | 96.7 | 43456.09 | 95 | 0.8583377 | 0.09347% | 3.730049 | 652230.5 | 0.0004495229 | 0.04102793 | 150 | 25 | 25 | 1.273913 | 0.08993257 | 0.7432011 | 8.263981 | 6.663965 | 68.29338 | 0.0008023199 | 0.7916667 | 0.8063867
| 14.815 | 0.736 | 0.8641805 | 14815000 |  | 1000 | 120 | 4000 |  |  | - | 88.8 | 37300 | 96.7 | 43456.09 | 95 | 0.8583377 | 0.09347% | 3.730049 | 652230.5 | 0.0005226969 | 0.04770652 | 150 | 25 | 25 | 1.273913 | 0.08993257 | 0.8641805 | 9.609205 | 9.009588 | 92.33682 | 0.0008023199 | 0.7916667 | 0.9375998
| 15.965 | 0.803 | 0.9312617 | 15965000 |  | 1000 | 120 | 4000 |  |  | - | 88.8 | 37300 | 96.7 | 43456.09 | 95 | 0.8583377 | 0.09347% | 3.730049 | 652230.5 | 0.0005632708 | 0.0514097 | 150 | 25 | 25 | 1.273913 | 0.08993257 | 0.9312617 | 10.35511 | 10.59278 | 107.2283 | 0.0008023199 | 0.7916667 | 1.022952
| 16.803 | 0.859 | 0.9801435 | 16803000 |  | 1000 | 120 | 4000 |  |  | - | 88.8 | 37300 | 96.7 | 43456.09 | 95 | 0.8583377 | 0.09347% | 3.730049 | 652230.5 | 0.0005928368 | 0.05410818 | 150 | 25 | 25 | 1.273913 | 0.08993257 | 0.9801435 | 10.89865 | 11.92629 | 118.7805 | 0.0008023199 | 0.7916667 | 1.094291
| 18.877 | 1.019 | 1.101123 | 18877000 |  | 1000 | 120 | 4000 |  |  | - | 88.8 | 37300 | 96.7 | 43456.09 | 95 | 0.8583377 | 0.09347% | 3.730049 | 652230.5 | 0.0006660108 | 0.06078677 | 150 | 25 | 25 | 1.273913 | 0.08993257 | 1.101123 | 12.24387 | 15.89398 | 149.9124 | 0.0008023199 | 0.7916667 | 1.298117
| 20.864 | 1.188 | 1.217028 | 20864000 |  | 1000 | 120 | 4000 |  |  | - | 88.8 | 37300 | 96.7 | 43456.09 | 95 | 0.8583377 | 0.09347% | 3.730049 | 652230.5 | 0.0007361153 | 0.06718521 | 150 | 25 | 25 | 1.273913 | 0.08993257 | 1.217028 | 13.53267 | 20.48045 | 183.1331 | 0.0008023199 | 0.7916667 | 1.513408
Slab H3 | 8.227 | 0.016 | 0.09984645 | 8227000 | FRP Grid H16 | 1000 | 150 | 4000 | Ribbed | Grid H16 | - | 223 | 44800 | 26.3 | 29404.2 | 122 | 1.523592 | 0.1828% | 8.771612 | 4580928.4 | 6.107712e-05 | 0.006915664 | 150 | 28 | 28 | 1.247288 | 0.07229478 | 0.09984645 | 1.381102 | 0.0275621 | 1.907442 | 0.002784926 | 0.8133333 | 0.0199566 | 1 | 83.5 | 1.5 | 4 | 33.4 | 18.7
| 10.234 | 0.021 | 0.1242043 | 10234000 |  | 1000 | 150 | 4000 |  |  | - | 223 | 44800 | 26.3 | 29404.2 | 122 | 1.523592 | 0.1828% | 8.771612 | 4580928.4 | 7.597706e-05 | 0.00860276 | 150 | 28 | 28 | 1.247288 | 0.07229478 | 0.1242043 | 1.718026 | 0.04500032 | 2.951612 | 0.002784926 | 0.8133333 | 0.02619304
| 11.123 | 0.032 | 0.1349936 | 11123000 |  | 1000 | 150 | 4000 |  |  | - | 223 | 44800 | 26.3 | 29404.2 | 122 | 1.523592 | 0.1828% | 8.771612 | 4580928.4 | 8.257699e-05 | 0.009350059 | 150 | 28 | 28 | 1.247288 | 0.07229478 | 0.1349936 | 1.867266 | 0.07452857 | 3.486682 | 0.002784926 | 0.8133333 | 0.03991321
| 12.232 | 0.059 | 0.1484529 | 12232000 |  | 1000 | 150 | 4000 |  |  | - | 223 | 44800 | 26.3 | 29404.2 | 122 | 1.523592 | 0.1828% | 8.771612 | 4580928.4 | 9.081018e-05 | 0.01028229 | 150 | 28 | 28 | 1.247288 | 0.07229478 | 0.1484529 | 2.053438 | 0.1511125 | 4.21661 | 0.002784926 | 0.8133333 | 0.07358998
| 14.225 | 0.111 | 0.1726408 | 14225000 |  | 1000 | 150 | 4000 |  |  | - | 223 | 44800 | 26.3 | 29404.2 | 122 | 1.523592 | 0.1828% | 8.771612 | 4580928.4 | 0.0001056062 | 0.01195762 | 150 | 28 | 28 | 1.247288 | 0.07229478 | 0.1726408 | 2.388012 | 0.3306177 | 5.702601 | 0.002784926 | 0.8133333 | 0.1384489
| 16.214 | 0.1799 | 0.1967802 | 16214000 |  | 1000 | 150 | 4000 |  |  | - | 223 | 44800 | 26.3 | 29404.2 | 122 | 1.523592 | 0.1828% | 8.771612 | 4580928.4 | 0.0001203725 | 0.01362958 | 150 | 28 | 28 | 1.247288 | 0.07229478 | 0.1967802 | 2.721914 | 0.6107623 | 7.408816 | 0.002784926 | 0.8133333 | 0.2243871
| 19.318 | 0.254 | 0.2344517 | 19318000 |  | 1000 | 150 | 4000 |  |  | - | 223 | 44800 | 26.3 | 29404.2 | 122 | 1.523592 | 0.1828% | 8.771612 | 4580928.4 | 0.0001434165 | 0.01623882 | 150 | 28 | 28 | 1.247288 | 0.07229478 | 0.2344517 | 3.242996 | 1.027417 | 10.51702 | 0.002784926 | 0.8133333 | 0.3168111
| 21.317 | 0.2857 | 0.2587124 | 21317000 |  | 1000 | 150 | 4000 |  |  | - | 223 | 44800 | 26.3 | 29404.2 | 122 | 1.523592 | 0.1828% | 8.771612 | 4580928.4 | 0.0001582571 | 0.0179192 | 150 | 28 | 28 | 1.247288 | 0.07229478 | 0.2587124 | 3.578577 | 1.275226 | 12.80621 | 0.002784926 | 0.8133333 | 0.3563501
| 26.195 | 0.397 | 0.3179139 | 26195000 |  | 1000 | 150 | 4000 |  |  | - | 223 | 44800 | 26.3 | 29404.2 | 122 | 1.523592 | 0.1828% | 8.771612 | 4580928.4 | 0.0001944713 | 0.02201967 | 150 | 28 | 28 | 1.247288 | 0.07229478 | 0.3179139 | 4.397467 | 2.177508 | 19.33772 | 0.002784926 | 0.8133333 | 0.4951733
| 31.292 | 0.524 | 0.3797733 | 31292000 |  | 1000 | 150 | 4000 |  |  | - | 223 | 44800 | 26.3 | 29404.2 | 122 | 1.523592 | 0.1828% | 8.771612 | 4580928.4 | 0.0002323113 | 0.02630424 | 150 | 28 | 28 | 1.247288 | 0.07229478 | 0.3797733 | 5.253123 | 3.43333 | 27.5953 | 0.002784926 | 0.8133333 | 0.6535788
| 36.169 | 0.6397 | 0.4389627 | 36169000 |  | 1000 | 150 | 4000 |  |  | - | 223 | 44800 | 26.3 | 29404.2 | 122 | 1.523592 | 0.1828% | 8.771612 | 4580928.4 | 0.0002685181 | 0.03040387 | 150 | 28 | 28 | 1.247288 | 0.07229478 | 0.4389627 | 6.071846 | 4.844665 | 36.86731 | 0.002784926 | 0.8133333 | 0.79789
| 39.263 | 0.745 | 0.4765129 | 39263000 |  | 1000 | 150 | 4000 |  |  | - | 223 | 44800 | 26.3 | 29404.2 | 122 | 1.523592 | 0.1828% | 8.771612 | 4580928.4 | 0.0002914879 | 0.03300471 | 150 | 28 | 28 | 1.247288 | 0.07229478 | 0.4765129 | 6.591249 | 6.124782 | 43.44456 | 0.002784926 | 0.8133333 | 0.9292294
| 42.143 | 0.819 | 0.5114658 | 42143000 |  | 1000 | 150 | 4000 |  |  | - | 223 | 44800 | 26.3 | 29404.2 | 122 | 1.523592 | 0.1828% | 8.771612 | 4580928.4 | 0.000312869 | 0.03542565 | 150 | 28 | 28 | 1.247288 | 0.07229478 | 0.5114658 | 7.074727 | 7.227037 | 50.05176 | 0.002784926 | 0.8133333 | 1.021529
| 48.143 | 0.909 | 0.5842844 | 48143000 |  | 1000 | 150 | 4000 |  |  | - | 223 | 44800 | 26.3 | 29404.2 | 122 | 1.523592 | 0.1828% | 8.771612 | 4580928.4 | 0.0003574129 | 0.04046929 | 150 | 28 | 28 | 1.247288 | 0.07229478 | 0.5842844 | 8.081973 | 9.163216 | 65.31828 | 0.002784926 | 0.8133333 | 1.133785
Note on B4: Matthys_2000_Concrete slabs reinforced with FRP
Note on AL4: Tant Pcr com Pu estan a la taula 3. Valors experimentals, no predicted
Note on C5: STEEL
Note on H32: Carbon fibers and a mixture of carbon and glass fibers = hybrid type
Note on N32: Rectangular cross section
Note on H44: Carbon fibers and a mixture of carbon and glass fibers = hybrid type
Note on N44: Rectangular cross section

## Alkhrdaji_2000_ELIMINAT
[5 empty] | Dimensions de la biga |  |  | Armadura
Specimen | P (lbs) | wexp (in·10^-3) | Moment (lbs·in) | Material | b (in) | Total height (in) | L (ft) | Acabat | Reinforcement configuration | ø (in) | Af (in^2) | d (in) | Ef (ksi) | fc (ksi) | Ec (ksi) | n | ρ | x (in) | Icr (in^4) | C (in^-1) | ebsilon f | rg lateral (in) | s (in) | dc (in) | cover (in) | beta | k | w (ACI 440.1R-06) | Pcr (lbs) | Pu (lbs)
SB5 | 1015.38 | 13.841 | 1523.07 | GFRP | 18 | 4 | 8 |  | 4#4 | 4 | 0.8 | 3 | 6000 | 3.7 | 16326.13 | 0.3675091 | 1.481% | 0.2971455 | 2.305267 | 0.04046835 | 0.1093801 | 1 | 12 | ? | 1 | 1.369979 |  |  | 640 | 4984.62
| 1507.69 | 16.955 | 2261.535 |  | 18 | 4 | 8 |  |  | 4 | 0.8 | 3 | 6000 | 3.7 | 16326.13 | 0.3675091 | 1.481% | 0.2971455 | 2.305267 | 0.06008955 | 0.1624133 | 1 | 12 | ? | 1 | 1.369979
| 2492.31 | 26.99 | 3738.465 |  | 18 | 4 | 8 |  |  | 4 | 0.8 | 3 | 6000 | 3.7 | 16326.13 | 0.3675091 | 1.481% | 0.2971455 | 2.305267 | 0.09933194 | 0.2684798 | 1 | 12 | ? | 1 | 1.369979
| 2984.62 | 29.758 | 4476.93 |  | 18 | 4 | 8 |  |  | 4 | 0.8 | 3 | 6000 | 3.7 | 16326.13 | 0.3675091 | 1.481% | 0.2971455 | 2.305267 | 0.1189531 | 0.321513 | 1 | 12 | ? | 1 | 1.369979
| 3476.92 | 37.024 | 5215.38 |  | 18 | 4 | 8 |  |  | 4 | 0.8 | 3 | 6000 | 3.7 | 16326.13 | 0.3675091 | 1.481% | 0.2971455 | 2.305267 | 0.1385739 | 0.3745452 | 1 | 12 | ? | 1 | 1.369979
| 4000 | 44.983 | 6000 |  | 18 | 4 | 8 |  |  | 4 | 0.8 | 3 | 6000 | 3.7 | 16326.13 | 0.3675091 | 1.481% | 0.2971455 | 2.305267 | 0.1594215 | 0.4308931 | 1 | 12 | ? | 1 | 1.369979
| 4492.31 | 55.017 | 6738.465 |  | 18 | 4 | 8 |  |  | 4 | 0.8 | 3 | 6000 | 3.7 | 16326.13 | 0.3675091 | 1.481% | 0.2971455 | 2.305267 | 0.1790427 | 0.4839263 | 1 | 12 | ? | 1 | 1.369979
| 4984.62 | 59.862 | 7476.93 |  | 18 | 4 | 8 |  |  | 4 | 0.8 | 3 | 6000 | 3.7 | 16326.13 | 0.3675091 | 1.481% | 0.2971455 | 2.305267 | 0.1986639 | 0.5369596 | 1 | 12 | ? | 1 | 1.369979
SB7 | 769.231 | 14.865 | 1153.8465 | GFRP | 18 | 4 | 8 |  | 2#5 | 5 | 0.62 | 3 | 5800 | 3.7 | 16326.13 | 0.3552588 | 1.148% | 0.259001 | 1.759078 | 0.0401772 | 0.1101257 | 1 | 11 | 1 | 1 | 1.36483 |  |  | 800 | 4492.31
| 984.615 | 15.878 | 1476.9225 |  | 18 | 4 | 8 |  |  | 5 | 0.62 | 3 | 5800 | 3.7 | 16326.13 | 0.3552588 | 1.148% | 0.259001 | 1.759078 | 0.05142678 | 0.1409608 | 1 | 11 | 1 | 1 | 1.36483
| 1476.92 | 19.932 | 2215.38 |  | 18 | 4 | 8 |  |  | 5 | 0.62 | 3 | 5800 | 3.7 | 16326.13 | 0.3552588 | 1.148% | 0.259001 | 1.759078 | 0.07714004 | 0.2114408 | 1 | 11 | 1 | 1 | 1.36483
| 1969.23 | 31.757 | 2953.845 |  | 18 | 4 | 8 |  |  | 5 | 0.62 | 3 | 5800 | 3.7 | 16326.13 | 0.3552588 | 1.148% | 0.259001 | 1.759078 | 0.1028536 | 0.2819215 | 1 | 11 | 1 | 1 | 1.36483
| 2492.31 | 44.932 | 3738.465 |  | 18 | 4 | 8 |  |  | 5 | 0.62 | 3 | 5800 | 3.7 | 16326.13 | 0.3552588 | 1.148% | 0.259001 | 1.759078 | 0.1301742 | 0.3568074 | 1 | 11 | 1 | 1 | 1.36483
| 2984.62 | 50 | 4476.93 |  | 18 | 4 | 8 |  |  | 5 | 0.62 | 3 | 5800 | 3.7 | 16326.13 | 0.3552588 | 1.148% | 0.259001 | 1.759078 | 0.1558877 | 0.4272881 | 1 | 11 | 1 | 1 | 1.36483
| 3476.92 | 61.824 | 5215.38 |  | 18 | 4 | 8 |  |  | 5 | 0.62 | 3 | 5800 | 3.7 | 16326.13 | 0.3552588 | 1.148% | 0.259001 | 1.759078 | 0.1816007 | 0.4977674 | 1 | 11 | 1 | 1 | 1.36483
| 4000 | 75 | 6000 |  | 18 | 4 | 8 |  |  | 5 | 0.62 | 3 | 5800 | 3.7 | 16326.13 | 0.3552588 | 1.148% | 0.259001 | 1.759078 | 0.2089214 | 0.5726533 | 1 | 11 | 1 | 1 | 1.36483
| 4492.31 | 84.797 | 6738.465 |  | 18 | 4 | 8 |  |  | 5 | 0.62 | 3 | 5800 | 3.7 | 16326.13 | 0.3552588 | 1.148% | 0.259001 | 1.759078 | 0.2346349 | 0.643134 | 1 | 11 | 1 | 1 | 1.36483
[5 empty] | Dimensions de la biga |  |  | Armadura
Specimen | P (N) | wexp (mm) | Moment (N·mm) | Material | b (in) | Total height (in) | L (ft) | Acabat | Reinforcement configuration | ø (mm) | Af (mm^2) | d (mm) | Ef (MPa) | fc (MPa) | Ec (MPa) | n | ρ | x (mm) | Icr (mm^4) | C (mm^-1) | ebsilon f | rg lateral (mm) | s (mm) | dc (mm) | cover (mm) | beta | k | w (ACI 440.1R-06) | Ai | wi*Ai | Ai^2 | n·ρ | d/h | Pcr | Pu | Pcr,st | Ps_1 | Ps_2 | Ps_promig |  | SUMA(wi*Ai) | SUMA(Ai^2) | k
SB5 | 4518.178 | 0.3515614 | 344285.2 | GFRP | 457.2 | 101.6 | 2438.4 |  | 4#4 | 101.6 | 516.128 | 76.2 | 41370 | 25.5115 | 29136.91 | 1.419849 | 1.481% | 14.10841 | 3253278.7 | 3.632065e-06 | 0.0002255207 | 25.4 | 304.8 | #VALUE! | 25.4 | 1.409073 | #VALUE! | #VALUE! | #VALUE! | #VALUE! | #VALUE! | 0.02103479 | 0.75 | 2847.834 | 22180.27 | 4271.752 | 11391.34 | 8872.107 | 10131.72 | SB5 | #VALUE! | #VALUE! | #VALUE!
| 6708.83 | 0.430657 | 511212.9 |  | 457.2 | 101.6 | 2438.4 |  |  | 101.6 | 516.128 | 76.2 | 41370 | 25.5115 | 29136.91 | 1.419849 | 1.481% | 14.10841 | 3253278.7 | 5.393082e-06 | 0.000334865 | 25.4 | 304.8 | #VALUE! | 25.4 | 1.409073 | #VALUE! | #VALUE! | #VALUE! | #VALUE! | #VALUE! | 0.02103479 | 0.75 | [6 empty] | SB7 | 3.784637 | 0.9680446 | 3.909569
| 11090.13 | 0.685546 | 845068.2 |  | 457.2 | 101.6 | 2438.4 |  |  | 101.6 | 516.128 | 76.2 | 41370 | 25.5115 | 29136.91 | 1.419849 | 1.481% | 14.10841 | 3253278.7 | 8.915117e-06 | 0.0005535538 | 25.4 | 304.8 | #VALUE! | 25.4 | 1.409073 | #VALUE! | #VALUE! | #VALUE! | #VALUE! | #VALUE! | 0.02103479 | 0.75
| 13280.79 | 0.7558532 | 1011995.9 |  | 457.2 | 101.6 | 2438.4 |  |  | 101.6 | 516.128 | 76.2 | 41370 | 25.5115 | 29136.91 | 1.419849 | 1.481% | 14.10841 | 3253278.7 | 1.067613e-05 | 0.0006628981 | 25.4 | 304.8 | #VALUE! | 25.4 | 1.409073 | #VALUE! | #VALUE! | #VALUE! | #VALUE! | #VALUE! | 0.02103479 | 0.75
| 15471.39 | 0.9404096 | 1178920.2 |  | 457.2 | 101.6 | 2438.4 |  |  | 101.6 | 516.128 | 76.2 | 41370 | 25.5115 | 29136.91 | 1.419849 | 1.481% | 14.10841 | 3253278.7 | 1.243712e-05 | 0.0007722403 | 25.4 | 304.8 | #VALUE! | 25.4 | 1.409073 | #VALUE! | #VALUE! | #VALUE! | #VALUE! | #VALUE! | 0.02103479 | 0.75
| 17798.96 | 1.1425682 | 1356281.1 |  | 457.2 | 101.6 | 2438.4 |  |  | 101.6 | 516.128 | 76.2 | 41370 | 25.5115 | 29136.91 | 1.419849 | 1.481% | 14.10841 | 3253278.7 | 1.43082e-05 | 0.0008884188 | 25.4 | 304.8 | #VALUE! | 25.4 | 1.409073 | #VALUE! | #VALUE! | #VALUE! | #VALUE! | #VALUE! | 0.02103479 | 0.75
| 19989.62 | 1.3974318 | 1523208.8 |  | 457.2 | 101.6 | 2438.4 |  |  | 101.6 | 516.128 | 76.2 | 41370 | 25.5115 | 29136.91 | 1.419849 | 1.481% | 14.10841 | 3253278.7 | 1.606922e-05 | 0.0009977632 | 25.4 | 304.8 | #VALUE! | 25.4 | 1.409073 | #VALUE! | #VALUE! | #VALUE! | #VALUE! | #VALUE! | 0.02103479 | 0.75
| 22180.27 | 1.5204948 | 1690136.5 |  | 457.2 | 101.6 | 2438.4 |  |  | 101.6 | 516.128 | 76.2 | 41370 | 25.5115 | 29136.91 | 1.419849 | 1.481% | 14.10841 | 3253278.7 | 1.783023e-05 | 0.001107108 | 25.4 | 304.8 | #VALUE! | 25.4 | 1.409073 | #VALUE! | #VALUE! | #VALUE! | #VALUE! | #VALUE! | 0.02103479 | 0.75
SB7 | 3422.879 | 0.377571 | 260823.4 | GFRP | 457.2 | 101.6 | 2438.4 |  | 2#5 | 127 | 399.9992 | 76.2 | 39991 | 25.5115 | 29136.91 | 1.37252 | 1.148% | 12.38022 | 2525267.3 | 3.544832e-06 | 0.0002262304 | 25.4 | 279.4 | 25.4 | 25.4 | 1.397996 | 3.909569 | 0.3511352 | 0.08981431 | 0.03391128 | 0.00806661 | 0.01575857 | 0.75 | 3559.793 | 19989.62 | 5339.689 | 14239.17 | 7995.847 | 11117.51
| 4381.282 | 0.4033012 | 333853.7 |  | 457.2 | 101.6 | 2438.4 |  |  | 127 | 399.9992 | 76.2 | 39991 | 25.5115 | 29136.91 | 1.37252 | 1.148% | 12.38022 | 2525267.3 | 4.537382e-06 | 0.0002895747 | 25.4 | 279.4 | 25.4 | 25.4 | 1.397996 | 3.909569 | 0.4494528 | 0.1149622 | 0.04636441 | 0.01321632 | 0.01575857 | 0.75
| 6571.912 | 0.5062728 | 500779.7 |  | 457.2 | 101.6 | 2438.4 |  |  | 127 | 399.9992 | 76.2 | 39991 | 25.5115 | 29136.91 | 1.37252 | 1.148% | 12.38022 | 2525267.3 | 6.806061e-06 | 0.0004343613 | 25.4 | 279.4 | 25.4 | 25.4 | 1.397996 | 3.909569 | 0.674178 | 0.1724431 | 0.08730323 | 0.02973661 | 0.01575857 | 0.75
| 8762.564 | 0.8066278 | 667707.4 |  | 457.2 | 101.6 | 2438.4 |  |  | 127 | 399.9992 | 76.2 | 39991 | 25.5115 | 29136.91 | 1.37252 | 1.148% | 12.38022 | 2525267.3 | 9.074764e-06 | 0.0005791494 | 25.4 | 279.4 | 25.4 | 25.4 | 1.397996 | 3.909569 | 0.8989056 | 0.2299245 | 0.1854635 | 0.05286526 | 0.01575857 | 0.75
| 11090.13 | 1.1412728 | 845068.2 |  | 457.2 | 101.6 | 2438.4 |  |  | 127 | 399.9992 | 76.2 | 39991 | 25.5115 | 29136.91 | 1.37252 | 1.148% | 12.38022 | 2525267.3 | 1.148526e-05 | 0.0007329869 | 25.4 | 279.4 | 25.4 | 25.4 | 1.397996 | 3.909569 | 1.137679 | 0.2909985 | 0.3321087 | 0.08468015 | 0.01575857 | 0.75
| 13280.79 | 1.27 | 1011995.9 |  | 457.2 | 101.6 | 2438.4 |  |  | 127 | 399.9992 | 76.2 | 39991 | 25.5115 | 29136.91 | 1.37252 | 1.148% | 12.38022 | 2525267.3 | 1.375397e-05 | 0.000877775 | 25.4 | 279.4 | 25.4 | 25.4 | 1.397996 | 3.909569 | 1.362406 | 0.3484799 | 0.4425695 | 0.1214383 | 0.01575857 | 0.75
| 15471.39 | 1.5703296 | 1178920.2 |  | 457.2 | 101.6 | 2438.4 |  |  | 127 | 399.9992 | 76.2 | 39991 | 25.5115 | 29136.91 | 1.37252 | 1.148% | 12.38022 | 2525267.3 | 1.602262e-05 | 0.00102256 | 25.4 | 279.4 | 25.4 | 25.4 | 1.397996 | 3.909569 | 1.587129 | 0.4059602 | 0.6374913 | 0.1648037 | 0.01575857 | 0.75
| 17798.96 | 1.905 | 1356281.1 |  | 457.2 | 101.6 | 2438.4 |  |  | 127 | 399.9992 | 76.2 | 39991 | 25.5115 | 29136.91 | 1.37252 | 1.148% | 12.38022 | 2525267.3 | 1.843312e-05 | 0.001176398 | 25.4 | 279.4 | 25.4 | 25.4 | 1.397996 | 3.909569 | 1.825903 | 0.4670343 | 0.8897003 | 0.218121 | 0.01575857 | 0.75
| 19989.62 | 2.1538438 | 1523208.8 |  | 457.2 | 101.6 | 2438.4 |  |  | 127 | 399.9992 | 76.2 | 39991 | 25.5115 | 29136.91 | 1.37252 | 1.148% | 12.38022 | 2525267.3 | 2.070182e-05 | 0.001321186 | 25.4 | 279.4 | 25.4 | 25.4 | 1.397996 | 3.909569 | 2.05063 | 0.5245157 | 1.129725 | 0.2751167 | 0.01575857 | 0.75
[8 empty] | diàmetre SB5 | 101.6
1 in = 25,4 mm | [7 empty] | diàmetre SB7 | 127
1 lb = 0.45359237 kg
1 ft = 304,8 mm
1 in^2 = 645.16 mm^2
1 ksi = 6.895 MPa
Note on B3: Alkhrdaji_Flexuralbeh_2000
Note on E3: maximum crack (wmax) for the applied load.
Note on F3: The slabs were tested under four-point loading configuration with a simply supported span of 8 ft. The point loads were 2 ft apart and the shear span, a, was 3 ft.
Note on J3: Simply supported span. En lloc de 10 que és la longitud total 8 ft no?
Note on N3: S'ha de multiplicar pel numero de barres?
Note on Y3: Suposem un recobriment geomètric lateral de 1 in.
Note on AB3: Suposem cover de 20 mm. 1 in = 25,4 mm
Note on AF3: Gràfic P-Midspan deflection
Note on E25: Als gràfics no pot ser que sigui in*10^3 i no a la -3 ?? Tot i així valors de k molt grans …
Note on F25: P*a a = 3 in
Note on J25: Simply supported span. En lloc de 10 que és la longitud total 8 ft no?
Note on N25: S'ha de multiplicar pel numero de barres?
Note on AB25: Suposem cover de 20 mm. 1 in = 25,4 mm

## Toutanji_2003_ELIMINAT
[7 empty] | Dimensions de la biga |  |  | Armadura
FALTA MIRAR LO DEL COVER | Specimen | Moment (kN·m) | wexp (mm) | w (ACI 440.1R-06) | Moment (N·mm) | Material | b (mm) | h (mm) | L (mm) | Acabat | Nº d'armadures | ø nominal (mm) | Af (mm) | Ef (MPa) | fc (MPa) | Ec (MPa) | d | n | ρ | x (mm) | Icr (mm^4) | C (mm^-1) | ebsilon f | s (mm) | dc (mm) | beta | k | w (ACI 440.1R-06) | Ai | wi*Ai | Ai^2 | n·ρ | d/h |  | SUMA(wi*Ai) | SUMA(Ai^2) | k
| GB2 | 9.968 | 0.678 | 0.6669155 | 9968000 | GFRP | 180 | 300 | 2800 |  | 3 | 12.7 | 380.0306 | 40000 | 47.00577 | 35000 | 268 | 1.142857 | 0.7878% | 33.63059 | 26139015.7 | 1.089559e-05 | 0.002553593 | 53.65 | 32 | 1.136537 | 2.751596 | 0.6669155 | 0.242374 | 0.1643296 | 0.05874518 | 0.009003331 | 0.8933333 | GB2 | 9.255918 | 3.363836 | 2.751596
|  | 17.896 | 1.157 | 1.197344 | 17896000 |  | 180 | 300 | 2800 |  |  | 12.7 | 380.0306 | 40000 | 47.00577 | 35000 | 268 | 1.142857 | 0.7878% | 33.63059 | 26139015.7 | 1.956134e-05 | 0.004584581 | 53.65 | 32 | 1.136537 | 2.751596 | 1.197344 | 0.4351451 | 0.5034628 | 0.1893512 | 0.009003331 | 0.8933333 | GB3 | 5.99747 | 4.151371 | 1.444696
|  | 29.903 | 1.936 | 2.00068 | 29903000 |  | 180 | 300 | 2800 |  |  | 12.7 | 380.0306 | 40000 | 47.00577 | 35000 | 268 | 1.142857 | 0.7878% | 33.63059 | 26139015.7 | 3.268568e-05 | 0.007660523 | 53.65 | 32 | 1.136537 | 2.751596 | 2.00068 | 0.7270978 | 1.407661 | 0.5286713 | 0.009003331 | 0.8933333 | GB4 | 0 | 0 | #DIV/0!
|  | 39.871 | 2.65 | 2.667595 | 39871000 |  | 180 | 300 | 2800 |  |  | 12.7 | 380.0306 | 40000 | 47.00577 | 35000 | 268 | 1.142857 | 0.7878% | 33.63059 | 26139015.7 | 4.358127e-05 | 0.01021412 | 53.65 | 32 | 1.136537 | 2.751596 | 2.667595 | 0.9694719 | 2.5691 | 0.9398757 | 0.009003331 | 0.8933333 | GB2B | 8.4825 | 6.234711 | 1.360528
|  | 52.783 | 3.593 | 3.531481 | 52783000 |  | 180 | 300 | 2800 |  |  | 12.7 | 380.0306 | 40000 | 47.00577 | 35000 | 268 | 1.142857 | 0.7878% | 33.63059 | 26139015.7 | 5.769482e-05 | 0.0135219 | 53.65 | 32 | 1.136537 | 2.751596 | 3.531481 | 1.28343 | 4.611364 | 1.647192 | 0.009003331 | 0.8933333 | GB3B | 5.945046 | 6.617375 | 0.8983994
| GB3 | 9.968 | 0.414 | 0.3704379 | 9968000 | GFRP | 180 | 300 | 2800 |  | 4 | 12.7 | 506.7075 | 40000 | 47.00577 | 35000 | 255 | 1.142857 | 1.104% | 37.41675 | 30558789.7 | 9.319741e-06 | 0.002027819 | 53.65 | 45 | 1.206817 | 1.444696 | 0.3704379 | 0.2564123 | 0.1061547 | 0.06574726 | 0.01261643 | 0.85 | GB6B | 4.783698 | 5.431748 | 0.8806922
|  | 19.935 | 0.743 | 0.7408386 | 19935000 |  | 180 | 300 | 2800 |  |  | 12.7 | 506.7075 | 40000 | 47.00577 | 35000 | 255 | 1.142857 | 1.104% | 37.41675 | 30558789.7 | 1.863855e-05 | 0.004055435 | 53.65 | 45 | 1.206817 | 1.444696 | 0.7408386 | 0.5127989 | 0.3810096 | 0.2629627 | 0.01261643 | 0.85
|  | 26.958 | 0.986 | 1.001832 | 26958000 |  | 180 | 300 | 2800 |  |  | 12.7 | 506.7075 | 40000 | 47.00577 | 35000 | 255 | 1.142857 | 1.104% | 37.41675 | 30558789.7 | 2.520481e-05 | 0.005484145 | 53.65 | 45 | 1.206817 | 1.444696 | 1.001832 | 0.6934553 | 0.6837469 | 0.4808803 | 0.01261643 | 0.85
|  | 40.097 | 1.45 | 1.490113 | 40097000 |  | 180 | 300 | 2800 |  |  | 12.7 | 506.7075 | 40000 | 47.00577 | 35000 | 255 | 1.142857 | 1.104% | 37.41675 | 30558789.7 | 3.748933e-05 | 0.00815705 | 53.65 | 45 | 1.206817 | 1.444696 | 1.490113 | 1.031437 | 1.495584 | 1.063862 | 0.01261643 | 0.85
|  | 58.673 | 2.207 | 2.180448 | 58673000 |  | 180 | 300 | 2800 |  |  | 12.7 | 506.7075 | 40000 | 47.00577 | 35000 | 255 | 1.142857 | 1.104% | 37.41675 | 30558789.7 | 5.485726e-05 | 0.01193602 | 53.65 | 45 | 1.206817 | 1.444696 | 2.180448 | 1.509278 | 3.330976 | 2.277919 | 0.01261643 | 0.85
| GB4 | 9.968 | 0.364 |  | 9968000 | GFRP | 180 | 300 | 2800 |  |  | 12.7 |  | 40000 | #NUM! | [16 empty] | 0 | 0
|  | 21.068 | 0.65 |  | 21068000 |  | 180 | 300 | 2800 |  |  | 12.7 |  | 40000 | #NUM! | [16 empty] | 0 | 0
|  | 30.129 | 0.893 |  | 30129000 |  | 180 | 300 | 2800 |  |  | 12.7 |  | 40000 | #NUM! | [16 empty] | 0 | 0
|  | 40.097 | 1.178 |  | 40097000 |  | 180 | 300 | 2800 |  |  | 12.7 |  | 40000 | #NUM! | [16 empty] | 0 | 0
|  | 64.11 | 1.914 |  | 64110000 |  | 180 | 300 | 2800 |  |  | 12.7 |  | 40000 | #NUM! | [16 empty] | 0 | 0
| CB2B | 10.038 | 0.368 | 0.6202333 | 10038000 | GFRP | 180 | 300 | 2800 |  | 2 | 14.9 | 348.7325 | 37600 | 38.63411 | 33000 | 262.55 | 1.139394 | 0.7379% | 31.91017 | 23086159.7 | 1.317594e-05 | 0.003038896 | 105.1 | 37.45 | 1.162374 | 1.360528 | 0.6202333 | 0.4558768 | 0.1677627 | 0.2078237 | 0.008407789 | 0.8751667
|  | 20.076 | 1.024 | 1.240467 | 20076000 |  | 180 | 300 | 2800 |  |  | 14.9 | 348.7325 | 37600 | 38.63411 | 33000 | 262.55 | 1.139394 | 0.7379% | 31.91017 | 23086159.7 | 2.635188e-05 | 0.006077793 | 105.1 | 37.45 | 1.162374 | 1.360528 | 1.240467 | 0.9117537 | 0.9336357 | 0.8312947 | 0.008407789 | 0.8751667
|  | 30.114 | 1.945 | 1.8607 | 30114000 |  | 180 | 300 | 2800 |  |  | 14.9 | 348.7325 | 37600 | 38.63411 | 33000 | 262.55 | 1.139394 | 0.7379% | 31.91017 | 23086159.7 | 3.952782e-05 | 0.009116689 | 105.1 | 37.45 | 1.162374 | 1.360528 | 1.8607 | 1.36763 | 2.660041 | 1.870413 | 0.008407789 | 0.8751667
|  | 40.152 | 2.589 | 2.480933 | 40152000 |  | 180 | 300 | 2800 |  |  | 14.9 | 348.7325 | 37600 | 38.63411 | 33000 | 262.55 | 1.139394 | 0.7379% | 31.91017 | 23086159.7 | 5.270375e-05 | 0.01215559 | 105.1 | 37.45 | 1.162374 | 1.360528 | 2.480933 | 1.823507 | 4.72106 | 3.325179 | 0.008407789 | 0.8751667
| CB3B | 10.038 | 0.202 | 0.1960838 | 10038000 | GFRP | 180 | 300 | 2800 |  | 3 | 14.9 | 523.0987 | 37600 | 38.63411 | 33000 | 262.55 | 1.139394 | 1.107% | 38.5179 | 33343022.7 | 9.122803e-06 | 0.002043801 | 52.55 | 37.45 | 1.167164 | 0.8983994 | 0.1960838 | 0.218259 | 0.04408832 | 0.047637 | 0.01261168 | 0.8751667
|  | 20.076 | 0.417 | 0.3921676 | 20076000 |  | 180 | 300 | 2800 |  |  | 14.9 | 523.0987 | 37600 | 38.63411 | 33000 | 262.55 | 1.139394 | 1.107% | 38.5179 | 33343022.7 | 1.824561e-05 | 0.004087601 | 52.55 | 37.45 | 1.167164 | 0.8983994 | 0.3921676 | 0.436518 | 0.182028 | 0.190548 | 0.01261168 | 0.8751667
|  | 30.114 | 0.613 | 0.5882513 | 30114000 |  | 180 | 300 | 2800 |  |  | 14.9 | 523.0987 | 37600 | 38.63411 | 33000 | 262.55 | 1.139394 | 1.107% | 38.5179 | 33343022.7 | 2.736841e-05 | 0.006131402 | 52.55 | 37.45 | 1.167164 | 0.8983994 | 0.5882513 | 0.6547771 | 0.4013783 | 0.428733 | 0.01261168 | 0.8751667
|  | 40.152 | 0.816 | 0.7843351 | 40152000 |  | 180 | 300 | 2800 |  |  | 14.9 | 523.0987 | 37600 | 38.63411 | 33000 | 262.55 | 1.139394 | 1.107% | 38.5179 | 33343022.7 | 3.649121e-05 | 0.008175202 | 52.55 | 37.45 | 1.167164 | 0.8983994 | 0.7843351 | 0.8730361 | 0.7123974 | 0.762192 | 0.01261168 | 0.8751667
|  | 49.886 | 1.012 | 0.9744805 | 49886000 |  | 180 | 300 | 2800 |  |  | 14.9 | 523.0987 | 37600 | 38.63411 | 33000 | 262.55 | 1.139394 | 1.107% | 38.5179 | 33343022.7 | 4.533773e-05 | 0.01015711 | 52.55 | 37.45 | 1.167164 | 0.8983994 | 0.9744805 | 1.084685 | 1.097701 | 1.176542 | 0.01261168 | 0.8751667
|  | 59.924 | 1.159 | 1.170564 | 59924000 |  | 180 | 300 | 2800 |  |  | 14.9 | 523.0987 | 37600 | 38.63411 | 33000 | 262.55 | 1.139394 | 1.107% | 38.5179 | 33343022.7 | 5.446053e-05 | 0.01220091 | 52.55 | 37.45 | 1.167164 | 0.8983994 | 1.170564 | 1.302944 | 1.510112 | 1.697664 | 0.01261168 | 0.8751667
|  | 69.962 | 1.313 | 1.366648 | 69962000 |  | 180 | 300 | 2800 |  |  | 14.9 | 523.0987 | 37600 | 38.63411 | 33000 | 262.55 | 1.139394 | 1.107% | 38.5179 | 33343022.7 | 6.358334e-05 | 0.01424471 | 52.55 | 37.45 | 1.167164 | 0.8983994 | 1.366648 | 1.521203 | 1.99734 | 2.314059 | 0.01261168 | 0.8751667
| CB6B | 10.038 | 0.178 | 0.1741499 | 10038000 | GFRP | 180 | 300 | 2800 |  | 6 | 14.9 | 1046.197 | 37600 | 28.1187 | 30000 | 240.1 | 1.253333 | 2.421% | 52.30687 | 54829047.7 | 6.102605e-06 | 0.001146027 | 52.55 | 59.9 | 1.318968 | 0.8806922 | 0.1741499 | 0.1977421 | 0.03519809 | 0.03910194 | 0.03034 | 0.8003333
|  | 20.076 | 0.356 | 0.3482999 | 20076000 |  | 180 | 300 | 2800 |  |  | 14.9 | 1046.197 | 37600 | 28.1187 | 30000 | 240.1 | 1.253333 | 2.421% | 52.30687 | 54829047.7 | 1.220521e-05 | 0.002292054 | 52.55 | 59.9 | 1.318968 | 0.8806922 | 0.3482999 | 0.3954842 | 0.1407924 | 0.1564078 | 0.03034 | 0.8003333
|  | 30.114 | 0.528 | 0.5224498 | 30114000 |  | 180 | 300 | 2800 |  |  | 14.9 | 1046.197 | 37600 | 28.1187 | 30000 | 240.1 | 1.253333 | 2.421% | 52.30687 | 54829047.7 | 1.830781e-05 | 0.003438082 | 52.55 | 59.9 | 1.318968 | 0.8806922 | 0.5224498 | 0.5932263 | 0.3132235 | 0.3519175 | 0.03034 | 0.8003333
|  | 40.152 | 0.693 | 0.6965997 | 40152000 |  | 180 | 300 | 2800 |  |  | 14.9 | 1046.197 | 37600 | 28.1187 | 30000 | 240.1 | 1.253333 | 2.421% | 52.30687 | 54829047.7 | 2.441042e-05 | 0.004584109 | 52.55 | 59.9 | 1.318968 | 0.8806922 | 0.6965997 | 0.7909684 | 0.5481411 | 0.625631 | 0.03034 | 0.8003333
|  | 49.886 | 0.871 | 0.8654756 | 49886000 |  | 180 | 300 | 2800 |  |  | 14.9 | 1046.197 | 37600 | 28.1187 | 30000 | 240.1 | 1.253333 | 2.421% | 52.30687 | 54829047.7 | 3.032821e-05 | 0.005695429 | 52.55 | 59.9 | 1.318968 | 0.8806922 | 0.8654756 | 0.9827219 | 0.8559508 | 0.9657424 | 0.03034 | 0.8003333
|  | 59.924 | 1.037 | 1.039625 | 59924000 |  | 180 | 300 | 2800 |  |  | 14.9 | 1046.197 | 37600 | 28.1187 | 30000 | 240.1 | 1.253333 | 2.421% | 52.30687 | 54829047.7 | 3.643081e-05 | 0.006841456 | 52.55 | 59.9 | 1.318968 | 0.8806922 | 1.039625 | 1.180464 | 1.224141 | 1.393495 | 0.03034 | 0.8003333
|  | 69.962 | 1.209 | 1.213775 | 69962000 |  | 180 | 300 | 2800 |  |  | 14.9 | 1046.197 | 37600 | 28.1187 | 30000 | 240.1 | 1.253333 | 2.421% | 52.30687 | 54829047.7 | 4.253342e-05 | 0.007987483 | 52.55 | 59.9 | 1.318968 | 0.8806922 | 1.213775 | 1.378206 | 1.666251 | 1.899452 | 0.03034 | 0.8003333
Note on B3: Toutanji and Deng_Deflection and crack-width prediction of concrete beams reinforced with glass FRP rods_2003
Note on C4: VALORS DE Kb ETIPICS
Note on B14: No surt en cap article. SPECIMEN ELIMINAT
Note on B19: Dades tretes de l'article Masmoudi (Flexural Behavior…)